## Лист1
текст
| КК проведение неразрушающего контроля. |  |  |  |  | 2012-03-27 | Смена № | 2
|  |  | 0:20 |  |  |  |  | да
| Количество НКТ прошедшее за отчетный период | Ø НКТ, мм | Годная (без дефектов) более 5,5 м. | Магнитный дефектоскоп |  |  | УЗТ | Маркировка на отбракованное НКТ нанесена
|  |  |  | Сквозные отверстия | Трещины любых размеров | Механические и коррозийнные дефекты глубиной более 2 мм по всему телу НКТ | Минимальная остаточная толщина стенки: (мм)
| 1 | 2 | 3 | 4 | 5 | 6 | 7 | 8
0:15 | 1 | 73 | 1 |  |  |  | 4.5
0:15 | 2 | 73 | 1 |  |  |  | 5
| 3 | 73 |  | 1 |  |  | 3.2 | да
| 4 | 73 |  |  | 1 |  | 4 | да
| 5 | 73 |  |  |  | 1 | 4.5 | да
0:15 | 6 | 73 | 1 |  |  |  | 5.5
0:15 | 7 | 73
0:15 | 8 | 73
0:15 | 9 | 73
0:15 | 10 | 73
0:15 | 11 | 73
0:15 | 12 | 73
0:15 | 13 | 73
0:15 | 14 | 73
0:15 | 15 | 73
0:15 | 16 | 73
0:15 | 17 | 73
0:15 | 18 | 73
0:15 | 19 | 73
0:15 | 20 | 73
0:15 | 21 | 73
0:15 | 22 | 73
0:15 | 23 | 73
0:15 | 24 | 73
0:15 | 25 | 73
0:15 | 26 | 73
0:15 | 27 | 73
0:15 | 28 | 73
0:15 | 29 | 73
0:15 | 30 | 73
0:15 | 31 | 73
0:15 | 32 | 73
0:15 | 33 | 73
0:15 | 34 | 73
0:15 | 35 | 73
0:15 | 36 | 73
0:15 | 37 | 73
| 38 | 73
| 39 | 73
| 40 | 73
| 41 | 73
| 42 | 73
| 43 | 73
| 44 | 73
| 45 | 73
| 46 | 73
| 47 | 73
| 48 | 73
| 49 | 73
| 50 | 73
| 51 | 73
| 52 | 73
| 53 | 73
| 54 | 73
| 55 | 73
| 56 | 73
| 57 | 73
| 58 | 73
| 59 | 73
| 60 | 73
| 61 | 73
| 62 | 73
| 63 | 73
| 64 | 73
| 65 | 73
| 66 | 73
| 67 | 73
| 68 | 73
| 69 | 73
| 70 | 73
| 71 | 73
| 72 | 73
| 73 | 73
| 74 | 73
| 75 | 73
| 76 | 73
| 77 | 73
| 78 | 73
| 79 | 73
| 80 | 73
| 81 | 73
| 82 | 73
| 83 | 73
| 84 | 73
| 85 | 73
| 86 | 73
| 87 | 73
| 88 | 73
| 89 | 73
| 90 | 73
| 91 | 73
| 92 | 73
| 93 | 73
| 94 | 73
| 95 | 73
| 96 | 73
| 97 | 73
| 98 | 73
| 99 | 73
| 100 | 73
| 101 | 73
| 102 | 73
| 103 | 73
| 104 | 73
| 105 | 73
| 106 | 73
| 107 | 73
| 108 | 73
| 109 | 73
| 110 | 73
| 111 | 73
| 112 | 73
| 113 | 73
| 114 | 73
| 115 | 73
| 116 | 73
| 117 | 73
| 118 | 73
| 119 | 73
| 120 | 73
| 121 | 73
| 122 | 73
| 123 | 73
| 124 | 73
| 125 | 73
| 126 | 73
| 127 | 73
| 128 | 73
| 129 | 73
| 130 | 73
| 131 | 73
| 132 | 73
| 133 | 73
| 134 | 73
| 135 | 73
| 136 | 73
| 137 | 73
| 138 | 73
| 139 | 73
| 140 | 73
| 141 | 73
| 142 | 73
| 143 | 73
| 144 | 73
| 145 | 73
| 146 | 73
| 147 | 73
| 148 | 73
| 149 | 73
| 150 | 73
| 151 | 73
| 152 | 73
| 153 | 73
| 154 | 73
| 155 | 73
| 156 | 73
| 157 | 73
| 158 | 73
| 159 | 73
| 160 | 73
| 161 | 73
| 162 | 73
| 163 | 73
| 164 | 73
| 165 | 73
| 166 | 73
| 167 | 73
| 168 | 73
| 169 | 73
| 170 | 73
| 171 | 73
| 172 | 73
| 173 | 73
| 174 | 73
| 175 | 73
| 176 | 73
| 177 | 73
| 178 | 73
| 179 | 73
| 180 | 73
| 181 | 73
| 182 | 73
| 183 | 73
| 184 | 73
| 185 | 73
| 186 | 73
| 187 | 73
| 188 | 73
| 189 | 73
| 190 | 73
| 191 | 73
| 192 | 73
| 193 | 73
| 194 | 73
| 195 | 73
| 196 | 73
| 197 | 73
| 198 | 73
| 199 | 73
| 200 | 73
| 201 | 73
| 202 | 73
| 203 | 73
| 204 | 73
| 205 | 73
| 206 | 73
| 207 | 73
| 208 | 73
| 209 | 73
| 210 | 73
| 211 | 73
| 212 | 73
| 213 | 73
| 214 | 73
| 215 | 73
| 216 | 73
| 217 | 73
| 218 | 73
| 219 | 73
| 220 | 73
| 221 | 73
| 222 | 73
| 223 | 73
| 224 | 73
| 225 | 73
| 226 | 73
| 227 | 73
| 228 | 73
| 229 | 73
| 230 | 73
| 231 | 73
| 232 | 73
| 233 | 73
| 234 | 73
| 235 | 73
| 236 | 73
| 237 | 73
| 238 | 73
| 239 | 73
| 240 | 73
| 241 | 73
| 242 | 73
| 243 | 73
| 244 | 73
#REF! | 245 | 73
| 6 |  | 3 | 1 | 1 | 1 | 3.2
| 100% |  | 50% | 16.67% | 16.67% | 16.67% | 5.5
0.06
| Заполнил: |  |  |  |  | Марданшин Ф.Ф.
|  |  |  | подпись |  | расшифровка
| Проверил мастер: |  |  |  |  | Тухбатуллин Х.Н.
|  |  |  | подпись |  | расшифровка