## 01.04
2015-04-01
Лаборант, оператор | Заказчик, адрес строительного объекта | Время | Дата формования | Класс бетонной смеси | Шифр рецепта | Температура бет.смеси, ºС | ОК, см | Плотность бет/см в уплотненном состоянии, кг/м3 | дата испытаний | Возраст, сут | Масса образца, г | Линейные размеры образца, см |  |  | Площадь, см² | Плотность образца, г/см³ | Средняя плотность серии образцов, г/см³ | Разрушающая нагрузка в Кн | Прочность бетона, приведенная к базовому размеру образца, Мпа | Средняя прочность серии образцов, Мпа | Требуемая прочность, Мпа | % от требуемой прочности
[12 empty] | Длина | Ширина | Высота
1 | 2 | 3 | 4 | 5 | 6 | 7 | 8 | 9 | 10 | 11 | 12 | 13 |  |  | 14 | 15 | 16 | 17 | 18 | 19 | 20 | 21
Матвиенко О.А. | Строймонолит | 9:15 | 2015-04-01 | В25 | Б07.1.02.1-15 | 18 | 19 | 2.338 | 2015-04-08 | 7 | 2348 | 10 | 10 | 10 | 100 | 2.348 | 2.352 | 315 | 29.925 | 29.3075 | 32.1 | 91.30062
Матвиенко О.А. | Строймонолит | 9:15 | 2015-04-01 | В25 | Б07.1.02.1-15 | 18 | 19 | 2.338 | 2015-04-08 | 7 | 2356 | 10 | 10 | 10 | 100 | 2.356 | 2.352 | 302 | 28.69 | 37.5725 | 32.1 | 91.30062
Прохоров С.Г. | Строймонолит | 9:15 | 2015-04-01 | В25 | Б07.1.02.1-15 | 18 | 19 | 2.338 | 2015-04-29 | 28 | 2346 | 10 | 10 | 10 | 100 | 2.346 | 2.349 | 489 | 46.455 | 47.215 | 32.1 | 147.0872
Прохоров С.Г. | Строймонолит | 9:15 | 2015-04-01 | В25 | Б07.1.02.1-15 | 18 | 19 | 2.338 | 2015-04-29 | 28 | 2352 | 10 | 10 | 10 | 100 | 2.352 | 2.349 | 505 | 47.975 | 100.6453 | 32.1 | 147.0872
Матвиенко О.А. | Монолитконтракт | 9:15 | 2015-04-01 | В15 | Б07.1.02.1-15 | 18 | 19 | 2.338 | 2015-04-08 | 7 | 2348 | 10 | 10 | 10 | 100 | 2.348 | 2.352 | 315 | 29.925 | 29.3075 | 12.94 | 226.4876
Матвиенко О.А. | Монолитконтракт | 9:15 | 2015-04-01 | В15 | Б07.1.02.1-15 | 18 | 19 | 2.338 | 2015-04-08 | 7 | 2356 | 10 | 10 | 10 | 100 | 2.356 | 2.352 | 302 | 28.69 | 37.5725 | 12.94 | 226.4876
Прохоров С.Г. | Монолитконтракт | 9:15 | 2015-04-01 | В15 | Б07.1.02.1-15 | 18 | 19 | 2.338 | 2015-04-29 | 28 | 2346 | 10 | 10 | 10 | 100 | 2.346 | 2.349 | 489 | 46.455 | 47.215 | 12.94 | 364.8764
Прохоров С.Г. | Монолитконтракт | 9:15 | 2015-04-01 | В15 | Б07.1.02.1-15 | 18 | 19 | 2.338 | 2015-04-29 | 28 | 2352 | 10 | 10 | 10 | 100 | 2.352 | 2.349 | 505 | 47.975 | 24.69595 | 12.94 | 364.8764
Матвиенко О.А. | Интерком | 10:45 | 2015-04-01 | М75 | Р75.02.86.-25 | 12 | 9 | 745 | 2015-04-08 | 7 | 648 | 7.07 | 7.07 | 7.07 | 49.9849 | 1.833651 | 1.968063 | 115 | 0.27067 | 0.2973447 | 6.4 | 4.646011
Матвиенко О.А. | Интерком | 10:45 | 2015-04-01 | М75 | Р75.02.86.-25 | 12 | 9 | 745 | 2015-04-08 | 7 | 743 | 7.07 | 7.07 | 7.07 | 49.9849 | 2.102474 | 1.968063 | 126 | 0.2965601 | 0.2973447 | 6.4 | 4.646011
Матвиенко О.А. | Интерком | 10:45 | 2015-04-01 | М75 | Р75.02.86.-25 | 12 | 9 | 745 | 2015-04-08 | 7 | 715 | 7.07 | 7.07 | 7.07 | 49.9849 | 2.023242 | 1.968063 | 138 | 0.324804 | 0.2973447 | 6.4 | 4.646011
Прохоров С.Г. | Интерком | 10:45 | 2015-04-01 | М75 | Р75.02.86.-25 | 12 | 9 | 745 | 2015-04-29 | 28 | 834 | 7.07 | 7.07 | 7.07 | 49.9849 | 2.359977 | 1.955329 | 116 | 0.2730236 | 0.2612554 | 6.4 | 4.082115
Прохоров С.Г. | Интерком | 10:45 | 2015-04-01 | М75 | Р75.02.86.-25 | 12 | 9 | 745 | 2015-04-29 | 28 | 637 | 7.07 | 7.07 | 7.07 | 49.9849 | 1.802525 | 1.955329 | 107 | 0.2518408 | 0.2612554 | 6.4 | 4.082115
Прохоров С.Г. | Интерком | 10:45 | 2015-04-01 | М75 | Р75.02.86.-25 | 12 | 9 | 745 | 2015-04-29 | 28 | 745 | 7.07 | 7.07 | 7.07 | 49.9849 | 2.108133 | 1.955329 | 110 | 0.2589017 | 0.2612554 | 6.4 | 4.082115
Formulas:
Дата формования = [Дата формования, row above]
дата испытаний = [дата испытаний, row above]
Ведение журнала отбора проб на производстве по датам:
ЗАДАЧА
Поиск в ячейках 01.04; 02.04 "Класс бетонной смеси - столбец Е" и групирование данныех согласно вкладок В15; В25; М75; с подтягиванием всех данных "Класса бетонной смеси - столбца Е" ( столбцы: D F G H I J K L M N O P Q R S T U V W

## 02.04
2015-04-02
Лаборант, оператор | Заказчик, адрес строительного объекта | Время | Дата формования | Класс бетонной смеси | Шифр рецепта | Температура бет.смеси, ºС | ОК, см | Плотность бет/см в уплотненном состоянии, кг/м3 | дата испытаний | Возраст, сут | Масса образца, г | Линейные размеры образца, см |  |  | Площадь, см² | Плотность образца, г/см³ | Средняя плотность серии образцов, г/см³ | Разрушающая нагрузка в Кн | Прочность бетона, приведенная к базовому размеру образца, Мпа | Средняя прочность серии образцов, Мпа | Требуемая прочность, Мпа | % от требуемой прочности
[12 empty] | Длина | Ширина | Высота
1 | 2 | 3 | 4 | 5 | 6 | 7 | 8 | 9 | 10 | 11 | 12 | 13 |  |  | 14 | 15 | 16 | 17 | 18 | 19 | 20 | 21
Сидоренко В.Г. | Строймонолит | 9:15 | 2015-04-02 | В25 | Б07.1.02.1-15 | 18 | 19 | 2.338 | 2015-04-09 | 7 | 2348 | 10 | 10 | 10 | 100 | 2.348 | 2.352 | 315 | 29.925 | 29.3075 | 32.1 | 91.30062
Сидоренко В.Г. | Строймонолит | 9:15 | 2015-04-02 | В25 | Б07.1.02.1-15 | 18 | 19 | 2.338 | 2015-04-09 | 7 | 2356 | 10 | 10 | 10 | 100 | 2.356 | 2.352 | 302 | 28.69 | 37.5725 | 32.1 | 91.30062
Галкин И.Б. | Строймонолит | 9:15 | 2015-04-02 | В25 | Б07.1.02.1-15 | 18 | 19 | 2.338 | 2015-04-30 | 28 | 2346 | 10 | 10 | 10 | 100 | 2.346 | 2.349 | 489 | 46.455 | 47.215 | 32.1 | 147.0872
Галкин И.Б. | Строймонолит | 9:15 | 2015-04-02 | В25 | Б07.1.02.1-15 | 18 | 19 | 2.338 | 2015-04-30 | 28 | 2352 | 10 | 10 | 10 | 100 | 2.352 | 2.349 | 505 | 47.975 | 100.6453 | 32.1 | 147.0872
Сидоренко В.Г. | Монолитконтракт | 9:15 | 2015-04-02 | В15 | Б07.1.02.1-15 | 18 | 19 | 2.338 | 2015-04-09 | 7 | 2348 | 10 | 10 | 10 | 100 | 2.348 | 2.352 | 315 | 29.925 | 29.3075 | 12.6 | 232.5992
Сидоренко В.Г. | Монолитконтракт | 9:15 | 2015-04-02 | В15 | Б07.1.02.1-15 | 18 | 19 | 2.338 | 2015-04-09 | 7 | 2356 | 10 | 10 | 10 | 100 | 2.356 | 2.352 | 302 | 28.69 | 37.5725 | 12.6 | 232.5992
Галкин И.Б. | Монолитконтракт | 9:15 | 2015-04-02 | В15 | Б07.1.02.1-15 | 18 | 19 | 2.338 | 2015-04-30 | 28 | 2346 | 10 | 10 | 10 | 100 | 2.346 | 2.349 | 489 | 46.455 | 47.215 | 12.6 | 374.7222
Галкин И.Б. | Монолитконтракт | 9:15 | 2015-04-02 | В15 | Б07.1.02.1-15 | 18 | 19 | 2.338 | 2015-04-30 | 28 | 2352 | 10 | 10 | 10 | 100 | 2.352 | 2.349 | 505 | 47.975 | 24.69595 | 12.6 | 374.7222
Сидоренко В.Г. | Интерком | 10:45 | 2015-04-02 | М75 | Р75.02.86.-25 | 12 | 9 | 745 | 2015-04-09 | 7 | 648 | 7.07 | 7.07 | 7.07 | 49.9849 | 1.833651 | 1.968063 | 115 | 0.27067 | 0.2973447 | 6.4 | 4.646011
Сидоренко В.Г. | Интерком | 10:45 | 2015-04-02 | М75 | Р75.02.86.-25 | 12 | 9 | 745 | 2015-04-09 | 7 | 743 | 7.07 | 7.07 | 7.07 | 49.9849 | 2.102474 | 1.968063 | 126 | 0.2965601 | 0.2973447 | 6.4 | 4.646011
Сидоренко В.Г. | Интерком | 10:45 | 2015-04-02 | М75 | Р75.02.86.-25 | 12 | 9 | 745 | 2015-04-09 | 7 | 715 | 7.07 | 7.07 | 7.07 | 49.9849 | 2.023242 | 1.968063 | 138 | 0.324804 | 0.2973447 | 6.4 | 4.646011
Галкин И.Б. | Интерком | 10:45 | 2015-04-02 | М75 | Р75.02.86.-25 | 12 | 9 | 745 | 2015-04-30 | 28 | 834 | 7.07 | 7.07 | 7.07 | 49.9849 | 2.359977 | 1.955329 | 116 | 0.2730236 | 0.2612554 | 6.4 | 4.082115
Галкин И.Б. | Интерком | 10:45 | 2015-04-02 | М75 | Р75.02.86.-25 | 12 | 9 | 745 | 2015-04-30 | 28 | 637 | 7.07 | 7.07 | 7.07 | 49.9849 | 1.802525 | 1.955329 | 107 | 0.2518408 | 0.2612554 | 6.4 | 4.082115
Галкин И.Б. | Интерком | 10:45 | 2015-04-02 | М75 | Р75.02.86.-25 | 12 | 9 | 745 | 2015-04-30 | 28 | 745 | 7.07 | 7.07 | 7.07 | 49.9849 | 2.108133 | 1.955329 | 110 | 0.2589017 | 0.2612554 | 6.4 | 4.082115
Formulas:
Дата формования = [Дата формования, row above]
дата испытаний = [дата испытаний, row above]

## В15
В15
Дата формования | Класс бетонной смеси | Шифр рецепта | Температура бет.смеси, ºС | ОК, см | Плотность бет/см в уплотненном состоянии, кг/м3 | дата испытаний | Возраст, сут | Масса образца, г | Линейные размеры образца, см |  |  | Площадь, см² | Плотность образца, г/см³ | Средняя плотность серии образцов, г/см³ | Разрушающая нагрузка в Кн | Прочность бетона, приведенная к базовому размеру образца, Мпа | Средняя прочность серии образцов, Мпа | Требуемая прочность, Мпа | % от требуемой прочности
[9 empty] | Длина | Ширина | Высота
4 | 5 | 6 | 7 | 8 | 9 | 10 | 11 | 12 | 13 |  |  | 14 | 15 | 16 | 17 | 18 | 19 | 20 | 21

## В25
Дата формования | Класс бетонной смеси | Шифр рецепта | Температура бет.смеси, ºС | ОК, см | Плотность бет/см в уплотненном состоянии, кг/м3 | дата испытаний | Возраст, сут | Масса образца, г | Линейные размеры образца, см |  |  | Площадь, см² | Плотность образца, г/см³ | Средняя плотность серии образцов, г/см³ | Разрушающая нагрузка в Кн | Прочность бетона, приведенная к базовому размеру образца, Мпа | Средняя прочность серии образцов, Мпа | Требуемая прочность, Мпа | % от требуемой прочности
[9 empty] | Длина | Ширина | Высота
4 | 5 | 6 | 7 | 8 | 9 | 10 | 11 | 12 | 13 |  |  | 14 | 15 | 16 | 17 | 18 | 19 | 20 | 21
1.04. | В25 | Б07.1.02.1-15 | 18 | 19 | 2.338 | 2015-04-08 | 7 | 2348 | 10 | 10 | 10 | 100 | 2.348 | 2.352 | 315 | 29.925 | 29.3075 | 32.1 | 91.30062
|  |  | 18 | 19 | 2.338 | 2015-04-08 | 7 | 2356 | 10 | 10 | 10 | 100 | 2.356 | 2.352 | 302 | 28.69 | 37.5725 | 32.1 | 91.30062
|  |  | 18 | 19 | 2.338 | 2015-04-29 | 28 | 2346 | 10 | 10 | 10 | 100 | 2.346 | 2.349 | 489 | 46.455 | 47.215 | 32.1 | 147.0872
|  |  | 18 | 19 | 2.338 | 2015-04-29 | 28 | 2352 | 10 | 10 | 10 | 100 | 2.352 | 2.349 | 505 | 47.975 | 23.9875 | 32.1 | 147.0872
Formulas:
дата испытаний = [дата испытаний, row above]

## М75
Дата формования | Класс бетонной смеси | Шифр рецепта | Температура бет.смеси, ºС | ОК, см | Плотность бет/см в уплотненном состоянии, кг/м3 | дата испытаний | Возраст, сут | Масса образца, г | Линейные размеры образца, см |  |  | Площадь, см² | Плотность образца, г/см³ | Средняя плотность серии образцов, г/см³ | Разрушающая нагрузка в Кн | Прочность бетона, приведенная к базовому размеру образца, Мпа | Средняя прочность серии образцов, Мпа | Требуемая прочность, Мпа | % от требуемой прочности
[9 empty] | Длина | Ширина | Высота
4 | 5 | 6 | 7 | 8 | 9 | 10 | 11 | 12 | 13 |  |  | 14 | 15 | 16 | 17 | 18 | 19 | 20 | 21