{"text_format":"1","workbook":"xlsx","n_sheets":20,"sheets":["1","3","30","31","В5","В7,5","В10","В12,5","В15","В20","В22,5","В25","В30","М75","М100","М150","М200","М250","М300","Корректировка"],"not_rendered":{"charts":0,"images":0,"macros":1,"external_links":0,"defined_names":0,"comments":0,"pivot_tables":0},"unopened":[],"bounds":{"document_bytes":16777216,"sheet_cells":100000,"rows_first":2000,"rows_last":500,"rows_between":2000,"halvings":0,"cell_chars":16384,"cell_head_chars":4096},"cells_cut":0,"cells_raw":0,"read":"whole","date_system":"1900"}

{"sheet":"1","index":0,"n_rows":36,"n_cols":23,"rows_kept":36,"cut":false,"hidden":false,"merged":[[4,0,8,0],[4,1,8,1],[4,2,8,2],[4,3,8,3],[4,4,8,4],[4,22,8,22],[4,8,8,8],[4,9,8,9],[4,10,8,10],[4,11,8,11],[4,17,8,17],[4,18,8,18],[4,19,8,19],[4,20,8,20],[4,12,5,14],[6,12,8,12],[6,13,8,13],[6,14,8,14],[4,15,8,15],[4,16,8,16],[4,5,8,5],[4,6,8,6],[4,7,8,7],[9,12,9,14],[4,21,8,21]]}
["2015-04-01"]
["Лаборанты: "]
["Опрераторы:"]
[]
["  Лаборант, оператор     ","Заказчик, адрес строительного объекта      ","Время","Дата формования","Класс бетонной смеси"," Шифр рецепта","Температура бет.смеси, ºС","ОК, см","Плотность бет/см в уплотненном состоянии, кг/м3","дата испытаний","Возраст, сут ","Масса образца, г","Линейные размеры образца, см",null,null,"Площадь, см²","Плотность образца, г/см³","Средняя плотность серии образцов, г/см³","Разрушающая нагрузка в Кн","Прочность бетона, приведенная к базовому размеру образца, Мпа","Средняя прочность серии образцов, Мпа","Требуемая прочность, Мпа","% от требуемой прочности"]
[]
[null,null,null,null,null,null,null,null,null,null,null,null,"Длина","Ширина","Высота"]
[]
[]
[1,2,3,4,5,6,7,8,9,10,11,12,13,null,null,14,15,16,17,18,19,20,21]
[{"$f":"INDEX(Корректировка!B3:B10,Корректировка!A3)","v":"Болтенкова И.Ю."},null,null,{"$f":"$A$1","v":"2015-04-01"},"В25","Б07.1.02.1-15",18,19,2.3380000000000001,{"$f":"$A$1+$K$11","v":"2015-04-08"},7,2348,10,10,10,{"$f":"M11*N11","v":100},{"$f":"L11/(M11*N11*O11)","v":2.3479999999999999},{"$f":"AVERAGE(Q11:Q12)","v":2.3519999999999999},315,{"$f":"((S11*10)/P11)*0.95","v":29.924999999999997},{"$f":"SUM($T$11:$T$12)/2","v":29.307499999999997},{"$f":"VLOOKUP(E11,Корректировка!F:G,2,0)","v":32.1},{"$f":"(U11*100)/V11","v":91.30062305295948}]
[{"$f":"A11","v":"Болтенкова И.Ю."},{"$f":"B11","v":0},{"$f":"C11","v":"00:00:00"},{"$f":"D11","v":"2015-04-01"},{"$f":"E11","v":"В25"},"Б07.1.02.1-15",18,19,2.3380000000000001,{"$f":"J11","v":"2015-04-08"},7,2356,10,10,10,{"$f":"M12*N12","v":100},{"$f":"L12/(M12*N12*O12)","v":2.3559999999999999},{"$f":"AVERAGE(Q12:Q13)","v":2.351},302,{"$f":"((S12*10)/P12)*0.95","v":28.689999999999998},{"$f":"SUM($T$11:$T$12)/2","v":29.307499999999997},{"$f":"V11","v":32.1},{"$f":"W11","v":91.30062305295948}]
[{"$f":"INDEX(Корректировка!D3:D10,Корректировка!C3)","v":"Масленков А.А"},{"$f":"B11","v":0},"00:00:00","2015-04-01","В25","Б07.1.02.1-15",18,19,2.3380000000000001,{"$f":"$A$1+$K$13","v":"2015-04-29"},28,2346,10,10,10,100,2.3460000000000001,{"$f":"AVERAGE($Q$13:$Q$14)","v":2.3490000000000002},489,46.454999999999998,{"$f":"SUM($T$13:$T$14)/2","v":47.214999999999996},{"$f":"V11","v":32.1},{"$f":"(U13*100)/V13","v":147.08722741433021}]
[{"$f":"A13","v":"Масленков А.А"},{"$f":"B11","v":0},"00:00:00","2015-04-01","В25","Б07.1.02.1-15",18,19,2.3380000000000001,{"$f":"J13","v":"2015-04-29"},{"$f":"K13","v":28},2352,10,10,10,100,2.3519999999999999,{"$f":"AVERAGE($Q$13:$Q$14)","v":2.3490000000000002},505,47.974999999999994,{"$f":"SUM($T$13:$T$14)/2","v":47.214999999999996},{"$f":"V11","v":32.1},{"$f":"W13","v":147.08722741433021}]
[{"$f":"A11","v":"Болтенкова И.Ю."},null,null,{"$f":"$A$1","v":"2015-04-01"},"В30","Б07.1.02.1-15",18,19,2.3380000000000001,{"$f":"$A$1+$K$15","v":"2015-04-08"},7,2348,10,10,10,{"$f":"M15*N15","v":100},{"$f":"L15/(M15*N15*O15)","v":2.3479999999999999},{"$f":"AVERAGE(Q15:Q16)","v":2.3519999999999999},315,{"$f":"((S15*10)/P15)*0.95","v":29.924999999999997},{"$f":"SUM($T$11:$T$12)/2","v":29.307499999999997},{"$f":"VLOOKUP(E15,Корректировка!F:G,2,0)","v":38.5},{"$f":"(U15*100)/V15","v":76.123376623376615}]
["Болтенкова И.Ю.",{"$f":"B15","v":0},{"$f":"C15","v":"00:00:00"},{"$f":"D15","v":"2015-04-01"},{"$f":"E15","v":"В30"},{"$f":"F15","v":"Б07.1.02.1-15"},18,19,2.3380000000000001,{"$f":"J15","v":"2015-04-08"},{"$f":"K15","v":7},2356,10,10,10,{"$f":"M16*N16","v":100},{"$f":"L16/(M16*N16*O16)","v":2.3559999999999999},{"$f":"AVERAGE(Q16:Q17)","v":2.351},302,{"$f":"((S16*10)/P16)*0.95","v":28.689999999999998},{"$f":"SUM($T$11:$T$12)/2","v":29.307499999999997},{"$f":"V15","v":38.5},{"$f":"W15","v":76.123376623376615}]
["Масленков А.А",{"$f":"B15","v":0},"00:00:00","2015-04-01","В30","Б07.1.02.1-15",18,19,2.3380000000000001,{"$f":"$A$1+$K$17","v":"2015-04-29"},28,2346,10,10,10,100,2.3460000000000001,{"$f":"AVERAGE($Q$13:$Q$14)","v":2.3490000000000002},489,46.454999999999998,{"$f":"SUM($T$13:$T$14)/2","v":47.214999999999996},{"$f":"V15","v":38.5},{"$f":"(U17*100)/V17","v":122.63636363636364}]
["Масленков А.А",{"$f":"B15","v":0},"00:00:00","2015-04-01","В30","Б07.1.02.1-15",18,19,2.3380000000000001,{"$f":"J17","v":"2015-04-29"},{"$f":"K17","v":28},2352,10,10,10,100,2.3519999999999999,{"$f":"AVERAGE($Q$13:$Q$14)","v":2.3490000000000002},505,47.974999999999994,{"$f":"SUM($T$13:$T$14)/2","v":47.214999999999996},{"$f":"V15","v":38.5},{"$f":"W17","v":122.63636363636364}]
["Болтенкова И.Ю.",null,null,{"$f":"$A$1","v":"2015-04-01"},"В7,5","Б07.1.02.1-15",18,19,2.3380000000000001,{"$f":"$A$1+$K$19","v":"2015-04-08"},7,2348,10,10,10,{"$f":"M19*N19","v":100},{"$f":"L19/(M19*N19*O19)","v":2.3479999999999999},{"$f":"AVERAGE(Q19:Q20)","v":2.3519999999999999},315,{"$f":"((S19*10)/P19)*0.95","v":29.924999999999997},{"$f":"SUM($T$11:$T$12)/2","v":29.307499999999997},{"$f":"VLOOKUP(E19,Корректировка!F:G,2,0)","v":9.6},{"$f":"(U19*100)/V19","v":305.28645833333331}]
["Болтенкова И.Ю.",{"$f":"B19","v":0},{"$f":"C19","v":"00:00:00"},{"$f":"D19","v":"2015-04-01"},{"$f":"E19","v":"В7,5"},{"$f":"F19","v":"Б07.1.02.1-15"},18,19,2.3380000000000001,{"$f":"J19","v":"2015-04-08"},{"$f":"K19","v":7},2356,10,10,10,{"$f":"M20*N20","v":100},{"$f":"L20/(M20*N20*O20)","v":2.3559999999999999},{"$f":"AVERAGE(Q20:Q21)","v":2.351},302,{"$f":"((S20*10)/P20)*0.95","v":28.689999999999998},{"$f":"SUM($T$11:$T$12)/2","v":29.307499999999997},{"$f":"V19","v":9.6},{"$f":"W19","v":305.28645833333331}]
["Масленков А.А",{"$f":"B19","v":0},"00:00:00","2015-04-01","В7,5","Б07.1.02.1-15",18,19,2.3380000000000001,{"$f":"$A$1+$K$21","v":"2015-04-29"},28,2346,10,10,10,100,2.3460000000000001,{"$f":"AVERAGE($Q$13:$Q$14)","v":2.3490000000000002},489,46.454999999999998,{"$f":"SUM($T$13:$T$14)/2","v":47.214999999999996},{"$f":"V19","v":9.6},{"$f":"(U21*100)/V21","v":491.82291666666669}]
["Масленков А.А",{"$f":"B19","v":0},"00:00:00","2015-04-01","В7,5","Б07.1.02.1-15",18,19,2.3380000000000001,{"$f":"J21","v":"2015-04-29"},{"$f":"K21","v":28},2352,10,10,10,100,2.3519999999999999,{"$f":"AVERAGE($Q$13:$Q$14)","v":2.3490000000000002},505,47.974999999999994,{"$f":"SUM($T$13:$T$14)/2","v":47.214999999999996},{"$f":"V19","v":9.6},{"$f":"W21","v":491.82291666666669}]
["Болтенкова И.Ю.",null,null,{"$f":"$A$1","v":"2015-04-01"},"В15","Б07.1.02.1-15",18,19,2.3380000000000001,{"$f":"$A$1+$K$15","v":"2015-04-08"},7,2348,10,10,10,{"$f":"M23*N23","v":100},{"$f":"L23/(M23*N23*O23)","v":2.3479999999999999},{"$f":"AVERAGE(Q23:Q24)","v":2.3519999999999999},315,{"$f":"((S23*10)/P23)*0.95","v":29.924999999999997},{"$f":"SUM($T$11:$T$12)/2","v":29.307499999999997},{"$f":"VLOOKUP(E23,Корректировка!F:G,2,0)","v":19.3},{"$f":"(U23*100)/V23","v":151.85233160621758}]
["Болтенкова И.Ю.",{"$f":"B23","v":0},{"$f":"C23","v":"00:00:00"},{"$f":"D23","v":"2015-04-01"},{"$f":"E23","v":"В15"},{"$f":"F23","v":"Б07.1.02.1-15"},18,19,2.3380000000000001,{"$f":"J23","v":"2015-04-08"},{"$f":"K23","v":7},2356,10,10,10,{"$f":"M24*N24","v":100},{"$f":"L24/(M24*N24*O24)","v":2.3559999999999999},{"$f":"AVERAGE(Q24:Q25)","v":2.351},302,{"$f":"((S24*10)/P24)*0.95","v":28.689999999999998},{"$f":"SUM($T$11:$T$12)/2","v":29.307499999999997},{"$f":"V23","v":19.3},{"$f":"W23","v":151.85233160621758}]
["Масленков А.А",{"$f":"B23","v":0},"00:00:00","2015-04-01","В15","Б07.1.02.1-15",18,19,2.3380000000000001,{"$f":"$A$1+$K$17","v":"2015-04-29"},28,2346,10,10,10,100,2.3460000000000001,{"$f":"AVERAGE($Q$13:$Q$14)","v":2.3490000000000002},489,46.454999999999998,{"$f":"SUM($T$13:$T$14)/2","v":47.214999999999996},{"$f":"V23","v":19.3},{"$f":"(U25*100)/V25","v":244.63730569948186}]
["Масленков А.А",{"$f":"B23","v":0},"00:00:00","2015-04-01","В15","Б07.1.02.1-15",18,19,2.3380000000000001,{"$f":"J25","v":"2015-04-29"},{"$f":"K25","v":28},2352,10,10,10,100,2.3519999999999999,{"$f":"AVERAGE($Q$13:$Q$14)","v":2.3490000000000002},505,47.974999999999994,{"$f":"SUM($T$13:$T$14)/2","v":47.214999999999996},{"$f":"V23","v":19.3},{"$f":"W25","v":244.63730569948186}]
["Болтенкова И.Ю.",null,null,{"$f":"$A$1","v":"2015-04-01"},"В22,5","Б07.1.02.1-15",18,19,2.3380000000000001,{"$f":"$A$1+$K$19","v":"2015-04-08"},7,2348,10,10,10,{"$f":"M27*N27","v":100},{"$f":"L27/(M27*N27*O27)","v":2.3479999999999999},{"$f":"AVERAGE(Q27:Q28)","v":2.3519999999999999},315,{"$f":"((S27*10)/P27)*0.95","v":29.924999999999997},{"$f":"SUM($T$11:$T$12)/2","v":29.307499999999997},{"$f":"VLOOKUP(E27,Корректировка!F:G,2,0)","v":28.9},{"$f":"(U27*100)/V27","v":101.41003460207611}]
["Болтенкова И.Ю.",{"$f":"B27","v":0},{"$f":"C27","v":"00:00:00"},{"$f":"D27","v":"2015-04-01"},{"$f":"E27","v":"В22,5"},{"$f":"F27","v":"Б07.1.02.1-15"},18,19,2.3380000000000001,{"$f":"J27","v":"2015-04-08"},{"$f":"K27","v":7},2356,10,10,10,{"$f":"M28*N28","v":100},{"$f":"L28/(M28*N28*O28)","v":2.3559999999999999},{"$f":"AVERAGE(Q28:Q29)","v":2.351},302,{"$f":"((S28*10)/P28)*0.95","v":28.689999999999998},{"$f":"SUM($T$11:$T$12)/2","v":29.307499999999997},{"$f":"V27","v":28.9},{"$f":"W27","v":101.41003460207611}]
["Масленков А.А",{"$f":"B27","v":0},"00:00:00","2015-04-01","В22,5","Б07.1.02.1-15",18,19,2.3380000000000001,{"$f":"$A$1+$K$21","v":"2015-04-29"},28,2346,10,10,10,100,2.3460000000000001,{"$f":"AVERAGE($Q$13:$Q$14)","v":2.3490000000000002},489,46.454999999999998,{"$f":"SUM($T$13:$T$14)/2","v":47.214999999999996},{"$f":"V27","v":28.9},{"$f":"(U29*100)/V29","v":163.37370242214533}]
["Масленков А.А",{"$f":"B27","v":0},"00:00:00","2015-04-01","В22,5","Б07.1.02.1-15",18,19,2.3380000000000001,{"$f":"J29","v":"2015-04-29"},{"$f":"K29","v":28},2352,10,10,10,100,2.3519999999999999,{"$f":"AVERAGE($Q$13:$Q$14)","v":2.3490000000000002},505,47.974999999999994,{"$f":"SUM($T$13:$T$14)/2","v":47.214999999999996},{"$f":"V27","v":28.9},{"$f":"W29","v":163.37370242214533}]
[{"$f":"A11","v":"Болтенкова И.Ю."},null,null,{"$f":"A1","v":"2015-04-01"},"М150","Р75.02.86.-25",12,9,745,{"$f":"$A$1+$K$31","v":"2015-04-08"},7,648,7.07,7.07,7.07,{"$f":"M31*N31","v":49.984900000000003},{"$f":"L31/(M31*N31*O31)*1000","v":1833.6513581840043},{"$f":"AVERAGE(Q31:Q33)","v":1986.4556380326715},74,{"$f":"(S31/((M31*N31/100))*0.085)","v":12.583800307692924},{"$f":"SUM(T31:T33)/3","v":9.5228759085243748},{"$f":"VLOOKUP(E31,Корректировка!I:J,2,0)","v":12.8},{"$f":"(U31*100)/V31","v":74.397468035346677}]
[{"$f":"A12","v":"Болтенкова И.Ю."},{"$f":"B31","v":0},{"$f":"C31","v":"00:00:00"},{"$f":"A1","v":"2015-04-01"},{"$f":"E31","v":"М150"},{"$f":"F31","v":"Р75.02.86.-25"},{"$f":"G31","v":12},9,745,{"$f":"J31","v":"2015-04-08"},7,743,7.07,7.07,7.07,{"$f":"M32*N32","v":49.984900000000003},2102.4737023622147,{"$f":"R31","v":1986.4556380326715},52,{"$f":"(S32/((M32*N32/100))*0.085)","v":8.8426704864869183},{"$f":"U31","v":9.5228759085243748},{"$f":"V31","v":12.8},{"$f":"W31","v":74.397468035346677}]
[{"$f":"A11","v":"Болтенкова И.Ю."},{"$f":"B31","v":0},{"$f":"C31","v":"00:00:00"},{"$f":"A1","v":"2015-04-01"},{"$f":"E31","v":"М150"},{"$f":"F31","v":"Р75.02.86.-25"},{"$f":"G31","v":12},9,745,{"$f":"J31","v":"2015-04-08"},7,715,7.07,7.07,7.07,{"$f":"M33*N33","v":49.984900000000003},2023.241853551795,{"$f":"R31","v":1986.4556380326715},42,7.1421569313932816,{"$f":"U31","v":9.5228759085243748},{"$f":"V31","v":12.8},{"$f":"W31","v":74.397468035346677}]
[{"$f":"A13","v":"Масленков А.А"},{"$f":"B31","v":0},{"$f":"C31","v":"00:00:00"},{"$f":"A1","v":"2015-04-01"},{"$f":"E31","v":"М150"},{"$f":"F31","v":"Р75.02.86.-25"},{"$f":"G31","v":12},{"$f":"H31","v":9},{"$f":"I31","v":745},{"$f":"$A$1+$K$34","v":"2015-04-29"},28,834,7.07,7.07,7.07,49.984900000000003,2359.97721099608,{"$f":"AVERAGE(Q34:Q36)","v":2090.2116305225068},116,19.725957239086203,{"$f":"SUM(T34:T36)/3","v":18.875700461539385},{"$f":"V31","v":12.8},{"$f":"(U34*100)/V34","v":147.46640985577642}]
[{"$f":"A14","v":"Масленков А.А"},{"$f":"B31","v":0},{"$f":"C31","v":"00:00:00"},{"$f":"A1","v":"2015-04-01"},{"$f":"E31","v":"М150"},{"$f":"F31","v":"Р75.02.86.-25"},{"$f":"G31","v":12},{"$f":"H31","v":9},{"$f":"I31","v":745},{"$f":"J34","v":"2015-04-29"},{"$f":"K34","v":28},637,7.07,7.07,7.07,49.984900000000003,1802.5245604370537,{"$f":"R34","v":2090.2116305225068},107,18.195495039501928,{"$f":"U34","v":18.875700461539385},{"$f":"V34","v":12.8},{"$f":"W34","v":147.46640985577642}]
[{"$f":"A13","v":"Масленков А.А"},{"$f":"B31","v":0},{"$f":"C31","v":"00:00:00"},{"$f":"A1","v":"2015-04-01"},{"$f":"E31","v":"М150"},{"$f":"F31","v":"Р75.02.86.-25"},{"$f":"G31","v":12},{"$f":"H31","v":9},{"$f":"I31","v":745},{"$f":"J34","v":"2015-04-29"},{"$f":"K34","v":28},745,7.07,7.07,7.07,49.984900000000003,2108.1331201343878,{"$f":"R34","v":2090.2116305225068},110,18.705649106030023,{"$f":"U34","v":18.875700461539385},{"$f":"V34","v":12.8},{"$f":"W34","v":147.46640985577642}]

{"sheet":"3","index":1,"n_rows":36,"n_cols":23,"rows_kept":36,"cut":false,"hidden":false,"merged":[[9,12,9,14],[4,20,8,20],[4,21,8,21],[4,22,8,22],[6,12,8,12],[6,13,8,13],[6,14,8,14],[4,12,5,14],[4,15,8,15],[4,16,8,16],[4,17,8,17],[4,18,8,18],[4,19,8,19],[4,11,8,11],[4,0,8,0],[4,1,8,1],[4,2,8,2],[4,3,8,3],[4,4,8,4],[4,5,8,5],[4,6,8,6],[4,7,8,7],[4,8,8,8],[4,9,8,9],[4,10,8,10]]}
["2015-04-01"]
["Лаборанты: "]
["Опрераторы:"]
[]
["  Лаборант, оператор     ","Заказчик, адрес строительного объекта      ","Время","Дата формования","Класс бетонной смеси"," Шифр рецепта","Температура бет.смеси, ºС","ОК, см","Плотность бет/см в уплотненном состоянии, кг/м3","дата испытаний","Возраст, сут ","Масса образца, г","Линейные размеры образца, см",null,null,"Площадь, см²","Плотность образца, г/см³","Средняя плотность серии образцов, г/см³","Разрушающая нагрузка в Кн","Прочность бетона, приведенная к базовому размеру образца, Мпа","Средняя прочность серии образцов, Мпа","Требуемая прочность, Мпа","% от требуемой прочности"]
[]
[null,null,null,null,null,null,null,null,null,null,null,null,"Длина","Ширина","Высота"]
[]
[]
[1,2,3,4,5,6,7,8,9,10,11,12,13,null,null,14,15,16,17,18,19,20,21]
[{"$f":"INDEX(Корректировка!B3:B10,Корректировка!A3)","v":"Болтенкова И.Ю."},null,null,{"$f":"$A$1","v":"2015-04-01"},"В25","Б07.1.02.1-15",18,19,2.3380000000000001,{"$f":"$A$1+$K$11","v":"2015-04-08"},7,2348,10,10,10,{"$f":"M11*N11","v":100},{"$f":"L11/(M11*N11*O11)","v":2.3479999999999999},{"$f":"AVERAGE(Q11:Q12)","v":2.3519999999999999},315,{"$f":"((S11*10)/P11)*0.95","v":29.924999999999997},{"$f":"SUM($T$11:$T$12)/2","v":29.307499999999997},{"$f":"VLOOKUP(E11,Корректировка!F:G,2,0)","v":32.1},{"$f":"(U11*100)/V11","v":91.30062305295948}]
[{"$f":"A11","v":"Болтенкова И.Ю."},{"$f":"B11","v":0},{"$f":"C11","v":"00:00:00"},{"$f":"D11","v":"2015-04-01"},{"$f":"E11","v":"В25"},"Б07.1.02.1-15",18,19,2.3380000000000001,{"$f":"J11","v":"2015-04-08"},7,2356,10,10,10,{"$f":"M12*N12","v":100},{"$f":"L12/(M12*N12*O12)","v":2.3559999999999999},{"$f":"AVERAGE(Q12:Q13)","v":2.351},302,{"$f":"((S12*10)/P12)*0.95","v":28.689999999999998},{"$f":"SUM($T$11:$T$12)/2","v":29.307499999999997},{"$f":"V11","v":32.1},{"$f":"W11","v":91.30062305295948}]
[{"$f":"INDEX(Корректировка!D3:D10,Корректировка!C3)","v":"Масленков А.А"},{"$f":"B11","v":0},"00:00:00","2015-04-01","В25","Б07.1.02.1-15",18,19,2.3380000000000001,{"$f":"$A$1+$K$13","v":"2015-04-29"},28,2346,10,10,10,100,2.3460000000000001,{"$f":"AVERAGE($Q$13:$Q$14)","v":2.3490000000000002},489,46.454999999999998,{"$f":"SUM($T$13:$T$14)/2","v":47.214999999999996},{"$f":"V11","v":32.1},{"$f":"(U13*100)/V13","v":147.08722741433021}]
[{"$f":"A13","v":"Масленков А.А"},{"$f":"B11","v":0},"00:00:00","2015-04-01","В25","Б07.1.02.1-15",18,19,2.3380000000000001,{"$f":"J13","v":"2015-04-29"},{"$f":"K13","v":28},2352,10,10,10,100,2.3519999999999999,{"$f":"AVERAGE($Q$13:$Q$14)","v":2.3490000000000002},505,47.974999999999994,{"$f":"SUM($T$13:$T$14)/2","v":47.214999999999996},{"$f":"V11","v":32.1},{"$f":"W13","v":147.08722741433021}]
[{"$f":"A11","v":"Болтенкова И.Ю."},null,null,{"$f":"$A$1","v":"2015-04-01"},"В30","Б07.1.02.1-15",18,19,2.3380000000000001,{"$f":"$A$1+$K$15","v":"2015-04-08"},7,2348,10,10,10,{"$f":"M15*N15","v":100},{"$f":"L15/(M15*N15*O15)","v":2.3479999999999999},{"$f":"AVERAGE(Q15:Q16)","v":2.3519999999999999},315,{"$f":"((S15*10)/P15)*0.95","v":29.924999999999997},{"$f":"SUM($T$11:$T$12)/2","v":29.307499999999997},{"$f":"VLOOKUP(E15,Корректировка!F:G,2,0)","v":38.5},{"$f":"(U15*100)/V15","v":76.123376623376615}]
["Болтенкова И.Ю.",{"$f":"B15","v":0},{"$f":"C15","v":"00:00:00"},{"$f":"D15","v":"2015-04-01"},{"$f":"E15","v":"В30"},{"$f":"F15","v":"Б07.1.02.1-15"},18,19,2.3380000000000001,{"$f":"J15","v":"2015-04-08"},{"$f":"K15","v":7},2356,10,10,10,{"$f":"M16*N16","v":100},{"$f":"L16/(M16*N16*O16)","v":2.3559999999999999},{"$f":"AVERAGE(Q16:Q17)","v":2.351},302,{"$f":"((S16*10)/P16)*0.95","v":28.689999999999998},{"$f":"SUM($T$11:$T$12)/2","v":29.307499999999997},{"$f":"V15","v":38.5},{"$f":"W15","v":76.123376623376615}]
["Масленков А.А",{"$f":"B15","v":0},"00:00:00","2015-04-01","В30","Б07.1.02.1-15",18,19,2.3380000000000001,{"$f":"$A$1+$K$17","v":"2015-04-29"},28,2346,10,10,10,100,2.3460000000000001,{"$f":"AVERAGE($Q$13:$Q$14)","v":2.3490000000000002},489,46.454999999999998,{"$f":"SUM($T$13:$T$14)/2","v":47.214999999999996},{"$f":"V15","v":38.5},{"$f":"(U17*100)/V17","v":122.63636363636364}]
["Масленков А.А",{"$f":"B15","v":0},"00:00:00","2015-04-01","В30","Б07.1.02.1-15",18,19,2.3380000000000001,{"$f":"J17","v":"2015-04-29"},{"$f":"K17","v":28},2352,10,10,10,100,2.3519999999999999,{"$f":"AVERAGE($Q$13:$Q$14)","v":2.3490000000000002},505,47.974999999999994,{"$f":"SUM($T$13:$T$14)/2","v":47.214999999999996},{"$f":"V15","v":38.5},{"$f":"W17","v":122.63636363636364}]
["Болтенкова И.Ю.",null,null,{"$f":"$A$1","v":"2015-04-01"},"В7,5","Б07.1.02.1-15",18,19,2.3380000000000001,{"$f":"$A$1+$K$19","v":"2015-04-08"},7,2348,10,10,10,{"$f":"M19*N19","v":100},{"$f":"L19/(M19*N19*O19)","v":2.3479999999999999},{"$f":"AVERAGE(Q19:Q20)","v":2.3519999999999999},315,{"$f":"((S19*10)/P19)*0.95","v":29.924999999999997},{"$f":"SUM($T$11:$T$12)/2","v":29.307499999999997},{"$f":"VLOOKUP(E19,Корректировка!F:G,2,0)","v":9.6},{"$f":"(U19*100)/V19","v":305.28645833333331}]
["Болтенкова И.Ю.",{"$f":"B19","v":0},{"$f":"C19","v":"00:00:00"},{"$f":"D19","v":"2015-04-01"},{"$f":"E19","v":"В7,5"},{"$f":"F19","v":"Б07.1.02.1-15"},18,19,2.3380000000000001,{"$f":"J19","v":"2015-04-08"},{"$f":"K19","v":7},2356,10,10,10,{"$f":"M20*N20","v":100},{"$f":"L20/(M20*N20*O20)","v":2.3559999999999999},{"$f":"AVERAGE(Q20:Q21)","v":2.351},302,{"$f":"((S20*10)/P20)*0.95","v":28.689999999999998},{"$f":"SUM($T$11:$T$12)/2","v":29.307499999999997},{"$f":"V19","v":9.6},{"$f":"W19","v":305.28645833333331}]
["Масленков А.А",{"$f":"B19","v":0},"00:00:00","2015-04-01","В7,5","Б07.1.02.1-15",18,19,2.3380000000000001,{"$f":"$A$1+$K$21","v":"2015-04-29"},28,2346,10,10,10,100,2.3460000000000001,{"$f":"AVERAGE($Q$13:$Q$14)","v":2.3490000000000002},489,46.454999999999998,{"$f":"SUM($T$13:$T$14)/2","v":47.214999999999996},{"$f":"V19","v":9.6},{"$f":"(U21*100)/V21","v":491.82291666666669}]
["Масленков А.А",{"$f":"B19","v":0},"00:00:00","2015-04-01","В7,5","Б07.1.02.1-15",18,19,2.3380000000000001,{"$f":"J21","v":"2015-04-29"},{"$f":"K21","v":28},2352,10,10,10,100,2.3519999999999999,{"$f":"AVERAGE($Q$13:$Q$14)","v":2.3490000000000002},505,47.974999999999994,{"$f":"SUM($T$13:$T$14)/2","v":47.214999999999996},{"$f":"V19","v":9.6},{"$f":"W21","v":491.82291666666669}]
["Болтенкова И.Ю.",null,null,{"$f":"$A$1","v":"2015-04-01"},"В15","Б07.1.02.1-15",18,19,2.3380000000000001,{"$f":"$A$1+$K$15","v":"2015-04-08"},7,2348,10,10,10,{"$f":"M23*N23","v":100},{"$f":"L23/(M23*N23*O23)","v":2.3479999999999999},{"$f":"AVERAGE(Q23:Q24)","v":2.3519999999999999},315,{"$f":"((S23*10)/P23)*0.95","v":29.924999999999997},{"$f":"SUM($T$11:$T$12)/2","v":29.307499999999997},{"$f":"VLOOKUP(E23,Корректировка!F:G,2,0)","v":19.3},{"$f":"(U23*100)/V23","v":151.85233160621758}]
["Болтенкова И.Ю.",{"$f":"B23","v":0},{"$f":"C23","v":"00:00:00"},{"$f":"D23","v":"2015-04-01"},{"$f":"E23","v":"В15"},{"$f":"F23","v":"Б07.1.02.1-15"},18,19,2.3380000000000001,{"$f":"J23","v":"2015-04-08"},{"$f":"K23","v":7},2356,10,10,10,{"$f":"M24*N24","v":100},{"$f":"L24/(M24*N24*O24)","v":2.3559999999999999},{"$f":"AVERAGE(Q24:Q25)","v":2.351},302,{"$f":"((S24*10)/P24)*0.95","v":28.689999999999998},{"$f":"SUM($T$11:$T$12)/2","v":29.307499999999997},{"$f":"V23","v":19.3},{"$f":"W23","v":151.85233160621758}]
["Масленков А.А",{"$f":"B23","v":0},"00:00:00","2015-04-01","В15","Б07.1.02.1-15",18,19,2.3380000000000001,{"$f":"$A$1+$K$17","v":"2015-04-29"},28,2346,10,10,10,100,2.3460000000000001,{"$f":"AVERAGE($Q$13:$Q$14)","v":2.3490000000000002},489,46.454999999999998,{"$f":"SUM($T$13:$T$14)/2","v":47.214999999999996},{"$f":"V23","v":19.3},{"$f":"(U25*100)/V25","v":244.63730569948186}]
["Масленков А.А",{"$f":"B23","v":0},"00:00:00","2015-04-01","В15","Б07.1.02.1-15",18,19,2.3380000000000001,{"$f":"J25","v":"2015-04-29"},{"$f":"K25","v":28},2352,10,10,10,100,2.3519999999999999,{"$f":"AVERAGE($Q$13:$Q$14)","v":2.3490000000000002},505,47.974999999999994,{"$f":"SUM($T$13:$T$14)/2","v":47.214999999999996},{"$f":"V23","v":19.3},{"$f":"W25","v":244.63730569948186}]
["Болтенкова И.Ю.",null,null,{"$f":"$A$1","v":"2015-04-01"},"В22,5","Б07.1.02.1-15",18,19,2.3380000000000001,{"$f":"$A$1+$K$19","v":"2015-04-08"},7,2348,10,10,10,{"$f":"M27*N27","v":100},{"$f":"L27/(M27*N27*O27)","v":2.3479999999999999},{"$f":"AVERAGE(Q27:Q28)","v":2.3519999999999999},315,{"$f":"((S27*10)/P27)*0.95","v":29.924999999999997},{"$f":"SUM($T$11:$T$12)/2","v":29.307499999999997},{"$f":"VLOOKUP(E27,Корректировка!F:G,2,0)","v":28.9},{"$f":"(U27*100)/V27","v":101.41003460207611}]
["Болтенкова И.Ю.",{"$f":"B27","v":0},{"$f":"C27","v":"00:00:00"},{"$f":"D27","v":"2015-04-01"},{"$f":"E27","v":"В22,5"},{"$f":"F27","v":"Б07.1.02.1-15"},18,19,2.3380000000000001,{"$f":"J27","v":"2015-04-08"},{"$f":"K27","v":7},2356,10,10,10,{"$f":"M28*N28","v":100},{"$f":"L28/(M28*N28*O28)","v":2.3559999999999999},{"$f":"AVERAGE(Q28:Q29)","v":2.351},302,{"$f":"((S28*10)/P28)*0.95","v":28.689999999999998},{"$f":"SUM($T$11:$T$12)/2","v":29.307499999999997},{"$f":"V27","v":28.9},{"$f":"W27","v":101.41003460207611}]
["Масленков А.А",{"$f":"B27","v":0},"00:00:00","2015-04-01","В22,5","Б07.1.02.1-15",18,19,2.3380000000000001,{"$f":"$A$1+$K$21","v":"2015-04-29"},28,2346,10,10,10,100,2.3460000000000001,{"$f":"AVERAGE($Q$13:$Q$14)","v":2.3490000000000002},489,46.454999999999998,{"$f":"SUM($T$13:$T$14)/2","v":47.214999999999996},{"$f":"V27","v":28.9},{"$f":"(U29*100)/V29","v":163.37370242214533}]
["Масленков А.А",{"$f":"B27","v":0},"00:00:00","2015-04-01","В22,5","Б07.1.02.1-15",18,19,2.3380000000000001,{"$f":"J29","v":"2015-04-29"},{"$f":"K29","v":28},2352,10,10,10,100,2.3519999999999999,{"$f":"AVERAGE($Q$13:$Q$14)","v":2.3490000000000002},505,47.974999999999994,{"$f":"SUM($T$13:$T$14)/2","v":47.214999999999996},{"$f":"V27","v":28.9},{"$f":"W29","v":163.37370242214533}]
[{"$f":"A11","v":"Болтенкова И.Ю."},null,null,{"$f":"A1","v":"2015-04-01"},"М150","Р75.02.86.-25",12,9,745,{"$f":"$A$1+$K$31","v":"2015-04-08"},7,648,7.07,7.07,7.07,{"$f":"M31*N31","v":49.984900000000003},{"$f":"L31/(M31*N31*O31)*1000","v":1833.6513581840043},{"$f":"AVERAGE(Q31:Q33)","v":1986.4556380326715},74,{"$f":"(S31/((M31*N31/100))*0.085)","v":12.583800307692924},{"$f":"SUM(T31:T33)/3","v":9.5228759085243748},{"$f":"VLOOKUP(E31,Корректировка!I:J,2,0)","v":12.8},{"$f":"(U31*100)/V31","v":74.397468035346677}]
[{"$f":"A12","v":"Болтенкова И.Ю."},{"$f":"B31","v":0},{"$f":"C31","v":"00:00:00"},{"$f":"A1","v":"2015-04-01"},{"$f":"E31","v":"М150"},{"$f":"F31","v":"Р75.02.86.-25"},{"$f":"G31","v":12},9,745,{"$f":"J31","v":"2015-04-08"},7,743,7.07,7.07,7.07,{"$f":"M32*N32","v":49.984900000000003},2102.4737023622147,{"$f":"R31","v":1986.4556380326715},52,{"$f":"(S32/((M32*N32/100))*0.085)","v":8.8426704864869183},{"$f":"U31","v":9.5228759085243748},{"$f":"V31","v":12.8},{"$f":"W31","v":74.397468035346677}]
[{"$f":"A11","v":"Болтенкова И.Ю."},{"$f":"B31","v":0},{"$f":"C31","v":"00:00:00"},{"$f":"A1","v":"2015-04-01"},{"$f":"E31","v":"М150"},{"$f":"F31","v":"Р75.02.86.-25"},{"$f":"G31","v":12},9,745,{"$f":"J31","v":"2015-04-08"},7,715,7.07,7.07,7.07,{"$f":"M33*N33","v":49.984900000000003},2023.241853551795,{"$f":"R31","v":1986.4556380326715},42,7.1421569313932816,{"$f":"U31","v":9.5228759085243748},{"$f":"V31","v":12.8},{"$f":"W31","v":74.397468035346677}]
[{"$f":"A13","v":"Масленков А.А"},{"$f":"B31","v":0},{"$f":"C31","v":"00:00:00"},{"$f":"A1","v":"2015-04-01"},{"$f":"E31","v":"М150"},{"$f":"F31","v":"Р75.02.86.-25"},{"$f":"G31","v":12},{"$f":"H31","v":9},{"$f":"I31","v":745},{"$f":"$A$1+$K$34","v":"2015-04-29"},28,834,7.07,7.07,7.07,49.984900000000003,2359.97721099608,{"$f":"AVERAGE(Q34:Q36)","v":2090.2116305225068},116,19.725957239086203,{"$f":"SUM(T34:T36)/3","v":18.875700461539385},{"$f":"V31","v":12.8},{"$f":"(U34*100)/V34","v":147.46640985577642}]
[{"$f":"A14","v":"Масленков А.А"},{"$f":"B31","v":0},{"$f":"C31","v":"00:00:00"},{"$f":"A1","v":"2015-04-01"},{"$f":"E31","v":"М150"},{"$f":"F31","v":"Р75.02.86.-25"},{"$f":"G31","v":12},{"$f":"H31","v":9},{"$f":"I31","v":745},{"$f":"J34","v":"2015-04-29"},{"$f":"K34","v":28},637,7.07,7.07,7.07,49.984900000000003,1802.5245604370537,{"$f":"R34","v":2090.2116305225068},107,18.195495039501928,{"$f":"U34","v":18.875700461539385},{"$f":"V34","v":12.8},{"$f":"W34","v":147.46640985577642}]
[{"$f":"A13","v":"Масленков А.А"},{"$f":"B31","v":0},{"$f":"C31","v":"00:00:00"},{"$f":"A1","v":"2015-04-01"},{"$f":"E31","v":"М150"},{"$f":"F31","v":"Р75.02.86.-25"},{"$f":"G31","v":12},{"$f":"H31","v":9},{"$f":"I31","v":745},{"$f":"J34","v":"2015-04-29"},{"$f":"K34","v":28},745,7.07,7.07,7.07,49.984900000000003,2108.1331201343878,{"$f":"R34","v":2090.2116305225068},110,18.705649106030023,{"$f":"U34","v":18.875700461539385},{"$f":"V34","v":12.8},{"$f":"W34","v":147.46640985577642}]

{"sheet":"30","index":2,"n_rows":36,"n_cols":23,"rows_kept":36,"cut":false,"hidden":false,"merged":[[9,12,9,14],[4,20,8,20],[4,21,8,21],[4,22,8,22],[6,12,8,12],[6,13,8,13],[6,14,8,14],[4,12,5,14],[4,15,8,15],[4,16,8,16],[4,17,8,17],[4,18,8,18],[4,19,8,19],[4,11,8,11],[4,0,8,0],[4,1,8,1],[4,2,8,2],[4,3,8,3],[4,4,8,4],[4,5,8,5],[4,6,8,6],[4,7,8,7],[4,8,8,8],[4,9,8,9],[4,10,8,10]]}
["2015-04-01"]
["Лаборанты: "]
["Опрераторы:"]
[]
["  Лаборант, оператор     ","Заказчик, адрес строительного объекта      ","Время","Дата формования","Класс бетонной смеси"," Шифр рецепта","Температура бет.смеси, ºС","ОК, см","Плотность бет/см в уплотненном состоянии, кг/м3","дата испытаний","Возраст, сут ","Масса образца, г","Линейные размеры образца, см",null,null,"Площадь, см²","Плотность образца, г/см³","Средняя плотность серии образцов, г/см³","Разрушающая нагрузка в Кн","Прочность бетона, приведенная к базовому размеру образца, Мпа","Средняя прочность серии образцов, Мпа","Требуемая прочность, Мпа","% от требуемой прочности"]
[]
[null,null,null,null,null,null,null,null,null,null,null,null,"Длина","Ширина","Высота"]
[]
[]
[1,2,3,4,5,6,7,8,9,10,11,12,13,null,null,14,15,16,17,18,19,20,21]
[{"$f":"INDEX(Корректировка!B3:B10,Корректировка!A3)","v":"Болтенкова И.Ю."},null,null,{"$f":"$A$1","v":"2015-04-01"},"В25","Б07.1.02.1-15",18,19,2.3380000000000001,{"$f":"$A$1+$K$11","v":"2015-04-08"},7,2348,10,10,10,{"$f":"M11*N11","v":100},{"$f":"L11/(M11*N11*O11)","v":2.3479999999999999},{"$f":"AVERAGE(Q11:Q12)","v":2.3519999999999999},315,{"$f":"((S11*10)/P11)*0.95","v":29.924999999999997},{"$f":"SUM($T$11:$T$12)/2","v":29.307499999999997},{"$f":"VLOOKUP(E11,Корректировка!F:G,2,0)","v":32.1},{"$f":"(U11*100)/V11","v":91.30062305295948}]
[{"$f":"A11","v":"Болтенкова И.Ю."},{"$f":"B11","v":0},{"$f":"C11","v":"00:00:00"},{"$f":"D11","v":"2015-04-01"},{"$f":"E11","v":"В25"},"Б07.1.02.1-15",18,19,2.3380000000000001,{"$f":"J11","v":"2015-04-08"},7,2356,10,10,10,{"$f":"M12*N12","v":100},{"$f":"L12/(M12*N12*O12)","v":2.3559999999999999},{"$f":"AVERAGE(Q12:Q13)","v":2.351},302,{"$f":"((S12*10)/P12)*0.95","v":28.689999999999998},{"$f":"SUM($T$11:$T$12)/2","v":29.307499999999997},{"$f":"V11","v":32.1},{"$f":"W11","v":91.30062305295948}]
[{"$f":"INDEX(Корректировка!D3:D10,Корректировка!C3)","v":"Масленков А.А"},{"$f":"B11","v":0},"00:00:00","2015-04-01","В25","Б07.1.02.1-15",18,19,2.3380000000000001,{"$f":"$A$1+$K$13","v":"2015-04-29"},28,2346,10,10,10,100,2.3460000000000001,{"$f":"AVERAGE($Q$13:$Q$14)","v":2.3490000000000002},489,46.454999999999998,{"$f":"SUM($T$13:$T$14)/2","v":47.214999999999996},{"$f":"V11","v":32.1},{"$f":"(U13*100)/V13","v":147.08722741433021}]
[{"$f":"A13","v":"Масленков А.А"},{"$f":"B11","v":0},"00:00:00","2015-04-01","В25","Б07.1.02.1-15",18,19,2.3380000000000001,{"$f":"J13","v":"2015-04-29"},{"$f":"K13","v":28},2352,10,10,10,100,2.3519999999999999,{"$f":"AVERAGE($Q$13:$Q$14)","v":2.3490000000000002},505,47.974999999999994,{"$f":"SUM($T$13:$T$14)/2","v":47.214999999999996},{"$f":"V11","v":32.1},{"$f":"W13","v":147.08722741433021}]
[{"$f":"A11","v":"Болтенкова И.Ю."},null,null,{"$f":"$A$1","v":"2015-04-01"},"В30","Б07.1.02.1-15",18,19,2.3380000000000001,{"$f":"$A$1+$K$15","v":"2015-04-08"},7,2348,10,10,10,{"$f":"M15*N15","v":100},{"$f":"L15/(M15*N15*O15)","v":2.3479999999999999},{"$f":"AVERAGE(Q15:Q16)","v":2.3519999999999999},315,{"$f":"((S15*10)/P15)*0.95","v":29.924999999999997},{"$f":"SUM($T$11:$T$12)/2","v":29.307499999999997},{"$f":"VLOOKUP(E15,Корректировка!F:G,2,0)","v":38.5},{"$f":"(U15*100)/V15","v":76.123376623376615}]
["Болтенкова И.Ю.",{"$f":"B15","v":0},{"$f":"C15","v":"00:00:00"},{"$f":"D15","v":"2015-04-01"},{"$f":"E15","v":"В30"},{"$f":"F15","v":"Б07.1.02.1-15"},18,19,2.3380000000000001,{"$f":"J15","v":"2015-04-08"},{"$f":"K15","v":7},2356,10,10,10,{"$f":"M16*N16","v":100},{"$f":"L16/(M16*N16*O16)","v":2.3559999999999999},{"$f":"AVERAGE(Q16:Q17)","v":2.351},302,{"$f":"((S16*10)/P16)*0.95","v":28.689999999999998},{"$f":"SUM($T$11:$T$12)/2","v":29.307499999999997},{"$f":"V15","v":38.5},{"$f":"W15","v":76.123376623376615}]
["Масленков А.А",{"$f":"B15","v":0},"00:00:00","2015-04-01","В30","Б07.1.02.1-15",18,19,2.3380000000000001,{"$f":"$A$1+$K$17","v":"2015-04-29"},28,2346,10,10,10,100,2.3460000000000001,{"$f":"AVERAGE($Q$13:$Q$14)","v":2.3490000000000002},489,46.454999999999998,{"$f":"SUM($T$13:$T$14)/2","v":47.214999999999996},{"$f":"V15","v":38.5},{"$f":"(U17*100)/V17","v":122.63636363636364}]
["Масленков А.А",{"$f":"B15","v":0},"00:00:00","2015-04-01","В30","Б07.1.02.1-15",18,19,2.3380000000000001,{"$f":"J17","v":"2015-04-29"},{"$f":"K17","v":28},2352,10,10,10,100,2.3519999999999999,{"$f":"AVERAGE($Q$13:$Q$14)","v":2.3490000000000002},505,47.974999999999994,{"$f":"SUM($T$13:$T$14)/2","v":47.214999999999996},{"$f":"V15","v":38.5},{"$f":"W17","v":122.63636363636364}]
["Болтенкова И.Ю.",null,null,{"$f":"$A$1","v":"2015-04-01"},"В7,5","Б07.1.02.1-15",18,19,2.3380000000000001,{"$f":"$A$1+$K$19","v":"2015-04-08"},7,2348,10,10,10,{"$f":"M19*N19","v":100},{"$f":"L19/(M19*N19*O19)","v":2.3479999999999999},{"$f":"AVERAGE(Q19:Q20)","v":2.3519999999999999},315,{"$f":"((S19*10)/P19)*0.95","v":29.924999999999997},{"$f":"SUM($T$11:$T$12)/2","v":29.307499999999997},{"$f":"VLOOKUP(E19,Корректировка!F:G,2,0)","v":9.6},{"$f":"(U19*100)/V19","v":305.28645833333331}]
["Болтенкова И.Ю.",{"$f":"B19","v":0},{"$f":"C19","v":"00:00:00"},{"$f":"D19","v":"2015-04-01"},{"$f":"E19","v":"В7,5"},{"$f":"F19","v":"Б07.1.02.1-15"},18,19,2.3380000000000001,{"$f":"J19","v":"2015-04-08"},{"$f":"K19","v":7},2356,10,10,10,{"$f":"M20*N20","v":100},{"$f":"L20/(M20*N20*O20)","v":2.3559999999999999},{"$f":"AVERAGE(Q20:Q21)","v":2.351},302,{"$f":"((S20*10)/P20)*0.95","v":28.689999999999998},{"$f":"SUM($T$11:$T$12)/2","v":29.307499999999997},{"$f":"V19","v":9.6},{"$f":"W19","v":305.28645833333331}]
["Масленков А.А",{"$f":"B19","v":0},"00:00:00","2015-04-01","В7,5","Б07.1.02.1-15",18,19,2.3380000000000001,{"$f":"$A$1+$K$21","v":"2015-04-29"},28,2346,10,10,10,100,2.3460000000000001,{"$f":"AVERAGE($Q$13:$Q$14)","v":2.3490000000000002},489,46.454999999999998,{"$f":"SUM($T$13:$T$14)/2","v":47.214999999999996},{"$f":"V19","v":9.6},{"$f":"(U21*100)/V21","v":491.82291666666669}]
["Масленков А.А",{"$f":"B19","v":0},"00:00:00","2015-04-01","В7,5","Б07.1.02.1-15",18,19,2.3380000000000001,{"$f":"J21","v":"2015-04-29"},{"$f":"K21","v":28},2352,10,10,10,100,2.3519999999999999,{"$f":"AVERAGE($Q$13:$Q$14)","v":2.3490000000000002},505,47.974999999999994,{"$f":"SUM($T$13:$T$14)/2","v":47.214999999999996},{"$f":"V19","v":9.6},{"$f":"W21","v":491.82291666666669}]
["Болтенкова И.Ю.",null,null,{"$f":"$A$1","v":"2015-04-01"},"В15","Б07.1.02.1-15",18,19,2.3380000000000001,{"$f":"$A$1+$K$15","v":"2015-04-08"},7,2348,10,10,10,{"$f":"M23*N23","v":100},{"$f":"L23/(M23*N23*O23)","v":2.3479999999999999},{"$f":"AVERAGE(Q23:Q24)","v":2.3519999999999999},315,{"$f":"((S23*10)/P23)*0.95","v":29.924999999999997},{"$f":"SUM($T$11:$T$12)/2","v":29.307499999999997},{"$f":"VLOOKUP(E23,Корректировка!F:G,2,0)","v":19.3},{"$f":"(U23*100)/V23","v":151.85233160621758}]
["Болтенкова И.Ю.",{"$f":"B23","v":0},{"$f":"C23","v":"00:00:00"},{"$f":"D23","v":"2015-04-01"},{"$f":"E23","v":"В15"},{"$f":"F23","v":"Б07.1.02.1-15"},18,19,2.3380000000000001,{"$f":"J23","v":"2015-04-08"},{"$f":"K23","v":7},2356,10,10,10,{"$f":"M24*N24","v":100},{"$f":"L24/(M24*N24*O24)","v":2.3559999999999999},{"$f":"AVERAGE(Q24:Q25)","v":2.351},302,{"$f":"((S24*10)/P24)*0.95","v":28.689999999999998},{"$f":"SUM($T$11:$T$12)/2","v":29.307499999999997},{"$f":"V23","v":19.3},{"$f":"W23","v":151.85233160621758}]
["Масленков А.А",{"$f":"B23","v":0},"00:00:00","2015-04-01","В15","Б07.1.02.1-15",18,19,2.3380000000000001,{"$f":"$A$1+$K$17","v":"2015-04-29"},28,2346,10,10,10,100,2.3460000000000001,{"$f":"AVERAGE($Q$13:$Q$14)","v":2.3490000000000002},489,46.454999999999998,{"$f":"SUM($T$13:$T$14)/2","v":47.214999999999996},{"$f":"V23","v":19.3},{"$f":"(U25*100)/V25","v":244.63730569948186}]
["Масленков А.А",{"$f":"B23","v":0},"00:00:00","2015-04-01","В15","Б07.1.02.1-15",18,19,2.3380000000000001,{"$f":"J25","v":"2015-04-29"},{"$f":"K25","v":28},2352,10,10,10,100,2.3519999999999999,{"$f":"AVERAGE($Q$13:$Q$14)","v":2.3490000000000002},505,47.974999999999994,{"$f":"SUM($T$13:$T$14)/2","v":47.214999999999996},{"$f":"V23","v":19.3},{"$f":"W25","v":244.63730569948186}]
["Болтенкова И.Ю.",null,null,{"$f":"$A$1","v":"2015-04-01"},"В22,5","Б07.1.02.1-15",18,19,2.3380000000000001,{"$f":"$A$1+$K$19","v":"2015-04-08"},7,2348,10,10,10,{"$f":"M27*N27","v":100},{"$f":"L27/(M27*N27*O27)","v":2.3479999999999999},{"$f":"AVERAGE(Q27:Q28)","v":2.3519999999999999},315,{"$f":"((S27*10)/P27)*0.95","v":29.924999999999997},{"$f":"SUM($T$11:$T$12)/2","v":29.307499999999997},{"$f":"VLOOKUP(E27,Корректировка!F:G,2,0)","v":28.9},{"$f":"(U27*100)/V27","v":101.41003460207611}]
["Болтенкова И.Ю.",{"$f":"B27","v":0},{"$f":"C27","v":"00:00:00"},{"$f":"D27","v":"2015-04-01"},{"$f":"E27","v":"В22,5"},{"$f":"F27","v":"Б07.1.02.1-15"},18,19,2.3380000000000001,{"$f":"J27","v":"2015-04-08"},{"$f":"K27","v":7},2356,10,10,10,{"$f":"M28*N28","v":100},{"$f":"L28/(M28*N28*O28)","v":2.3559999999999999},{"$f":"AVERAGE(Q28:Q29)","v":2.351},302,{"$f":"((S28*10)/P28)*0.95","v":28.689999999999998},{"$f":"SUM($T$11:$T$12)/2","v":29.307499999999997},{"$f":"V27","v":28.9},{"$f":"W27","v":101.41003460207611}]
["Масленков А.А",{"$f":"B27","v":0},"00:00:00","2015-04-01","В22,5","Б07.1.02.1-15",18,19,2.3380000000000001,{"$f":"$A$1+$K$21","v":"2015-04-29"},28,2346,10,10,10,100,2.3460000000000001,{"$f":"AVERAGE($Q$13:$Q$14)","v":2.3490000000000002},489,46.454999999999998,{"$f":"SUM($T$13:$T$14)/2","v":47.214999999999996},{"$f":"V27","v":28.9},{"$f":"(U29*100)/V29","v":163.37370242214533}]
["Масленков А.А",{"$f":"B27","v":0},"00:00:00","2015-04-01","В22,5","Б07.1.02.1-15",18,19,2.3380000000000001,{"$f":"J29","v":"2015-04-29"},{"$f":"K29","v":28},2352,10,10,10,100,2.3519999999999999,{"$f":"AVERAGE($Q$13:$Q$14)","v":2.3490000000000002},505,47.974999999999994,{"$f":"SUM($T$13:$T$14)/2","v":47.214999999999996},{"$f":"V27","v":28.9},{"$f":"W29","v":163.37370242214533}]
[{"$f":"A11","v":"Болтенкова И.Ю."},null,null,{"$f":"A1","v":"2015-04-01"},"М150","Р75.02.86.-25",12,9,745,{"$f":"$A$1+$K$31","v":"2015-04-08"},7,648,7.07,7.07,7.07,{"$f":"M31*N31","v":49.984900000000003},{"$f":"L31/(M31*N31*O31)*1000","v":1833.6513581840043},{"$f":"AVERAGE(Q31:Q33)","v":1986.4556380326715},74,{"$f":"(S31/((M31*N31/100))*0.085)","v":12.583800307692924},{"$f":"SUM(T31:T33)/3","v":9.5228759085243748},{"$f":"VLOOKUP(E31,Корректировка!I:J,2,0)","v":12.8},{"$f":"(U31*100)/V31","v":74.397468035346677}]
[{"$f":"A12","v":"Болтенкова И.Ю."},{"$f":"B31","v":0},{"$f":"C31","v":"00:00:00"},{"$f":"A1","v":"2015-04-01"},{"$f":"E31","v":"М150"},{"$f":"F31","v":"Р75.02.86.-25"},{"$f":"G31","v":12},9,745,{"$f":"J31","v":"2015-04-08"},7,743,7.07,7.07,7.07,{"$f":"M32*N32","v":49.984900000000003},2102.4737023622147,{"$f":"R31","v":1986.4556380326715},52,{"$f":"(S32/((M32*N32/100))*0.085)","v":8.8426704864869183},{"$f":"U31","v":9.5228759085243748},{"$f":"V31","v":12.8},{"$f":"W31","v":74.397468035346677}]
[{"$f":"A11","v":"Болтенкова И.Ю."},{"$f":"B31","v":0},{"$f":"C31","v":"00:00:00"},{"$f":"A1","v":"2015-04-01"},{"$f":"E31","v":"М150"},{"$f":"F31","v":"Р75.02.86.-25"},{"$f":"G31","v":12},9,745,{"$f":"J31","v":"2015-04-08"},7,715,7.07,7.07,7.07,{"$f":"M33*N33","v":49.984900000000003},2023.241853551795,{"$f":"R31","v":1986.4556380326715},42,7.1421569313932816,{"$f":"U31","v":9.5228759085243748},{"$f":"V31","v":12.8},{"$f":"W31","v":74.397468035346677}]
[{"$f":"A13","v":"Масленков А.А"},{"$f":"B31","v":0},{"$f":"C31","v":"00:00:00"},{"$f":"A1","v":"2015-04-01"},{"$f":"E31","v":"М150"},{"$f":"F31","v":"Р75.02.86.-25"},{"$f":"G31","v":12},{"$f":"H31","v":9},{"$f":"I31","v":745},{"$f":"$A$1+$K$34","v":"2015-04-29"},28,834,7.07,7.07,7.07,49.984900000000003,2359.97721099608,{"$f":"AVERAGE(Q34:Q36)","v":2090.2116305225068},116,19.725957239086203,{"$f":"SUM(T34:T36)/3","v":18.875700461539385},{"$f":"V31","v":12.8},{"$f":"(U34*100)/V34","v":147.46640985577642}]
[{"$f":"A14","v":"Масленков А.А"},{"$f":"B31","v":0},{"$f":"C31","v":"00:00:00"},{"$f":"A1","v":"2015-04-01"},{"$f":"E31","v":"М150"},{"$f":"F31","v":"Р75.02.86.-25"},{"$f":"G31","v":12},{"$f":"H31","v":9},{"$f":"I31","v":745},{"$f":"J34","v":"2015-04-29"},{"$f":"K34","v":28},637,7.07,7.07,7.07,49.984900000000003,1802.5245604370537,{"$f":"R34","v":2090.2116305225068},107,18.195495039501928,{"$f":"U34","v":18.875700461539385},{"$f":"V34","v":12.8},{"$f":"W34","v":147.46640985577642}]
[{"$f":"A13","v":"Масленков А.А"},{"$f":"B31","v":0},{"$f":"C31","v":"00:00:00"},{"$f":"A1","v":"2015-04-01"},{"$f":"E31","v":"М150"},{"$f":"F31","v":"Р75.02.86.-25"},{"$f":"G31","v":12},{"$f":"H31","v":9},{"$f":"I31","v":745},{"$f":"J34","v":"2015-04-29"},{"$f":"K34","v":28},745,7.07,7.07,7.07,49.984900000000003,2108.1331201343878,{"$f":"R34","v":2090.2116305225068},110,18.705649106030023,{"$f":"U34","v":18.875700461539385},{"$f":"V34","v":12.8},{"$f":"W34","v":147.46640985577642}]

{"sheet":"31","index":3,"n_rows":36,"n_cols":23,"rows_kept":36,"cut":false,"hidden":false,"merged":[[9,12,9,14],[4,20,8,20],[4,21,8,21],[4,22,8,22],[6,12,8,12],[6,13,8,13],[6,14,8,14],[4,12,5,14],[4,15,8,15],[4,16,8,16],[4,17,8,17],[4,18,8,18],[4,19,8,19],[4,11,8,11],[4,0,8,0],[4,1,8,1],[4,2,8,2],[4,3,8,3],[4,4,8,4],[4,5,8,5],[4,6,8,6],[4,7,8,7],[4,8,8,8],[4,9,8,9],[4,10,8,10]]}
["2015-04-01"]
["Лаборанты: "]
["Опрераторы:"]
[]
["  Лаборант, оператор     ","Заказчик, адрес строительного объекта      ","Время","Дата формования","Класс бетонной смеси"," Шифр рецепта","Температура бет.смеси, ºС","ОК, см","Плотность бет/см в уплотненном состоянии, кг/м3","дата испытаний","Возраст, сут ","Масса образца, г","Линейные размеры образца, см",null,null,"Площадь, см²","Плотность образца, г/см³","Средняя плотность серии образцов, г/см³","Разрушающая нагрузка в Кн","Прочность бетона, приведенная к базовому размеру образца, Мпа","Средняя прочность серии образцов, Мпа","Требуемая прочность, Мпа","% от требуемой прочности"]
[]
[null,null,null,null,null,null,null,null,null,null,null,null,"Длина","Ширина","Высота"]
[]
[]
[1,2,3,4,5,6,7,8,9,10,11,12,13,null,null,14,15,16,17,18,19,20,21]
[{"$f":"INDEX(Корректировка!B3:B10,Корректировка!A3)","v":"Болтенкова И.Ю."},null,null,{"$f":"$A$1","v":"2015-04-01"},"В25","Б07.1.02.1-15",18,19,2.3380000000000001,{"$f":"$A$1+$K$11","v":"2015-04-08"},7,2348,10,10,10,{"$f":"M11*N11","v":100},{"$f":"L11/(M11*N11*O11)","v":2.3479999999999999},{"$f":"AVERAGE(Q11:Q12)","v":2.3519999999999999},315,{"$f":"((S11*10)/P11)*0.95","v":29.924999999999997},{"$f":"SUM($T$11:$T$12)/2","v":29.307499999999997},{"$f":"VLOOKUP(E11,Корректировка!F:G,2,0)","v":32.1},{"$f":"(U11*100)/V11","v":91.30062305295948}]
[{"$f":"A11","v":"Болтенкова И.Ю."},{"$f":"B11","v":0},{"$f":"C11","v":"00:00:00"},{"$f":"D11","v":"2015-04-01"},{"$f":"E11","v":"В25"},"Б07.1.02.1-15",18,19,2.3380000000000001,{"$f":"J11","v":"2015-04-08"},7,2356,10,10,10,{"$f":"M12*N12","v":100},{"$f":"L12/(M12*N12*O12)","v":2.3559999999999999},{"$f":"AVERAGE(Q12:Q13)","v":2.351},302,{"$f":"((S12*10)/P12)*0.95","v":28.689999999999998},{"$f":"SUM($T$11:$T$12)/2","v":29.307499999999997},{"$f":"V11","v":32.1},{"$f":"W11","v":91.30062305295948}]
[{"$f":"INDEX(Корректировка!D3:D10,Корректировка!C3)","v":"Масленков А.А"},{"$f":"B11","v":0},"00:00:00","2015-04-01","В25","Б07.1.02.1-15",18,19,2.3380000000000001,{"$f":"$A$1+$K$13","v":"2015-04-29"},28,2346,10,10,10,100,2.3460000000000001,{"$f":"AVERAGE($Q$13:$Q$14)","v":2.3490000000000002},489,46.454999999999998,{"$f":"SUM($T$13:$T$14)/2","v":47.214999999999996},{"$f":"V11","v":32.1},{"$f":"(U13*100)/V13","v":147.08722741433021}]
[{"$f":"A13","v":"Масленков А.А"},{"$f":"B11","v":0},"00:00:00","2015-04-01","В25","Б07.1.02.1-15",18,19,2.3380000000000001,{"$f":"J13","v":"2015-04-29"},{"$f":"K13","v":28},2352,10,10,10,100,2.3519999999999999,{"$f":"AVERAGE($Q$13:$Q$14)","v":2.3490000000000002},505,47.974999999999994,{"$f":"SUM($T$13:$T$14)/2","v":47.214999999999996},{"$f":"V11","v":32.1},{"$f":"W13","v":147.08722741433021}]
[{"$f":"A11","v":"Болтенкова И.Ю."},null,null,{"$f":"$A$1","v":"2015-04-01"},"В30","Б07.1.02.1-15",18,19,2.3380000000000001,{"$f":"$A$1+$K$15","v":"2015-04-08"},7,2348,10,10,10,{"$f":"M15*N15","v":100},{"$f":"L15/(M15*N15*O15)","v":2.3479999999999999},{"$f":"AVERAGE(Q15:Q16)","v":2.3519999999999999},315,{"$f":"((S15*10)/P15)*0.95","v":29.924999999999997},{"$f":"SUM($T$11:$T$12)/2","v":29.307499999999997},{"$f":"VLOOKUP(E15,Корректировка!F:G,2,0)","v":38.5},{"$f":"(U15*100)/V15","v":76.123376623376615}]
["Болтенкова И.Ю.",{"$f":"B15","v":0},{"$f":"C15","v":"00:00:00"},{"$f":"D15","v":"2015-04-01"},{"$f":"E15","v":"В30"},{"$f":"F15","v":"Б07.1.02.1-15"},18,19,2.3380000000000001,{"$f":"J15","v":"2015-04-08"},{"$f":"K15","v":7},2356,10,10,10,{"$f":"M16*N16","v":100},{"$f":"L16/(M16*N16*O16)","v":2.3559999999999999},{"$f":"AVERAGE(Q16:Q17)","v":2.351},302,{"$f":"((S16*10)/P16)*0.95","v":28.689999999999998},{"$f":"SUM($T$11:$T$12)/2","v":29.307499999999997},{"$f":"V15","v":38.5},{"$f":"W15","v":76.123376623376615}]
["Масленков А.А",{"$f":"B15","v":0},"00:00:00","2015-04-01","В30","Б07.1.02.1-15",18,19,2.3380000000000001,{"$f":"$A$1+$K$17","v":"2015-04-29"},28,2346,10,10,10,100,2.3460000000000001,{"$f":"AVERAGE($Q$13:$Q$14)","v":2.3490000000000002},489,46.454999999999998,{"$f":"SUM($T$13:$T$14)/2","v":47.214999999999996},{"$f":"V15","v":38.5},{"$f":"(U17*100)/V17","v":122.63636363636364}]
["Масленков А.А",{"$f":"B15","v":0},"00:00:00","2015-04-01","В30","Б07.1.02.1-15",18,19,2.3380000000000001,{"$f":"J17","v":"2015-04-29"},{"$f":"K17","v":28},2352,10,10,10,100,2.3519999999999999,{"$f":"AVERAGE($Q$13:$Q$14)","v":2.3490000000000002},505,47.974999999999994,{"$f":"SUM($T$13:$T$14)/2","v":47.214999999999996},{"$f":"V15","v":38.5},{"$f":"W17","v":122.63636363636364}]
["Болтенкова И.Ю.",null,null,{"$f":"$A$1","v":"2015-04-01"},"В7,5","Б07.1.02.1-15",18,19,2.3380000000000001,{"$f":"$A$1+$K$19","v":"2015-04-08"},7,2348,10,10,10,{"$f":"M19*N19","v":100},{"$f":"L19/(M19*N19*O19)","v":2.3479999999999999},{"$f":"AVERAGE(Q19:Q20)","v":2.3519999999999999},315,{"$f":"((S19*10)/P19)*0.95","v":29.924999999999997},{"$f":"SUM($T$11:$T$12)/2","v":29.307499999999997},{"$f":"VLOOKUP(E19,Корректировка!F:G,2,0)","v":9.6},{"$f":"(U19*100)/V19","v":305.28645833333331}]
["Болтенкова И.Ю.",{"$f":"B19","v":0},{"$f":"C19","v":"00:00:00"},{"$f":"D19","v":"2015-04-01"},{"$f":"E19","v":"В7,5"},{"$f":"F19","v":"Б07.1.02.1-15"},18,19,2.3380000000000001,{"$f":"J19","v":"2015-04-08"},{"$f":"K19","v":7},2356,10,10,10,{"$f":"M20*N20","v":100},{"$f":"L20/(M20*N20*O20)","v":2.3559999999999999},{"$f":"AVERAGE(Q20:Q21)","v":2.351},302,{"$f":"((S20*10)/P20)*0.95","v":28.689999999999998},{"$f":"SUM($T$11:$T$12)/2","v":29.307499999999997},{"$f":"V19","v":9.6},{"$f":"W19","v":305.28645833333331}]
["Масленков А.А",{"$f":"B19","v":0},"00:00:00","2015-04-01","В7,5","Б07.1.02.1-15",18,19,2.3380000000000001,{"$f":"$A$1+$K$21","v":"2015-04-29"},28,2346,10,10,10,100,2.3460000000000001,{"$f":"AVERAGE($Q$13:$Q$14)","v":2.3490000000000002},489,46.454999999999998,{"$f":"SUM($T$13:$T$14)/2","v":47.214999999999996},{"$f":"V19","v":9.6},{"$f":"(U21*100)/V21","v":491.82291666666669}]
["Масленков А.А",{"$f":"B19","v":0},"00:00:00","2015-04-01","В7,5","Б07.1.02.1-15",18,19,2.3380000000000001,{"$f":"J21","v":"2015-04-29"},{"$f":"K21","v":28},2352,10,10,10,100,2.3519999999999999,{"$f":"AVERAGE($Q$13:$Q$14)","v":2.3490000000000002},505,47.974999999999994,{"$f":"SUM($T$13:$T$14)/2","v":47.214999999999996},{"$f":"V19","v":9.6},{"$f":"W21","v":491.82291666666669}]
["Болтенкова И.Ю.",null,null,{"$f":"$A$1","v":"2015-04-01"},"В15","Б07.1.02.1-15",18,19,2.3380000000000001,{"$f":"$A$1+$K$15","v":"2015-04-08"},7,2348,10,10,10,{"$f":"M23*N23","v":100},{"$f":"L23/(M23*N23*O23)","v":2.3479999999999999},{"$f":"AVERAGE(Q23:Q24)","v":2.3519999999999999},315,{"$f":"((S23*10)/P23)*0.95","v":29.924999999999997},{"$f":"SUM($T$11:$T$12)/2","v":29.307499999999997},{"$f":"VLOOKUP(E23,Корректировка!F:G,2,0)","v":19.3},{"$f":"(U23*100)/V23","v":151.85233160621758}]
["Болтенкова И.Ю.",{"$f":"B23","v":0},{"$f":"C23","v":"00:00:00"},{"$f":"D23","v":"2015-04-01"},{"$f":"E23","v":"В15"},{"$f":"F23","v":"Б07.1.02.1-15"},18,19,2.3380000000000001,{"$f":"J23","v":"2015-04-08"},{"$f":"K23","v":7},2356,10,10,10,{"$f":"M24*N24","v":100},{"$f":"L24/(M24*N24*O24)","v":2.3559999999999999},{"$f":"AVERAGE(Q24:Q25)","v":2.351},302,{"$f":"((S24*10)/P24)*0.95","v":28.689999999999998},{"$f":"SUM($T$11:$T$12)/2","v":29.307499999999997},{"$f":"V23","v":19.3},{"$f":"W23","v":151.85233160621758}]
["Масленков А.А",{"$f":"B23","v":0},"00:00:00","2015-04-01","В15","Б07.1.02.1-15",18,19,2.3380000000000001,{"$f":"$A$1+$K$17","v":"2015-04-29"},28,2346,10,10,10,100,2.3460000000000001,{"$f":"AVERAGE($Q$13:$Q$14)","v":2.3490000000000002},489,46.454999999999998,{"$f":"SUM($T$13:$T$14)/2","v":47.214999999999996},{"$f":"V23","v":19.3},{"$f":"(U25*100)/V25","v":244.63730569948186}]
["Масленков А.А",{"$f":"B23","v":0},"00:00:00","2015-04-01","В15","Б07.1.02.1-15",18,19,2.3380000000000001,{"$f":"J25","v":"2015-04-29"},{"$f":"K25","v":28},2352,10,10,10,100,2.3519999999999999,{"$f":"AVERAGE($Q$13:$Q$14)","v":2.3490000000000002},505,47.974999999999994,{"$f":"SUM($T$13:$T$14)/2","v":47.214999999999996},{"$f":"V23","v":19.3},{"$f":"W25","v":244.63730569948186}]
["Болтенкова И.Ю.",null,null,{"$f":"$A$1","v":"2015-04-01"},"В22,5","Б07.1.02.1-15",18,19,2.3380000000000001,{"$f":"$A$1+$K$19","v":"2015-04-08"},7,2348,10,10,10,{"$f":"M27*N27","v":100},{"$f":"L27/(M27*N27*O27)","v":2.3479999999999999},{"$f":"AVERAGE(Q27:Q28)","v":2.3519999999999999},315,{"$f":"((S27*10)/P27)*0.95","v":29.924999999999997},{"$f":"SUM($T$11:$T$12)/2","v":29.307499999999997},{"$f":"VLOOKUP(E27,Корректировка!F:G,2,0)","v":28.9},{"$f":"(U27*100)/V27","v":101.41003460207611}]
["Болтенкова И.Ю.",{"$f":"B27","v":0},{"$f":"C27","v":"00:00:00"},{"$f":"D27","v":"2015-04-01"},{"$f":"E27","v":"В22,5"},{"$f":"F27","v":"Б07.1.02.1-15"},18,19,2.3380000000000001,{"$f":"J27","v":"2015-04-08"},{"$f":"K27","v":7},2356,10,10,10,{"$f":"M28*N28","v":100},{"$f":"L28/(M28*N28*O28)","v":2.3559999999999999},{"$f":"AVERAGE(Q28:Q29)","v":2.351},302,{"$f":"((S28*10)/P28)*0.95","v":28.689999999999998},{"$f":"SUM($T$11:$T$12)/2","v":29.307499999999997},{"$f":"V27","v":28.9},{"$f":"W27","v":101.41003460207611}]
["Масленков А.А",{"$f":"B27","v":0},"00:00:00","2015-04-01","В22,5","Б07.1.02.1-15",18,19,2.3380000000000001,{"$f":"$A$1+$K$21","v":"2015-04-29"},28,2346,10,10,10,100,2.3460000000000001,{"$f":"AVERAGE($Q$13:$Q$14)","v":2.3490000000000002},489,46.454999999999998,{"$f":"SUM($T$13:$T$14)/2","v":47.214999999999996},{"$f":"V27","v":28.9},{"$f":"(U29*100)/V29","v":163.37370242214533}]
["Масленков А.А",{"$f":"B27","v":0},"00:00:00","2015-04-01","В22,5","Б07.1.02.1-15",18,19,2.3380000000000001,{"$f":"J29","v":"2015-04-29"},{"$f":"K29","v":28},2352,10,10,10,100,2.3519999999999999,{"$f":"AVERAGE($Q$13:$Q$14)","v":2.3490000000000002},505,47.974999999999994,{"$f":"SUM($T$13:$T$14)/2","v":47.214999999999996},{"$f":"V27","v":28.9},{"$f":"W29","v":163.37370242214533}]
[{"$f":"A11","v":"Болтенкова И.Ю."},null,null,{"$f":"A1","v":"2015-04-01"},"М150","Р75.02.86.-25",12,9,745,{"$f":"$A$1+$K$31","v":"2015-04-08"},7,648,7.07,7.07,7.07,{"$f":"M31*N31","v":49.984900000000003},{"$f":"L31/(M31*N31*O31)*1000","v":1833.6513581840043},{"$f":"AVERAGE(Q31:Q33)","v":1986.4556380326715},74,{"$f":"(S31/((M31*N31/100))*0.085)","v":12.583800307692924},{"$f":"SUM(T31:T33)/3","v":9.5228759085243748},{"$f":"VLOOKUP(E31,Корректировка!I:J,2,0)","v":12.8},{"$f":"(U31*100)/V31","v":74.397468035346677}]
[{"$f":"A12","v":"Болтенкова И.Ю."},{"$f":"B31","v":0},{"$f":"C31","v":"00:00:00"},{"$f":"A1","v":"2015-04-01"},{"$f":"E31","v":"М150"},{"$f":"F31","v":"Р75.02.86.-25"},{"$f":"G31","v":12},9,745,{"$f":"J31","v":"2015-04-08"},7,743,7.07,7.07,7.07,{"$f":"M32*N32","v":49.984900000000003},2102.4737023622147,{"$f":"R31","v":1986.4556380326715},52,{"$f":"(S32/((M32*N32/100))*0.085)","v":8.8426704864869183},{"$f":"U31","v":9.5228759085243748},{"$f":"V31","v":12.8},{"$f":"W31","v":74.397468035346677}]
[{"$f":"A11","v":"Болтенкова И.Ю."},{"$f":"B31","v":0},{"$f":"C31","v":"00:00:00"},{"$f":"A1","v":"2015-04-01"},{"$f":"E31","v":"М150"},{"$f":"F31","v":"Р75.02.86.-25"},{"$f":"G31","v":12},9,745,{"$f":"J31","v":"2015-04-08"},7,715,7.07,7.07,7.07,{"$f":"M33*N33","v":49.984900000000003},2023.241853551795,{"$f":"R31","v":1986.4556380326715},42,7.1421569313932816,{"$f":"U31","v":9.5228759085243748},{"$f":"V31","v":12.8},{"$f":"W31","v":74.397468035346677}]
[{"$f":"A13","v":"Масленков А.А"},{"$f":"B31","v":0},{"$f":"C31","v":"00:00:00"},{"$f":"A1","v":"2015-04-01"},{"$f":"E31","v":"М150"},{"$f":"F31","v":"Р75.02.86.-25"},{"$f":"G31","v":12},{"$f":"H31","v":9},{"$f":"I31","v":745},{"$f":"$A$1+$K$34","v":"2015-04-29"},28,834,7.07,7.07,7.07,49.984900000000003,2359.97721099608,{"$f":"AVERAGE(Q34:Q36)","v":2090.2116305225068},116,19.725957239086203,{"$f":"SUM(T34:T36)/3","v":18.875700461539385},{"$f":"V31","v":12.8},{"$f":"(U34*100)/V34","v":147.46640985577642}]
[{"$f":"A14","v":"Масленков А.А"},{"$f":"B31","v":0},{"$f":"C31","v":"00:00:00"},{"$f":"A1","v":"2015-04-01"},{"$f":"E31","v":"М150"},{"$f":"F31","v":"Р75.02.86.-25"},{"$f":"G31","v":12},{"$f":"H31","v":9},{"$f":"I31","v":745},{"$f":"J34","v":"2015-04-29"},{"$f":"K34","v":28},637,7.07,7.07,7.07,49.984900000000003,1802.5245604370537,{"$f":"R34","v":2090.2116305225068},107,18.195495039501928,{"$f":"U34","v":18.875700461539385},{"$f":"V34","v":12.8},{"$f":"W34","v":147.46640985577642}]
[{"$f":"A13","v":"Масленков А.А"},{"$f":"B31","v":0},{"$f":"C31","v":"00:00:00"},{"$f":"A1","v":"2015-04-01"},{"$f":"E31","v":"М150"},{"$f":"F31","v":"Р75.02.86.-25"},{"$f":"G31","v":12},{"$f":"H31","v":9},{"$f":"I31","v":745},{"$f":"J34","v":"2015-04-29"},{"$f":"K34","v":28},745,7.07,7.07,7.07,49.984900000000003,2108.1331201343878,{"$f":"R34","v":2090.2116305225068},110,18.705649106030023,{"$f":"U34","v":18.875700461539385},{"$f":"V34","v":12.8},{"$f":"W34","v":147.46640985577642}]

{"sheet":"В5","index":4,"n_rows":15,"n_cols":20,"rows_kept":15,"cut":false,"hidden":false,"merged":[[6,9,6,11],[1,14,5,14],[1,15,5,15],[1,16,5,16],[1,17,5,17],[1,18,5,18],[1,19,5,19],[1,6,5,6],[1,7,5,7],[1,8,5,8],[1,9,2,11],[1,12,5,12],[1,13,5,13],[3,9,5,9],[3,10,5,10],[3,11,5,11],[1,5,5,5],[1,0,5,0],[1,1,5,1],[1,2,5,2],[1,3,5,3],[1,4,5,4]]}
["В15"]
["Дата формования","Класс бетонной смеси"," Шифр рецепта","Температура бет.смеси, ºС","ОК, см","Плотность бет/см в уплотненном состоянии, кг/м3","дата испытаний","Возраст, сут ","Масса образца, г","Линейные размеры образца, см",null,null,"Площадь, см²","Плотность образца, г/см³","Средняя плотность серии образцов, г/см³","Разрушающая нагрузка в Кн","Прочность бетона, приведенная к базовому размеру образца, Мпа","Средняя прочность серии образцов, Мпа","Требуемая прочность, Мпа","% от требуемой прочности"]
[]
[null,null,null,null,null,null,null,null,null,"Длина","Ширина","Высота"]
[]
[]
[4,5,6,7,8,9,10,11,12,13,null,null,14,15,16,17,18,19,20,21]
["2015-04-01","В15","Б07.1.02.1-15",18,19,2.3380000000000001,"2015-04-08",7,2348,10,10,10,100,2.3479999999999999,2.3519999999999999,315,29.924999999999997,29.307499999999997,19.3,151.85233160621758]
["2015-04-01","В15","Б07.1.02.1-15",18,19,2.3380000000000001,"2015-04-08",7,2356,10,10,10,100,2.3559999999999999,2.351,302,28.689999999999998,29.307499999999997,19.3,151.85233160621758]
["2015-04-01","В15","Б07.1.02.1-15",18,19,2.3380000000000001,"2015-04-29",28,2346,10,10,10,100,2.3460000000000001,2.3490000000000002,489,46.454999999999998,47.214999999999996,19.3,244.63730569948186]
["2015-04-01","В15","Б07.1.02.1-15",18,19,2.3380000000000001,"2015-04-29",28,2352,10,10,10,100,2.3519999999999999,2.3490000000000002,505,47.974999999999994,47.214999999999996,19.3,244.63730569948186]
["2015-04-01","В15","Б07.1.02.1-15",18,19,2.3380000000000001,"2015-04-08",7,2348,10,10,10,100,2.3479999999999999,2.3519999999999999,315,29.924999999999997,29.307499999999997,19.3,151.85233160621758]
["2015-04-01","В15","Б07.1.02.1-15",18,19,2.3380000000000001,"2015-04-08",7,2356,10,10,10,100,2.3559999999999999,2.351,302,28.689999999999998,29.307499999999997,19.3,151.85233160621758]
["2015-04-01","В15","Б07.1.02.1-15",18,19,2.3380000000000001,"2015-04-29",28,2346,10,10,10,100,2.3460000000000001,2.3490000000000002,489,46.454999999999998,47.214999999999996,19.3,244.63730569948186]
["2015-04-01","В15","Б07.1.02.1-15",18,19,2.3380000000000001,"2015-04-29",28,2352,10,10,10,100,2.3519999999999999,2.3490000000000002,505,47.974999999999994,47.214999999999996,19.3,244.63730569948186]

{"sheet":"В7,5","index":5,"n_rows":15,"n_cols":20,"rows_kept":15,"cut":false,"hidden":false,"merged":[[6,9,6,11],[1,14,5,14],[1,15,5,15],[1,16,5,16],[1,17,5,17],[1,18,5,18],[1,19,5,19],[1,6,5,6],[1,7,5,7],[1,8,5,8],[1,9,2,11],[1,12,5,12],[1,13,5,13],[3,9,5,9],[3,10,5,10],[3,11,5,11],[1,5,5,5],[1,0,5,0],[1,1,5,1],[1,2,5,2],[1,3,5,3],[1,4,5,4]]}
["В15"]
["Дата формования","Класс бетонной смеси"," Шифр рецепта","Температура бет.смеси, ºС","ОК, см","Плотность бет/см в уплотненном состоянии, кг/м3","дата испытаний","Возраст, сут ","Масса образца, г","Линейные размеры образца, см",null,null,"Площадь, см²","Плотность образца, г/см³","Средняя плотность серии образцов, г/см³","Разрушающая нагрузка в Кн","Прочность бетона, приведенная к базовому размеру образца, Мпа","Средняя прочность серии образцов, Мпа","Требуемая прочность, Мпа","% от требуемой прочности"]
[]
[null,null,null,null,null,null,null,null,null,"Длина","Ширина","Высота"]
[]
[]
[4,5,6,7,8,9,10,11,12,13,null,null,14,15,16,17,18,19,20,21]
["2015-04-01","В15","Б07.1.02.1-15",18,19,2.3380000000000001,"2015-04-08",7,2348,10,10,10,100,2.3479999999999999,2.3519999999999999,315,29.924999999999997,29.307499999999997,19.3,151.85233160621758]
["2015-04-01","В15","Б07.1.02.1-15",18,19,2.3380000000000001,"2015-04-08",7,2356,10,10,10,100,2.3559999999999999,2.351,302,28.689999999999998,29.307499999999997,19.3,151.85233160621758]
["2015-04-01","В15","Б07.1.02.1-15",18,19,2.3380000000000001,"2015-04-29",28,2346,10,10,10,100,2.3460000000000001,2.3490000000000002,489,46.454999999999998,47.214999999999996,19.3,244.63730569948186]
["2015-04-01","В15","Б07.1.02.1-15",18,19,2.3380000000000001,"2015-04-29",28,2352,10,10,10,100,2.3519999999999999,2.3490000000000002,505,47.974999999999994,47.214999999999996,19.3,244.63730569948186]
["2015-04-01","В15","Б07.1.02.1-15",18,19,2.3380000000000001,"2015-04-08",7,2348,10,10,10,100,2.3479999999999999,2.3519999999999999,315,29.924999999999997,29.307499999999997,19.3,151.85233160621758]
["2015-04-01","В15","Б07.1.02.1-15",18,19,2.3380000000000001,"2015-04-08",7,2356,10,10,10,100,2.3559999999999999,2.351,302,28.689999999999998,29.307499999999997,19.3,151.85233160621758]
["2015-04-01","В15","Б07.1.02.1-15",18,19,2.3380000000000001,"2015-04-29",28,2346,10,10,10,100,2.3460000000000001,2.3490000000000002,489,46.454999999999998,47.214999999999996,19.3,244.63730569948186]
["2015-04-01","В15","Б07.1.02.1-15",18,19,2.3380000000000001,"2015-04-29",28,2352,10,10,10,100,2.3519999999999999,2.3490000000000002,505,47.974999999999994,47.214999999999996,19.3,244.63730569948186]

{"sheet":"В10","index":6,"n_rows":15,"n_cols":20,"rows_kept":15,"cut":false,"hidden":false,"merged":[[6,9,6,11],[1,14,5,14],[1,15,5,15],[1,16,5,16],[1,17,5,17],[1,18,5,18],[1,19,5,19],[1,6,5,6],[1,7,5,7],[1,8,5,8],[1,9,2,11],[1,12,5,12],[1,13,5,13],[3,9,5,9],[3,10,5,10],[3,11,5,11],[1,5,5,5],[1,0,5,0],[1,1,5,1],[1,2,5,2],[1,3,5,3],[1,4,5,4]]}
["В15"]
["Дата формования","Класс бетонной смеси"," Шифр рецепта","Температура бет.смеси, ºС","ОК, см","Плотность бет/см в уплотненном состоянии, кг/м3","дата испытаний","Возраст, сут ","Масса образца, г","Линейные размеры образца, см",null,null,"Площадь, см²","Плотность образца, г/см³","Средняя плотность серии образцов, г/см³","Разрушающая нагрузка в Кн","Прочность бетона, приведенная к базовому размеру образца, Мпа","Средняя прочность серии образцов, Мпа","Требуемая прочность, Мпа","% от требуемой прочности"]
[]
[null,null,null,null,null,null,null,null,null,"Длина","Ширина","Высота"]
[]
[]
[4,5,6,7,8,9,10,11,12,13,null,null,14,15,16,17,18,19,20,21]
["2015-04-01","В15","Б07.1.02.1-15",18,19,2.3380000000000001,"2015-04-08",7,2348,10,10,10,100,2.3479999999999999,2.3519999999999999,315,29.924999999999997,29.307499999999997,19.3,151.85233160621758]
["2015-04-01","В15","Б07.1.02.1-15",18,19,2.3380000000000001,"2015-04-08",7,2356,10,10,10,100,2.3559999999999999,2.351,302,28.689999999999998,29.307499999999997,19.3,151.85233160621758]
["2015-04-01","В15","Б07.1.02.1-15",18,19,2.3380000000000001,"2015-04-29",28,2346,10,10,10,100,2.3460000000000001,2.3490000000000002,489,46.454999999999998,47.214999999999996,19.3,244.63730569948186]
["2015-04-01","В15","Б07.1.02.1-15",18,19,2.3380000000000001,"2015-04-29",28,2352,10,10,10,100,2.3519999999999999,2.3490000000000002,505,47.974999999999994,47.214999999999996,19.3,244.63730569948186]
["2015-04-01","В15","Б07.1.02.1-15",18,19,2.3380000000000001,"2015-04-08",7,2348,10,10,10,100,2.3479999999999999,2.3519999999999999,315,29.924999999999997,29.307499999999997,19.3,151.85233160621758]
["2015-04-01","В15","Б07.1.02.1-15",18,19,2.3380000000000001,"2015-04-08",7,2356,10,10,10,100,2.3559999999999999,2.351,302,28.689999999999998,29.307499999999997,19.3,151.85233160621758]
["2015-04-01","В15","Б07.1.02.1-15",18,19,2.3380000000000001,"2015-04-29",28,2346,10,10,10,100,2.3460000000000001,2.3490000000000002,489,46.454999999999998,47.214999999999996,19.3,244.63730569948186]
["2015-04-01","В15","Б07.1.02.1-15",18,19,2.3380000000000001,"2015-04-29",28,2352,10,10,10,100,2.3519999999999999,2.3490000000000002,505,47.974999999999994,47.214999999999996,19.3,244.63730569948186]

{"sheet":"В12,5","index":7,"n_rows":15,"n_cols":20,"rows_kept":15,"cut":false,"hidden":false,"merged":[[6,9,6,11],[1,14,5,14],[1,15,5,15],[1,16,5,16],[1,17,5,17],[1,18,5,18],[1,19,5,19],[1,6,5,6],[1,7,5,7],[1,8,5,8],[1,9,2,11],[1,12,5,12],[1,13,5,13],[3,9,5,9],[3,10,5,10],[3,11,5,11],[1,5,5,5],[1,0,5,0],[1,1,5,1],[1,2,5,2],[1,3,5,3],[1,4,5,4]]}
["В15"]
["Дата формования","Класс бетонной смеси"," Шифр рецепта","Температура бет.смеси, ºС","ОК, см","Плотность бет/см в уплотненном состоянии, кг/м3","дата испытаний","Возраст, сут ","Масса образца, г","Линейные размеры образца, см",null,null,"Площадь, см²","Плотность образца, г/см³","Средняя плотность серии образцов, г/см³","Разрушающая нагрузка в Кн","Прочность бетона, приведенная к базовому размеру образца, Мпа","Средняя прочность серии образцов, Мпа","Требуемая прочность, Мпа","% от требуемой прочности"]
[]
[null,null,null,null,null,null,null,null,null,"Длина","Ширина","Высота"]
[]
[]
[4,5,6,7,8,9,10,11,12,13,null,null,14,15,16,17,18,19,20,21]
["2015-04-01","В15","Б07.1.02.1-15",18,19,2.3380000000000001,"2015-04-08",7,2348,10,10,10,100,2.3479999999999999,2.3519999999999999,315,29.924999999999997,29.307499999999997,19.3,151.85233160621758]
["2015-04-01","В15","Б07.1.02.1-15",18,19,2.3380000000000001,"2015-04-08",7,2356,10,10,10,100,2.3559999999999999,2.351,302,28.689999999999998,29.307499999999997,19.3,151.85233160621758]
["2015-04-01","В15","Б07.1.02.1-15",18,19,2.3380000000000001,"2015-04-29",28,2346,10,10,10,100,2.3460000000000001,2.3490000000000002,489,46.454999999999998,47.214999999999996,19.3,244.63730569948186]
["2015-04-01","В15","Б07.1.02.1-15",18,19,2.3380000000000001,"2015-04-29",28,2352,10,10,10,100,2.3519999999999999,2.3490000000000002,505,47.974999999999994,47.214999999999996,19.3,244.63730569948186]
["2015-04-01","В15","Б07.1.02.1-15",18,19,2.3380000000000001,"2015-04-08",7,2348,10,10,10,100,2.3479999999999999,2.3519999999999999,315,29.924999999999997,29.307499999999997,19.3,151.85233160621758]
["2015-04-01","В15","Б07.1.02.1-15",18,19,2.3380000000000001,"2015-04-08",7,2356,10,10,10,100,2.3559999999999999,2.351,302,28.689999999999998,29.307499999999997,19.3,151.85233160621758]
["2015-04-01","В15","Б07.1.02.1-15",18,19,2.3380000000000001,"2015-04-29",28,2346,10,10,10,100,2.3460000000000001,2.3490000000000002,489,46.454999999999998,47.214999999999996,19.3,244.63730569948186]
["2015-04-01","В15","Б07.1.02.1-15",18,19,2.3380000000000001,"2015-04-29",28,2352,10,10,10,100,2.3519999999999999,2.3490000000000002,505,47.974999999999994,47.214999999999996,19.3,244.63730569948186]

{"sheet":"В15","index":8,"n_rows":15,"n_cols":20,"rows_kept":15,"cut":false,"hidden":false,"merged":[[1,5,5,5],[1,0,5,0],[1,1,5,1],[1,2,5,2],[1,3,5,3],[1,4,5,4],[1,18,5,18],[1,19,5,19],[1,6,5,6],[1,7,5,7],[1,8,5,8],[1,9,2,11],[1,12,5,12],[1,13,5,13],[3,9,5,9],[3,10,5,10],[3,11,5,11],[6,9,6,11],[1,14,5,14],[1,15,5,15],[1,16,5,16],[1,17,5,17]]}
["В15"]
["Дата формования","Класс бетонной смеси"," Шифр рецепта","Температура бет.смеси, ºС","ОК, см","Плотность бет/см в уплотненном состоянии, кг/м3","дата испытаний","Возраст, сут ","Масса образца, г","Линейные размеры образца, см",null,null,"Площадь, см²","Плотность образца, г/см³","Средняя плотность серии образцов, г/см³","Разрушающая нагрузка в Кн","Прочность бетона, приведенная к базовому размеру образца, Мпа","Средняя прочность серии образцов, Мпа","Требуемая прочность, Мпа","% от требуемой прочности"]
[]
[null,null,null,null,null,null,null,null,null,"Длина","Ширина","Высота"]
[]
[]
[4,5,6,7,8,9,10,11,12,13,null,null,14,15,16,17,18,19,20,21]
["2015-04-01","В15","Б07.1.02.1-15",18,19,2.3380000000000001,"2015-04-08",7,2348,10,10,10,100,2.3479999999999999,2.3519999999999999,315,29.924999999999997,29.307499999999997,19.3,151.85233160621758]
["2015-04-01","В15","Б07.1.02.1-15",18,19,2.3380000000000001,"2015-04-08",7,2356,10,10,10,100,2.3559999999999999,2.351,302,28.689999999999998,29.307499999999997,19.3,151.85233160621758]
["2015-04-01","В15","Б07.1.02.1-15",18,19,2.3380000000000001,"2015-04-29",28,2346,10,10,10,100,2.3460000000000001,2.3490000000000002,489,46.454999999999998,47.214999999999996,19.3,244.63730569948186]
["2015-04-01","В15","Б07.1.02.1-15",18,19,2.3380000000000001,"2015-04-29",28,2352,10,10,10,100,2.3519999999999999,2.3490000000000002,505,47.974999999999994,47.214999999999996,19.3,244.63730569948186]
["2015-04-01","В15","Б07.1.02.1-15",18,19,2.3380000000000001,"2015-04-08",7,2348,10,10,10,100,2.3479999999999999,2.3519999999999999,315,29.924999999999997,29.307499999999997,19.3,151.85233160621758]
["2015-04-01","В15","Б07.1.02.1-15",18,19,2.3380000000000001,"2015-04-08",7,2356,10,10,10,100,2.3559999999999999,2.351,302,28.689999999999998,29.307499999999997,19.3,151.85233160621758]
["2015-04-01","В15","Б07.1.02.1-15",18,19,2.3380000000000001,"2015-04-29",28,2346,10,10,10,100,2.3460000000000001,2.3490000000000002,489,46.454999999999998,47.214999999999996,19.3,244.63730569948186]
["2015-04-01","В15","Б07.1.02.1-15",18,19,2.3380000000000001,"2015-04-29",28,2352,10,10,10,100,2.3519999999999999,2.3490000000000002,505,47.974999999999994,47.214999999999996,19.3,244.63730569948186]

{"sheet":"В20","index":9,"n_rows":7,"n_cols":20,"rows_kept":7,"cut":false,"hidden":false,"merged":[[6,9,6,11],[1,14,5,14],[1,15,5,15],[1,16,5,16],[1,17,5,17],[1,18,5,18],[1,19,5,19],[1,6,5,6],[1,7,5,7],[1,8,5,8],[1,9,2,11],[1,12,5,12],[1,13,5,13],[3,9,5,9],[3,10,5,10],[3,11,5,11],[1,5,5,5],[1,0,5,0],[1,1,5,1],[1,2,5,2],[1,3,5,3],[1,4,5,4]]}
["В15"]
["Дата формования","Класс бетонной смеси"," Шифр рецепта","Температура бет.смеси, ºС","ОК, см","Плотность бет/см в уплотненном состоянии, кг/м3","дата испытаний","Возраст, сут ","Масса образца, г","Линейные размеры образца, см",null,null,"Площадь, см²","Плотность образца, г/см³","Средняя плотность серии образцов, г/см³","Разрушающая нагрузка в Кн","Прочность бетона, приведенная к базовому размеру образца, Мпа","Средняя прочность серии образцов, Мпа","Требуемая прочность, Мпа","% от требуемой прочности"]
[]
[null,null,null,null,null,null,null,null,null,"Длина","Ширина","Высота"]
[]
[]
[4,5,6,7,8,9,10,11,12,13,null,null,14,15,16,17,18,19,20,21]

{"sheet":"В22,5","index":10,"n_rows":7,"n_cols":20,"rows_kept":7,"cut":false,"hidden":false,"merged":[[6,9,6,11],[1,14,5,14],[1,15,5,15],[1,16,5,16],[1,17,5,17],[1,18,5,18],[1,19,5,19],[1,6,5,6],[1,7,5,7],[1,8,5,8],[1,9,2,11],[1,12,5,12],[1,13,5,13],[3,9,5,9],[3,10,5,10],[3,11,5,11],[1,5,5,5],[1,0,5,0],[1,1,5,1],[1,2,5,2],[1,3,5,3],[1,4,5,4]]}
["В15"]
["Дата формования","Класс бетонной смеси"," Шифр рецепта","Температура бет.смеси, ºС","ОК, см","Плотность бет/см в уплотненном состоянии, кг/м3","дата испытаний","Возраст, сут ","Масса образца, г","Линейные размеры образца, см",null,null,"Площадь, см²","Плотность образца, г/см³","Средняя плотность серии образцов, г/см³","Разрушающая нагрузка в Кн","Прочность бетона, приведенная к базовому размеру образца, Мпа","Средняя прочность серии образцов, Мпа","Требуемая прочность, Мпа","% от требуемой прочности"]
[]
[null,null,null,null,null,null,null,null,null,"Длина","Ширина","Высота"]
[]
[]
[4,5,6,7,8,9,10,11,12,13,null,null,14,15,16,17,18,19,20,21]

{"sheet":"В25","index":11,"n_rows":13,"n_cols":20,"rows_kept":13,"cut":false,"hidden":false,"merged":[[0,5,4,5],[0,0,4,0],[0,1,4,1],[0,2,4,2],[0,3,4,3],[0,4,4,4],[0,18,4,18],[0,19,4,19],[0,6,4,6],[0,7,4,7],[0,8,4,8],[0,9,1,11],[0,12,4,12],[0,13,4,13],[2,9,4,9],[2,10,4,10],[2,11,4,11],[0,14,4,14],[0,15,4,15],[0,16,4,16],[0,17,4,17]]}
["Дата формования","Класс бетонной смеси"," Шифр рецепта","Температура бет.смеси, ºС","ОК, см","Плотность бет/см в уплотненном состоянии, кг/м3","дата испытаний","Возраст, сут ","Масса образца, г","Линейные размеры образца, см",null,null,"Площадь, см²","Плотность образца, г/см³","Средняя плотность серии образцов, г/см³","Разрушающая нагрузка в Кн","Прочность бетона, приведенная к базовому размеру образца, Мпа","Средняя прочность серии образцов, Мпа","Требуемая прочность, Мпа","% от требуемой прочности"]
[]
[null,null,null,null,null,null,null,null,null,"Длина","Ширина","Высота"]
[]
[]
["2015-04-01","В25","Б07.1.02.1-15",18,19,2.3380000000000001,"2015-04-08",7,2348,10,10,10,100,2.3479999999999999,2.3519999999999999,315,29.924999999999997,29.307499999999997,32.1,91.30062305295948]
["2015-04-01","В25","Б07.1.02.1-15",18,19,2.3380000000000001,"2015-04-08",7,2356,10,10,10,100,2.3559999999999999,2.351,302,28.689999999999998,29.307499999999997,32.1,91.30062305295948]
["2015-04-01","В25","Б07.1.02.1-15",18,19,2.3380000000000001,"2015-04-29",28,2346,10,10,10,100,2.3460000000000001,2.3490000000000002,489,46.454999999999998,47.214999999999996,32.1,147.08722741433021]
["2015-04-01","В25","Б07.1.02.1-15",18,19,2.3380000000000001,"2015-04-29",28,2352,10,10,10,100,2.3519999999999999,2.3490000000000002,505,47.974999999999994,47.214999999999996,32.1,147.08722741433021]
["2015-04-01","В25","Б07.1.02.1-15",18,19,2.3380000000000001,"2015-04-08",7,2348,10,10,10,100,2.3479999999999999,2.3519999999999999,315,29.924999999999997,29.307499999999997,32.1,91.30062305295948]
["2015-04-01","В25","Б07.1.02.1-15",18,19,2.3380000000000001,"2015-04-08",7,2356,10,10,10,100,2.3559999999999999,2.351,302,28.689999999999998,29.307499999999997,32.1,91.30062305295948]
["2015-04-01","В25","Б07.1.02.1-15",18,19,2.3380000000000001,"2015-04-29",28,2346,10,10,10,100,2.3460000000000001,2.3490000000000002,489,46.454999999999998,47.214999999999996,32.1,147.08722741433021]
["2015-04-01","В25","Б07.1.02.1-15",18,19,2.3380000000000001,"2015-04-29",28,2352,10,10,10,100,2.3519999999999999,2.3490000000000002,505,47.974999999999994,47.214999999999996,32.1,147.08722741433021]

{"sheet":"В30","index":12,"n_rows":7,"n_cols":20,"rows_kept":7,"cut":false,"hidden":false,"merged":[[6,9,6,11],[1,14,5,14],[1,15,5,15],[1,16,5,16],[1,17,5,17],[1,18,5,18],[1,19,5,19],[1,6,5,6],[1,7,5,7],[1,8,5,8],[1,9,2,11],[1,12,5,12],[1,13,5,13],[3,9,5,9],[3,10,5,10],[3,11,5,11],[1,5,5,5],[1,0,5,0],[1,1,5,1],[1,2,5,2],[1,3,5,3],[1,4,5,4]]}
["В15"]
["Дата формования","Класс бетонной смеси"," Шифр рецепта","Температура бет.смеси, ºС","ОК, см","Плотность бет/см в уплотненном состоянии, кг/м3","дата испытаний","Возраст, сут ","Масса образца, г","Линейные размеры образца, см",null,null,"Площадь, см²","Плотность образца, г/см³","Средняя плотность серии образцов, г/см³","Разрушающая нагрузка в Кн","Прочность бетона, приведенная к базовому размеру образца, Мпа","Средняя прочность серии образцов, Мпа","Требуемая прочность, Мпа","% от требуемой прочности"]
[]
[null,null,null,null,null,null,null,null,null,"Длина","Ширина","Высота"]
[]
[]
[4,5,6,7,8,9,10,11,12,13,null,null,14,15,16,17,18,19,20,21]

{"sheet":"М75","index":13,"n_rows":6,"n_cols":20,"rows_kept":6,"cut":false,"hidden":false,"merged":[[0,5,4,5],[0,0,4,0],[0,1,4,1],[0,2,4,2],[0,3,4,3],[0,4,4,4],[0,18,4,18],[0,19,4,19],[0,6,4,6],[0,7,4,7],[0,8,4,8],[0,9,1,11],[0,12,4,12],[0,13,4,13],[2,9,4,9],[2,10,4,10],[2,11,4,11],[5,9,5,11],[0,14,4,14],[0,15,4,15],[0,16,4,16],[0,17,4,17]]}
["Дата формования","Класс бетонной смеси"," Шифр рецепта","Температура бет.смеси, ºС","ОК, см","Плотность бет/см в уплотненном состоянии, кг/м3","дата испытаний","Возраст, сут ","Масса образца, г","Линейные размеры образца, см",null,null,"Площадь, см²","Плотность образца, г/см³","Средняя плотность серии образцов, г/см³","Разрушающая нагрузка в Кн","Прочность бетона, приведенная к базовому размеру образца, Мпа","Средняя прочность серии образцов, Мпа","Требуемая прочность, Мпа","% от требуемой прочности"]
[]
[null,null,null,null,null,null,null,null,null,"Длина","Ширина","Высота"]
[]
[]
[4,5,6,7,8,9,10,11,12,13,null,null,14,15,16,17,18,19,20,21]

{"sheet":"М100","index":14,"n_rows":6,"n_cols":20,"rows_kept":6,"cut":false,"hidden":false,"merged":[[5,9,5,11],[0,14,4,14],[0,15,4,15],[0,16,4,16],[0,17,4,17],[0,18,4,18],[0,19,4,19],[0,6,4,6],[0,7,4,7],[0,8,4,8],[0,9,1,11],[0,12,4,12],[0,13,4,13],[2,9,4,9],[2,10,4,10],[2,11,4,11],[0,5,4,5],[0,0,4,0],[0,1,4,1],[0,2,4,2],[0,3,4,3],[0,4,4,4]]}
["Дата формования","Класс бетонной смеси"," Шифр рецепта","Температура бет.смеси, ºС","ОК, см","Плотность бет/см в уплотненном состоянии, кг/м3","дата испытаний","Возраст, сут ","Масса образца, г","Линейные размеры образца, см",null,null,"Площадь, см²","Плотность образца, г/см³","Средняя плотность серии образцов, г/см³","Разрушающая нагрузка в Кн","Прочность бетона, приведенная к базовому размеру образца, Мпа","Средняя прочность серии образцов, Мпа","Требуемая прочность, Мпа","% от требуемой прочности"]
[]
[null,null,null,null,null,null,null,null,null,"Длина","Ширина","Высота"]
[]
[]
[4,5,6,7,8,9,10,11,12,13,null,null,14,15,16,17,18,19,20,21]

{"sheet":"М150","index":15,"n_rows":6,"n_cols":20,"rows_kept":6,"cut":false,"hidden":false,"merged":[[5,9,5,11],[0,14,4,14],[0,15,4,15],[0,16,4,16],[0,17,4,17],[0,18,4,18],[0,19,4,19],[0,6,4,6],[0,7,4,7],[0,8,4,8],[0,9,1,11],[0,12,4,12],[0,13,4,13],[2,9,4,9],[2,10,4,10],[2,11,4,11],[0,5,4,5],[0,0,4,0],[0,1,4,1],[0,2,4,2],[0,3,4,3],[0,4,4,4]]}
["Дата формования","Класс бетонной смеси"," Шифр рецепта","Температура бет.смеси, ºС","ОК, см","Плотность бет/см в уплотненном состоянии, кг/м3","дата испытаний","Возраст, сут ","Масса образца, г","Линейные размеры образца, см",null,null,"Площадь, см²","Плотность образца, г/см³","Средняя плотность серии образцов, г/см³","Разрушающая нагрузка в Кн","Прочность бетона, приведенная к базовому размеру образца, Мпа","Средняя прочность серии образцов, Мпа","Требуемая прочность, Мпа","% от требуемой прочности"]
[]
[null,null,null,null,null,null,null,null,null,"Длина","Ширина","Высота"]
[]
[]
[4,5,6,7,8,9,10,11,12,13,null,null,14,15,16,17,18,19,20,21]

{"sheet":"М200","index":16,"n_rows":6,"n_cols":20,"rows_kept":6,"cut":false,"hidden":false,"merged":[[5,9,5,11],[0,14,4,14],[0,15,4,15],[0,16,4,16],[0,17,4,17],[0,18,4,18],[0,19,4,19],[0,6,4,6],[0,7,4,7],[0,8,4,8],[0,9,1,11],[0,12,4,12],[0,13,4,13],[2,9,4,9],[2,10,4,10],[2,11,4,11],[0,5,4,5],[0,0,4,0],[0,1,4,1],[0,2,4,2],[0,3,4,3],[0,4,4,4]]}
["Дата формования","Класс бетонной смеси"," Шифр рецепта","Температура бет.смеси, ºС","ОК, см","Плотность бет/см в уплотненном состоянии, кг/м3","дата испытаний","Возраст, сут ","Масса образца, г","Линейные размеры образца, см",null,null,"Площадь, см²","Плотность образца, г/см³","Средняя плотность серии образцов, г/см³","Разрушающая нагрузка в Кн","Прочность бетона, приведенная к базовому размеру образца, Мпа","Средняя прочность серии образцов, Мпа","Требуемая прочность, Мпа","% от требуемой прочности"]
[]
[null,null,null,null,null,null,null,null,null,"Длина","Ширина","Высота"]
[]
[]
[4,5,6,7,8,9,10,11,12,13,null,null,14,15,16,17,18,19,20,21]

{"sheet":"М250","index":17,"n_rows":6,"n_cols":20,"rows_kept":6,"cut":false,"hidden":false,"merged":[[5,9,5,11],[0,14,4,14],[0,15,4,15],[0,16,4,16],[0,17,4,17],[0,18,4,18],[0,19,4,19],[0,6,4,6],[0,7,4,7],[0,8,4,8],[0,9,1,11],[0,12,4,12],[0,13,4,13],[2,9,4,9],[2,10,4,10],[2,11,4,11],[0,5,4,5],[0,0,4,0],[0,1,4,1],[0,2,4,2],[0,3,4,3],[0,4,4,4]]}
["Дата формования","Класс бетонной смеси"," Шифр рецепта","Температура бет.смеси, ºС","ОК, см","Плотность бет/см в уплотненном состоянии, кг/м3","дата испытаний","Возраст, сут ","Масса образца, г","Линейные размеры образца, см",null,null,"Площадь, см²","Плотность образца, г/см³","Средняя плотность серии образцов, г/см³","Разрушающая нагрузка в Кн","Прочность бетона, приведенная к базовому размеру образца, Мпа","Средняя прочность серии образцов, Мпа","Требуемая прочность, Мпа","% от требуемой прочности"]
[]
[null,null,null,null,null,null,null,null,null,"Длина","Ширина","Высота"]
[]
[]
[4,5,6,7,8,9,10,11,12,13,null,null,14,15,16,17,18,19,20,21]

{"sheet":"М300","index":18,"n_rows":6,"n_cols":20,"rows_kept":6,"cut":false,"hidden":false,"merged":[[5,9,5,11],[0,14,4,14],[0,15,4,15],[0,16,4,16],[0,17,4,17],[0,18,4,18],[0,19,4,19],[0,6,4,6],[0,7,4,7],[0,8,4,8],[0,9,1,11],[0,12,4,12],[0,13,4,13],[2,9,4,9],[2,10,4,10],[2,11,4,11],[0,5,4,5],[0,0,4,0],[0,1,4,1],[0,2,4,2],[0,3,4,3],[0,4,4,4]]}
["Дата формования","Класс бетонной смеси"," Шифр рецепта","Температура бет.смеси, ºС","ОК, см","Плотность бет/см в уплотненном состоянии, кг/м3","дата испытаний","Возраст, сут ","Масса образца, г","Линейные размеры образца, см",null,null,"Площадь, см²","Плотность образца, г/см³","Средняя плотность серии образцов, г/см³","Разрушающая нагрузка в Кн","Прочность бетона, приведенная к базовому размеру образца, Мпа","Средняя прочность серии образцов, Мпа","Требуемая прочность, Мпа","% от требуемой прочности"]
[]
[null,null,null,null,null,null,null,null,null,"Длина","Ширина","Высота"]
[]
[]
[4,5,6,7,8,9,10,11,12,13,null,null,14,15,16,17,18,19,20,21]

{"sheet":"Корректировка","index":19,"n_rows":15,"n_cols":10,"rows_kept":15,"cut":false,"hidden":false,"merged":[[1,5,1,6],[1,8,1,9]]}
[]
[null,"Лаборанты",null,"Операторы"]
[1,"Болтенкова И.Ю.",1,"Масленков А.А",6,"В5",6.4,null,"М75",6.4]
[null,"Кубакова Л.Р.",null,"Масленков Ю.А",null,"В7,5",9.6,null,"М100",9.6]
[null,"Приходько В.А",null,"Петров Е.А",null,"В10",12.8,null,"М150",12.8]
[null,"Сухоручкин С.В",null,"Соложеницын А.В",null,"В12,5",16.100000000000001,null,"М150",16.100000000000001]
[null,null,null,null,null,"В15",19.3,null,"М200",19.3]
[null,null,null,null,null,"В20",25.7,null,"М250",25.7]
[null,null,null,null,null,"В22,5",28.9,null,"М300",28.9]
[null,null,null,null,null,"В25",32.1,null,"М350",32.1]
[null,null,null,null,null,"В30",38.5,null,"М400",38.5]
[null,null,null,null,null,"В35",45,null,"М450",45]
[null,null,null,null,null,"В40",51.4,null,"М550",51.4]
[null,null,null,null,null,"В45",57.8,null,"М600",57.8]
[null,null,null,null,null,"В50",64.2,null,"М700",64.2]