## 01.03.2015
Лаборант, оператор | Заказчик, адрес строительного объекта | Время | Дата формования | Класс бетонной смеси |  | Шифр рецепта | Характеристики материалов | [10 empty] | В/Ц | Объем бет.см, м3 | Температура бет.смеси, ºС | ОК, см | Объем вовлеченного воздуха (%) | Плотность бет/см в уплотненном состоянии, кг/м3 | дата испытаний | Возраст, сут | Масса образца, г | Линейные размеры образца, см |  |  | Площадь, см² | Плотность образца, г/см³ | Средняя плотность серии образцов, г/см³ | Разрушающая нагрузка в Кн | Прочность бетона, приведенная к базовому размеру образца, Мпа | Средняя прочность серии образцов, Мпа | Требуемая прочность, Мпа | % от требуемой прочности | Фак-й выход бет/см | П/Щ
[27 empty] | Длина | Ширина | Высота
[7 empty] | Цемент | Щебень |  | Песок |  | Добавки |  |  | Вода | Рециклинг | Плотность бет/см
[8 empty] | Сухой | Влажный | Сухой | Влажный | Д1 | Д2 | Д3
1 | 2 | 3 | 5 | 6 |  | 7 | 8 | [10 empty] | 9 | 10 | 11 | 12 | 13 | 14 | 15 | 16 | 17 | 18 |  |  | 19 | 20 | 21 | 22 | 23 | 24 | 25 | 26 | 27 | 28
| МСУ-2 | 9:20 | 2015-03-01 | В25 | П3 | В25.01.25.47 | По карте подбора | [10 empty] | #DIV/0! | 6 | 12 | 16 | - | 2354 | 2015-03-08 | 7 |  | 10 | 10 | 10 | 100 | 0 | 0 |  | 0 | 0 | 32.9 | 0 | 0 | #DIV/0!
[7 empty] | 122 | 1078 |  | 1024 |  | 0.732 |  |  | 180 |  | 2404.732 | [9 empty] | 10 | 10 | 10 | 100 | 0 |  |  | 0
[7 empty] | По карте подбора с учетом влажности инертных | [19 empty] | 10 | 10 | 10 | 100 | 0 |  |  | 0
[7 empty] | 122 | 1078 |  | 1024 |  | 0.732 |  |  | 185.39 |  | 2410.122 | [6 empty] | 2015-03-29 | 28 |  | 10 | 10 | 10 | 100 | 0 | 0 |  | 0 | 0 | 32.9 | 0
[7 empty] | Фактическая отгрузка с Либхера | [19 empty] | 10 | 10 | 10 | 100 | 0 |  |  | 0
[27 empty] | 10 | 10 | 10 | 100 | 0 |  |  | 0
| МСУ-3 | 15:45 | 2015-03-01 | В15 | П4 | В15.02.14.25 | По карте подбора | [10 empty] | #DIV/0! | 8 | 13 | 19 | - | 2348 | 2015-03-08 | 7 |  | 10 | 10 | 10 | 100 | 0 | 0 |  | 0 | 0 | 12.9 | 0 | 0 | #DIV/0!
[7 empty] | 122 | 1078 |  | 1024 |  | 0.732 |  |  | 180 |  | 2404.732 | [9 empty] | 10 | 10 | 10 | 100 | 0 |  |  | 0
[7 empty] | По карте подбора с учетом влажности инертных | [19 empty] | 10 | 10 | 10 | 100 | 0 |  |  | 0
[7 empty] | 122 | 1078 |  | 1024 |  | 0.732 |  |  | 185.39 |  | 2410.122 | [6 empty] | 2015-03-29 | 28 |  | 10 | 10 | 10 | 100 | 0 | 0 |  | 0 | 0 | 12.9 | 0
[7 empty] | Фактическая отгрузка с Либхера | [19 empty] | 10 | 10 | 10 | 100 | 0 |  |  | 0
[27 empty] | 10 | 10 | 10 | 100 | 0 |  |  | 0
| СМУ-1 | 16:30 | 2015-03-01 | М250 |  | РМ250.05.1.02 | По карте подбора | [10 empty] | #DIV/0! | 4 | 11 | 9 | - | 1498 | 2015-03-08 | 7 |  | 7.07 | 7.07 | 7.07 | 49.9849 | 0 | 0 |  | 0 | 0 | 14.5 | 0 | 0 | #DIV/0!
[7 empty] | 122 | 1078 |  | 1024 |  | 0.732 |  |  | 180 |  | 2404.732 | [9 empty] | 7.07 | 7.07 | 7.07 | 49.9849 | 0 |  |  | 0
[7 empty] | По карте подбора с учетом влажности инертных | [19 empty] | 7.07 | 7.07 | 7.07 | 49.9849 | 0 |  |  | 0
[7 empty] | 122 | 1078 |  | 1024 |  | 0.732 |  |  | 185.39 |  | 2410.122 | [6 empty] | 2015-03-29 | 28 |  | 7.07 | 7.07 | 7.07 | 49.9849 | 0 | 0 |  | 0 | 0 | 14.5 | 0
[7 empty] | Фактическая отгрузка с Либхера | [19 empty] | 7.07 | 7.07 | 7.07 | 49.9849 | 0 |  |  | 0
[27 empty] | 7.07 | 7.07 | 7.07 | 49.9849 | 0 |  |  | 0
Задача
На лист: В25; и т.д необходимо подтянуть данные с листов дат: 01.03.2015 и т.д в которых искомое значение будет по столбцу: "Е" соответствие листа В25; и т.д

## В25
В25
Дата формования | Шифр рецепта | В/Ц | Температура бет.смеси, ºС | ОК, см | Объем вовлеченного воздуха (%) | Плотность бет/см в уплотненном состоянии, кг/м3 | дата испытаний | Возраст, сут | Масса образца, г | Линейные размеры образца, см |  |  | Площадь, см² | Плотность образца, г/см³ | Средняя плотность серии образцов, г/см³ | Разрушающая нагрузка в Кн | Прочность бетона, приведенная к базовому размеру образца, Мпа | Средняя прочность серии образцов, Мпа | Требуемая прочность, Мпа | % от требуемой прочности | Фак-й выход бет/см | П/Щ
[10 empty] | Длина | Ширина | Высота
5 |  | 8 | 10 | 11 | 12 | 13 | 14 | 15 | 16 | 17 |  |  | 18 | 19 | 20 | 21 | 22 | 23 |  | 24
[8 empty] | 7 |  | 10 | 10 | 10 | 100 | 0 | 0 |  | 0 | 0
[10 empty] | 10 | 10 | 10 | 100 | 0 |  |  | 0
[10 empty] | 10 | 10 | 10 | 100 | 0 |  |  | 0
[8 empty] | 28 |  | 10 | 10 | 10 | 100 | 0 | 0 |  | 0 | 0
[10 empty] | 10 | 10 | 10 | 100 | 0 |  |  | 0
[10 empty] | 10 | 10 | 10 | 100 | 0 |  |  | 0
[8 empty] | 7 |  | 10 | 10 | 10 | 100 | 0 | 0 |  | 0 | 0
[10 empty] | 10 | 10 | 10 | 100 | 0 |  |  | 0
[10 empty] | 10 | 10 | 10 | 100 | 0 |  |  | 0
[8 empty] | 28 |  | 10 | 10 | 10 | 100 | 0 | 0 |  | 0 | 0
[10 empty] | 10 | 10 | 10 | 100 | 0 |  |  | 0
[10 empty] | 10 | 10 | 10 | 100 | 0 |  |  | 0
На данный лист: В25 необходимо подтянуть данные с листов дат: 01.03.2015 и т.д в которых искомое значение будет по столбцу: "Е" соответствие листа В25; и т.д