{"text_format":"1","workbook":"xlsx","n_sheets":5,"sheets":["01.04","02.04","В15","В25","М75"],"not_rendered":{"charts":0,"images":0,"macros":1,"external_links":0,"defined_names":0,"comments":0,"pivot_tables":0},"unopened":[],"bounds":{"document_bytes":16777216,"sheet_cells":100000,"rows_first":2000,"rows_last":500,"rows_between":2000,"halvings":0,"cell_chars":16384,"cell_head_chars":4096},"cells_cut":0,"cells_raw":0,"read":"whole","date_system":"1900"}

{"sheet":"01.04","index":0,"n_rows":21,"n_cols":23,"rows_kept":21,"cut":false,"hidden":false,"merged":[[1,0,5,0],[1,1,5,1],[1,2,5,2],[1,3,5,3],[1,4,5,4],[1,22,5,22],[1,8,5,8],[1,9,5,9],[1,10,5,10],[1,11,5,11],[1,17,5,17],[1,18,5,18],[1,19,5,19],[1,20,5,20],[1,12,2,14],[3,12,5,12],[3,13,5,13],[3,14,5,14],[1,15,5,15],[1,16,5,16],[1,5,5,5],[1,6,5,6],[1,7,5,7],[6,12,6,14],[1,21,5,21]]}
["2015-04-01"]
["  Лаборант, оператор     ","Заказчик, адрес строительного объекта      ","Время","Дата формования","Класс бетонной смеси"," Шифр рецепта","Температура бет.смеси, ºС","ОК, см","Плотность бет/см в уплотненном состоянии, кг/м3","дата испытаний","Возраст, сут ","Масса образца, г","Линейные размеры образца, см",null,null,"Площадь, см²","Плотность образца, г/см³","Средняя плотность серии образцов, г/см³","Разрушающая нагрузка в Кн","Прочность бетона, приведенная к базовому размеру образца, Мпа","Средняя прочность серии образцов, Мпа","Требуемая прочность, Мпа","% от требуемой прочности"]
[]
[null,null,null,null,null,null,null,null,null,null,null,null,"Длина","Ширина","Высота"]
[]
[]
[1,2,3,4,5,6,7,8,9,10,11,12,13,null,null,14,15,16,17,18,19,20,21]
["Матвиенко О.А.","Строймонолит","09:15:00",{"$f":"A1","v":"2015-04-01"},"В25","Б07.1.02.1-15",18,19,2.3380000000000001,{"$f":"$D$8+$K$8","v":"2015-04-08"},7,2348,10,10,10,{"$f":"M8*N8","v":100},{"$f":"L8/(M8*N8*O8)","v":2.3479999999999999},{"$f":"AVERAGE(Q8:Q9)","v":2.3519999999999999},315,{"$f":"((S8*10)/P8)*0.95","v":29.924999999999997},{"$f":"(SUM(T8:T9)/2)","v":29.307499999999997},32.1,{"$f":"(U8*100)/V8","v":91.30062305295948}]
[{"$f":"A8","v":"Матвиенко О.А."},"Строймонолит","09:15:00","2015-04-01","В25","Б07.1.02.1-15",18,19,2.3380000000000001,"2015-04-08",7,2356,10,10,10,{"$f":"M9*N9","v":100},{"$f":"L9/(M9*N9*O9)","v":2.3559999999999999},{"$f":"R8","v":2.3519999999999999},302,{"$f":"((S9*10)/P9)*0.95","v":28.689999999999998},{"$f":"(SUM(T9:T10)/2)","v":37.572499999999998},{"$f":"V8","v":32.1},{"$f":"W8","v":91.30062305295948}]
["Прохоров С.Г.",{"$f":"B8","v":"Строймонолит"},{"$f":"C8","v":"09:15:00"},{"$f":"D9","v":"2015-04-01"},{"$f":"E9","v":"В25"},{"$f":"F8","v":"Б07.1.02.1-15"},{"$f":"G8","v":18},{"$f":"H8","v":19},{"$f":"I8","v":2.3380000000000001},{"$f":"$D$8+$K$10","v":"2015-04-29"},28,2346,10,10,10,100,2.3460000000000001,{"$f":"AVERAGE(Q10:Q11)","v":2.3490000000000002},489,46.454999999999998,47.214999999999996,{"$f":"V8","v":32.1},{"$f":"(U10*100)/V10","v":147.08722741433021}]
[{"$f":"A10","v":"Прохоров С.Г."},{"$f":"B8","v":"Строймонолит"},{"$f":"C8","v":"09:15:00"},"2015-04-01","В25",{"$f":"F8","v":"Б07.1.02.1-15"},{"$f":"G8","v":18},{"$f":"H8","v":19},{"$f":"I8","v":2.3380000000000001},{"$f":"J10","v":"2015-04-29"},{"$f":"K10","v":28},2352,10,10,10,100,2.3519999999999999,{"$f":"R10","v":2.3490000000000002},505,47.974999999999994,{"$f":"(SUM(T11:T16)/2)","v":100.64533498881367},{"$f":"V10","v":32.1},{"$f":"W10","v":147.08722741433021}]
[{"$f":"A8","v":"Матвиенко О.А."},"Монолитконтракт","09:15:00",{"$f":"A1","v":"2015-04-01"},"В15","Б07.1.02.1-15",18,19,2.3380000000000001,{"$f":"$D$8+$K$8","v":"2015-04-08"},7,2348,10,10,10,{"$f":"M12*N12","v":100},{"$f":"L12/(M12*N12*O12)","v":2.3479999999999999},{"$f":"AVERAGE(Q12:Q13)","v":2.3519999999999999},315,{"$f":"((S12*10)/P12)*0.95","v":29.924999999999997},{"$f":"(SUM(T12:T13)/2)","v":29.307499999999997},12.94,{"$f":"(U12*100)/V12","v":226.4876352395672}]
[{"$f":"A12","v":"Матвиенко О.А."},"Монолитконтракт","09:15:00","2015-04-01","В15","Б07.1.02.1-15",18,19,2.3380000000000001,"2015-04-08",7,2356,10,10,10,{"$f":"M13*N13","v":100},{"$f":"L13/(M13*N13*O13)","v":2.3559999999999999},{"$f":"R12","v":2.3519999999999999},302,{"$f":"((S13*10)/P13)*0.95","v":28.689999999999998},{"$f":"(SUM(T13:T14)/2)","v":37.572499999999998},{"$f":"V12","v":12.94},{"$f":"W12","v":226.4876352395672}]
[{"$f":"A10","v":"Прохоров С.Г."},{"$f":"B12","v":"Монолитконтракт"},{"$f":"C12","v":"09:15:00"},{"$f":"D13","v":"2015-04-01"},"В15",{"$f":"F12","v":"Б07.1.02.1-15"},{"$f":"G12","v":18},{"$f":"H12","v":19},{"$f":"I12","v":2.3380000000000001},{"$f":"$D$8+$K$10","v":"2015-04-29"},28,2346,10,10,10,100,2.3460000000000001,{"$f":"AVERAGE(Q14:Q15)","v":2.3490000000000002},489,46.454999999999998,47.214999999999996,{"$f":"V12","v":12.94},{"$f":"(U14*100)/V14","v":364.87635239567237}]
[{"$f":"A14","v":"Прохоров С.Г."},{"$f":"B12","v":"Монолитконтракт"},{"$f":"C12","v":"09:15:00"},"2015-04-01","В15",{"$f":"F12","v":"Б07.1.02.1-15"},{"$f":"G12","v":18},{"$f":"H12","v":19},{"$f":"I12","v":2.3380000000000001},{"$f":"J14","v":"2015-04-29"},{"$f":"K14","v":28},2352,10,10,10,100,2.3519999999999999,{"$f":"R14","v":2.3490000000000002},505,47.974999999999994,{"$f":"(SUM(T15:T20)/2)","v":24.695949245789873},{"$f":"V14","v":12.94},{"$f":"W14","v":364.87635239567237}]
[{"$f":"A8","v":"Матвиенко О.А."},"Интерком","10:45:00",{"$f":"A1","v":"2015-04-01"},"М75","Р75.02.86.-25",12,9,745,{"$f":"$D$8+$K$8","v":"2015-04-08"},7,648,7.07,7.07,7.07,{"$f":"M16*N16","v":49.984900000000003},{"$f":"L16/(M16*N16*O16)","v":1.8336513581840044},{"$f":"AVERAGE(Q16:Q17)","v":1.9680625302731096},115,{"$f":"S16/((P16*100)*0.085)","v":0.27066997762736106},{"$f":"SUM(T16:T18)/3","v":0.29734470006020242},6.4,{"$f":"(U16*100)/V16","v":4.6460109384406625}]
[{"$f":"A16","v":"Матвиенко О.А."},"Интерком","10:45:00","2015-04-01","М75","Р75.02.86.-25",12,9,745,"2015-04-08",7,743,7.07,7.07,7.07,{"$f":"M17*N17","v":49.984900000000003},{"$f":"L17/(M17*N17*O17)","v":2.1024737023622149},{"$f":"R16","v":1.9680625302731096},126,{"$f":"S17/((P17*100)*0.085)","v":0.29656014940041298},{"$f":"U16","v":0.29734470006020242},{"$f":"V16","v":6.4},{"$f":"W16","v":4.6460109384406625}]
[{"$f":"A16","v":"Матвиенко О.А."},{"$f":"B16","v":"Интерком"},{"$f":"C16","v":"10:45:00"},{"$f":"D17","v":"2015-04-01"},{"$f":"E17","v":"М75"},{"$f":"F16","v":"Р75.02.86.-25"},12,9,745,"2015-04-08",7,715,7.07,7.07,7.07,{"$f":"M18*N18","v":49.984900000000003},2.0232418535517951,{"$f":"R16","v":1.9680625302731096},138,0.32480397315283327,{"$f":"U16","v":0.29734470006020242},{"$f":"V16","v":6.4},{"$f":"W16","v":4.6460109384406625}]
[{"$f":"A10","v":"Прохоров С.Г."},{"$f":"B16","v":"Интерком"},{"$f":"C16","v":"10:45:00"},"2015-04-01","М75",{"$f":"F16","v":"Р75.02.86.-25"},{"$f":"G16","v":12},{"$f":"H16","v":9},{"$f":"I16","v":745},{"$f":"$D$8+$K$10","v":"2015-04-29"},28,834,7.07,7.07,7.07,49.984900000000003,2.3599772109960799,{"$f":"AVERAGE(Q20:Q21)","v":1.9553288402857207},116,0.27302362960672938,{"$f":"SUM(T19:T21)/3","v":0.26125536970988761},{"$f":"V16","v":6.4},{"$f":"(U19*100)/V19","v":4.0821151517169936}]
[{"$f":"A19","v":"Прохоров С.Г."},{"$f":"B16","v":"Интерком"},{"$f":"C16","v":"10:45:00"},"2015-04-01","М75",{"$f":"F16","v":"Р75.02.86.-25"},{"$f":"G16","v":12},{"$f":"H16","v":9},{"$f":"I16","v":745},{"$f":"J19","v":"2015-04-29"},{"$f":"K19","v":28},637,7.07,7.07,7.07,49.984900000000003,1.8025245604370537,{"$f":"R19","v":1.9553288402857207},107,0.25184076179241421,{"$f":"U19","v":0.26125536970988761},{"$f":"V19","v":6.4},{"$f":"W19","v":4.0821151517169936}]
[{"$f":"A19","v":"Прохоров С.Г."},{"$f":"B16","v":"Интерком"},{"$f":"C16","v":"10:45:00"},"2015-04-01","М75",{"$f":"F16","v":"Р75.02.86.-25"},{"$f":"G16","v":12},{"$f":"H16","v":9},{"$f":"I16","v":745},{"$f":"J19","v":"2015-04-29"},{"$f":"K19","v":28},745,7.07,7.07,7.07,49.984900000000003,2.1081331201343878,{"$f":"R19","v":1.9553288402857207},110,0.25890171773051929,{"$f":"U19","v":0.26125536970988761},{"$f":"V19","v":6.4},{"$f":"W19","v":4.0821151517169936}]

{"sheet":"02.04","index":1,"n_rows":21,"n_cols":23,"rows_kept":21,"cut":false,"hidden":false,"merged":[[1,11,5,11],[1,0,5,0],[1,1,5,1],[1,2,5,2],[1,3,5,3],[1,4,5,4],[1,5,5,5],[1,6,5,6],[1,7,5,7],[1,8,5,8],[1,9,5,9],[1,10,5,10],[6,12,6,14],[1,20,5,20],[1,21,5,21],[1,22,5,22],[3,12,5,12],[3,13,5,13],[3,14,5,14],[1,12,2,14],[1,15,5,15],[1,16,5,16],[1,17,5,17],[1,18,5,18],[1,19,5,19]]}
["2015-04-02"]
["  Лаборант, оператор     ","Заказчик, адрес строительного объекта      ","Время","Дата формования","Класс бетонной смеси"," Шифр рецепта","Температура бет.смеси, ºС","ОК, см","Плотность бет/см в уплотненном состоянии, кг/м3","дата испытаний","Возраст, сут ","Масса образца, г","Линейные размеры образца, см",null,null,"Площадь, см²","Плотность образца, г/см³","Средняя плотность серии образцов, г/см³","Разрушающая нагрузка в Кн","Прочность бетона, приведенная к базовому размеру образца, Мпа","Средняя прочность серии образцов, Мпа","Требуемая прочность, Мпа","% от требуемой прочности"]
[]
[null,null,null,null,null,null,null,null,null,null,null,null,"Длина","Ширина","Высота"]
[]
[]
[1,2,3,4,5,6,7,8,9,10,11,12,13,null,null,14,15,16,17,18,19,20,21]
["Сидоренко В.Г.","Строймонолит","09:15:00",{"$f":"A1","v":"2015-04-02"},"В25","Б07.1.02.1-15",18,19,2.3380000000000001,{"$f":"$D$8+$K$8","v":"2015-04-09"},7,2348,10,10,10,{"$f":"M8*N8","v":100},{"$f":"L8/(M8*N8*O8)","v":2.3479999999999999},{"$f":"AVERAGE(Q8:Q9)","v":2.3519999999999999},315,{"$f":"((S8*10)/P8)*0.95","v":29.924999999999997},{"$f":"(SUM(T8:T9)/2)","v":29.307499999999997},32.1,{"$f":"(U8*100)/V8","v":91.30062305295948}]
[{"$f":"A8","v":"Сидоренко В.Г."},"Строймонолит","09:15:00","2015-04-02","В25","Б07.1.02.1-15",18,19,2.3380000000000001,"2015-04-09",7,2356,10,10,10,{"$f":"M9*N9","v":100},{"$f":"L9/(M9*N9*O9)","v":2.3559999999999999},{"$f":"R8","v":2.3519999999999999},302,{"$f":"((S9*10)/P9)*0.95","v":28.689999999999998},{"$f":"(SUM(T9:T10)/2)","v":37.572499999999998},{"$f":"V8","v":32.1},{"$f":"W8","v":91.30062305295948}]
["Галкин И.Б.",{"$f":"B8","v":"Строймонолит"},{"$f":"C8","v":"09:15:00"},{"$f":"D9","v":"2015-04-02"},"В25",{"$f":"F8","v":"Б07.1.02.1-15"},{"$f":"G8","v":18},{"$f":"H8","v":19},{"$f":"I8","v":2.3380000000000001},{"$f":"$D$8+$K$10","v":"2015-04-30"},28,2346,10,10,10,100,2.3460000000000001,{"$f":"AVERAGE(Q10:Q11)","v":2.3490000000000002},489,46.454999999999998,47.214999999999996,{"$f":"V8","v":32.1},{"$f":"(U10*100)/V10","v":147.08722741433021}]
[{"$f":"A10","v":"Галкин И.Б."},{"$f":"B8","v":"Строймонолит"},{"$f":"C8","v":"09:15:00"},"2015-04-02","В25",{"$f":"F8","v":"Б07.1.02.1-15"},{"$f":"G8","v":18},{"$f":"H8","v":19},{"$f":"I8","v":2.3380000000000001},{"$f":"J10","v":"2015-04-30"},{"$f":"K10","v":28},2352,10,10,10,100,2.3519999999999999,{"$f":"R10","v":2.3490000000000002},505,47.974999999999994,{"$f":"(SUM(T11:T16)/2)","v":100.64533498881367},{"$f":"V10","v":32.1},{"$f":"W10","v":147.08722741433021}]
[{"$f":"A8","v":"Сидоренко В.Г."},"Монолитконтракт","09:15:00",{"$f":"A1","v":"2015-04-02"},"В15","Б07.1.02.1-15",18,19,2.3380000000000001,{"$f":"$D$8+$K$8","v":"2015-04-09"},7,2348,10,10,10,{"$f":"M12*N12","v":100},{"$f":"L12/(M12*N12*O12)","v":2.3479999999999999},{"$f":"AVERAGE(Q12:Q13)","v":2.3519999999999999},315,{"$f":"((S12*10)/P12)*0.95","v":29.924999999999997},{"$f":"(SUM(T12:T13)/2)","v":29.307499999999997},12.6,{"$f":"(U12*100)/V12","v":232.59920634920633}]
[{"$f":"A12","v":"Сидоренко В.Г."},"Монолитконтракт","09:15:00","2015-04-02","В15","Б07.1.02.1-15",18,19,2.3380000000000001,"2015-04-09",7,2356,10,10,10,{"$f":"M13*N13","v":100},{"$f":"L13/(M13*N13*O13)","v":2.3559999999999999},{"$f":"R12","v":2.3519999999999999},302,{"$f":"((S13*10)/P13)*0.95","v":28.689999999999998},{"$f":"(SUM(T13:T14)/2)","v":37.572499999999998},{"$f":"V12","v":12.6},{"$f":"W12","v":232.59920634920633}]
[{"$f":"A10","v":"Галкин И.Б."},{"$f":"B12","v":"Монолитконтракт"},{"$f":"C12","v":"09:15:00"},{"$f":"D13","v":"2015-04-02"},"В15",{"$f":"F12","v":"Б07.1.02.1-15"},{"$f":"G12","v":18},{"$f":"H12","v":19},{"$f":"I12","v":2.3380000000000001},{"$f":"$D$8+$K$10","v":"2015-04-30"},28,2346,10,10,10,100,2.3460000000000001,{"$f":"AVERAGE(Q14:Q15)","v":2.3490000000000002},489,46.454999999999998,47.214999999999996,{"$f":"V12","v":12.6},{"$f":"(U14*100)/V14","v":374.72222222222223}]
[{"$f":"A14","v":"Галкин И.Б."},{"$f":"B12","v":"Монолитконтракт"},{"$f":"C12","v":"09:15:00"},"2015-04-02","В15",{"$f":"F12","v":"Б07.1.02.1-15"},{"$f":"G12","v":18},{"$f":"H12","v":19},{"$f":"I12","v":2.3380000000000001},{"$f":"J14","v":"2015-04-30"},{"$f":"K14","v":28},2352,10,10,10,100,2.3519999999999999,{"$f":"R14","v":2.3490000000000002},505,47.974999999999994,{"$f":"(SUM(T15:T20)/2)","v":24.695949245789873},{"$f":"V14","v":12.6},{"$f":"W14","v":374.72222222222223}]
[{"$f":"A8","v":"Сидоренко В.Г."},"Интерком","10:45:00",{"$f":"A1","v":"2015-04-02"},"М75","Р75.02.86.-25",12,9,745,{"$f":"$D$8+$K$8","v":"2015-04-09"},7,648,7.07,7.07,7.07,{"$f":"M16*N16","v":49.984900000000003},{"$f":"L16/(M16*N16*O16)","v":1.8336513581840044},{"$f":"AVERAGE(Q16:Q17)","v":1.9680625302731096},115,{"$f":"S16/((P16*100)*0.085)","v":0.27066997762736106},{"$f":"SUM(T16:T18)/3","v":0.29734470006020242},6.4,{"$f":"(U16*100)/V16","v":4.6460109384406625}]
[{"$f":"A16","v":"Сидоренко В.Г."},"Интерком","10:45:00","2015-04-02","М75","Р75.02.86.-25",12,9,745,"2015-04-09",7,743,7.07,7.07,7.07,{"$f":"M17*N17","v":49.984900000000003},{"$f":"L17/(M17*N17*O17)","v":2.1024737023622149},{"$f":"R16","v":1.9680625302731096},126,{"$f":"S17/((P17*100)*0.085)","v":0.29656014940041298},{"$f":"U16","v":0.29734470006020242},{"$f":"V16","v":6.4},{"$f":"W16","v":4.6460109384406625}]
[{"$f":"A16","v":"Сидоренко В.Г."},{"$f":"B16","v":"Интерком"},{"$f":"C16","v":"10:45:00"},{"$f":"D17","v":"2015-04-02"},"М75",{"$f":"F16","v":"Р75.02.86.-25"},12,9,745,"2015-04-09",7,715,7.07,7.07,7.07,{"$f":"M18*N18","v":49.984900000000003},2.0232418535517951,{"$f":"R16","v":1.9680625302731096},138,0.32480397315283327,{"$f":"U16","v":0.29734470006020242},{"$f":"V16","v":6.4},{"$f":"W16","v":4.6460109384406625}]
[{"$f":"A10","v":"Галкин И.Б."},{"$f":"B16","v":"Интерком"},{"$f":"C16","v":"10:45:00"},"2015-04-02","М75",{"$f":"F16","v":"Р75.02.86.-25"},{"$f":"G16","v":12},{"$f":"H16","v":9},{"$f":"I16","v":745},{"$f":"$D$8+$K$10","v":"2015-04-30"},28,834,7.07,7.07,7.07,49.984900000000003,2.3599772109960799,{"$f":"AVERAGE(Q20:Q21)","v":1.9553288402857207},116,0.27302362960672938,{"$f":"SUM(T19:T21)/3","v":0.26125536970988761},{"$f":"V16","v":6.4},{"$f":"(U19*100)/V19","v":4.0821151517169936}]
[{"$f":"A19","v":"Галкин И.Б."},{"$f":"B16","v":"Интерком"},{"$f":"C16","v":"10:45:00"},"2015-04-02","М75",{"$f":"F16","v":"Р75.02.86.-25"},{"$f":"G16","v":12},{"$f":"H16","v":9},{"$f":"I16","v":745},{"$f":"J19","v":"2015-04-30"},{"$f":"K19","v":28},637,7.07,7.07,7.07,49.984900000000003,1.8025245604370537,{"$f":"R19","v":1.9553288402857207},107,0.25184076179241421,{"$f":"U19","v":0.26125536970988761},{"$f":"V19","v":6.4},{"$f":"W19","v":4.0821151517169936}]
[{"$f":"A19","v":"Галкин И.Б."},{"$f":"B16","v":"Интерком"},{"$f":"C16","v":"10:45:00"},"2015-04-02","М75",{"$f":"F16","v":"Р75.02.86.-25"},{"$f":"G16","v":12},{"$f":"H16","v":9},{"$f":"I16","v":745},{"$f":"J19","v":"2015-04-30"},{"$f":"K19","v":28},745,7.07,7.07,7.07,49.984900000000003,2.1081331201343878,{"$f":"R19","v":1.9553288402857207},110,0.25890171773051929,{"$f":"U19","v":0.26125536970988761},{"$f":"V19","v":6.4},{"$f":"W19","v":4.0821151517169936}]

{"sheet":"В15","index":2,"n_rows":7,"n_cols":20,"rows_kept":7,"cut":false,"hidden":false,"merged":[[1,5,5,5],[1,0,5,0],[1,1,5,1],[1,2,5,2],[1,3,5,3],[1,4,5,4],[1,18,5,18],[1,19,5,19],[1,6,5,6],[1,7,5,7],[1,8,5,8],[1,9,2,11],[1,12,5,12],[1,13,5,13],[3,9,5,9],[3,10,5,10],[3,11,5,11],[6,9,6,11],[1,14,5,14],[1,15,5,15],[1,16,5,16],[1,17,5,17]]}
["В15"]
["Дата формования","Класс бетонной смеси"," Шифр рецепта","Температура бет.смеси, ºС","ОК, см","Плотность бет/см в уплотненном состоянии, кг/м3","дата испытаний","Возраст, сут ","Масса образца, г","Линейные размеры образца, см",null,null,"Площадь, см²","Плотность образца, г/см³","Средняя плотность серии образцов, г/см³","Разрушающая нагрузка в Кн","Прочность бетона, приведенная к базовому размеру образца, Мпа","Средняя прочность серии образцов, Мпа","Требуемая прочность, Мпа","% от требуемой прочности"]
[]
[null,null,null,null,null,null,null,null,null,"Длина","Ширина","Высота"]
[]
[]
[4,5,6,7,8,9,10,11,12,13,null,null,14,15,16,17,18,19,20,21]

{"sheet":"В25","index":3,"n_rows":10,"n_cols":20,"rows_kept":10,"cut":false,"hidden":false,"merged":[[0,5,4,5],[0,0,4,0],[0,1,4,1],[0,2,4,2],[0,3,4,3],[0,4,4,4],[0,18,4,18],[0,19,4,19],[0,6,4,6],[0,7,4,7],[0,8,4,8],[0,9,1,11],[0,12,4,12],[0,13,4,13],[2,9,4,9],[2,10,4,10],[2,11,4,11],[5,9,5,11],[0,14,4,14],[0,15,4,15],[0,16,4,16],[0,17,4,17]]}
["Дата формования","Класс бетонной смеси"," Шифр рецепта","Температура бет.смеси, ºС","ОК, см","Плотность бет/см в уплотненном состоянии, кг/м3","дата испытаний","Возраст, сут ","Масса образца, г","Линейные размеры образца, см",null,null,"Площадь, см²","Плотность образца, г/см³","Средняя плотность серии образцов, г/см³","Разрушающая нагрузка в Кн","Прочность бетона, приведенная к базовому размеру образца, Мпа","Средняя прочность серии образцов, Мпа","Требуемая прочность, Мпа","% от требуемой прочности"]
[]
[null,null,null,null,null,null,null,null,null,"Длина","Ширина","Высота"]
[]
[]
[4,5,6,7,8,9,10,11,12,13,null,null,14,15,16,17,18,19,20,21]
["1.04.","В25","Б07.1.02.1-15",18,19,2.3380000000000001,"2015-04-08",7,2348,10,10,10,{"$f":"J7*K7","v":100},{"$f":"I7/(J7*K7*L7)","v":2.3479999999999999},{"$f":"AVERAGE(N7:N8)","v":2.3519999999999999},315,{"$f":"((P7*10)/M7)*0.95","v":29.924999999999997},{"$f":"(SUM(Q7:Q8)/2)","v":29.307499999999997},32.1,{"$f":"(R7*100)/S7","v":91.30062305295948}]
[null,null,null,{"$f":"D7","v":18},19,2.3380000000000001,"2015-04-08",7,2356,10,10,10,{"$f":"J8*K8","v":100},{"$f":"I8/(J8*K8*L8)","v":2.3559999999999999},{"$f":"O7","v":2.3519999999999999},302,{"$f":"((P8*10)/M8)*0.95","v":28.689999999999998},{"$f":"(SUM(Q8:Q9)/2)","v":37.572499999999998},{"$f":"S7","v":32.1},{"$f":"T7","v":91.30062305295948}]
[null,null,null,{"$f":"D7","v":18},{"$f":"E7","v":19},{"$f":"F7","v":2.3380000000000001},"2015-04-29",28,2346,10,10,10,100,2.3460000000000001,{"$f":"AVERAGE(N9:N10)","v":2.3490000000000002},489,46.454999999999998,47.214999999999996,{"$f":"S7","v":32.1},{"$f":"(R9*100)/S9","v":147.08722741433021}]
[null,null,null,{"$f":"D7","v":18},{"$f":"E7","v":19},{"$f":"F7","v":2.3380000000000001},{"$f":"G9","v":"2015-04-29"},{"$f":"H9","v":28},2352,10,10,10,100,2.3519999999999999,{"$f":"O9","v":2.3490000000000002},505,47.974999999999994,{"$f":"(SUM(Q10:Q15)/2)","v":23.987499999999997},{"$f":"S9","v":32.1},{"$f":"T9","v":147.08722741433021}]

{"sheet":"М75","index":4,"n_rows":6,"n_cols":20,"rows_kept":6,"cut":false,"hidden":false,"merged":[[0,5,4,5],[0,0,4,0],[0,1,4,1],[0,2,4,2],[0,3,4,3],[0,4,4,4],[0,18,4,18],[0,19,4,19],[0,6,4,6],[0,7,4,7],[0,8,4,8],[0,9,1,11],[0,12,4,12],[0,13,4,13],[2,9,4,9],[2,10,4,10],[2,11,4,11],[5,9,5,11],[0,14,4,14],[0,15,4,15],[0,16,4,16],[0,17,4,17]]}
["Дата формования","Класс бетонной смеси"," Шифр рецепта","Температура бет.смеси, ºС","ОК, см","Плотность бет/см в уплотненном состоянии, кг/м3","дата испытаний","Возраст, сут ","Масса образца, г","Линейные размеры образца, см",null,null,"Площадь, см²","Плотность образца, г/см³","Средняя плотность серии образцов, г/см³","Разрушающая нагрузка в Кн","Прочность бетона, приведенная к базовому размеру образца, Мпа","Средняя прочность серии образцов, Мпа","Требуемая прочность, Мпа","% от требуемой прочности"]
[]
[null,null,null,null,null,null,null,null,null,"Длина","Ширина","Высота"]
[]
[]
[4,5,6,7,8,9,10,11,12,13,null,null,14,15,16,17,18,19,20,21]