## Лист1
|  |  | АКЗ | Наименование | Кол. слоев | Ед. изм. | Расход |  | Потери | Расход с учетом потерь
[7 empty] | 1 сл./м2 | Всего | 3%
|  |  | Грунт | Грунт GALACOLOR 06 В | 2 | кг. | 0.16 | 0.7232 | 0.021696 | 0.744896
| Марка | П4-6 | Эмаль | Композиция GALACOLOR® 74-01 | 2 | кг. | 0.225 | 1.017 | 0.03051 | 1.04751
1 | кол. шт. | 4
2 | Масса ед. без учета сварки | 66.13 |  |  |  |  | % | Всего
3 | Масса ед. с учетом сварки | 66.73 |  | Расстворитель для грунта - комплектный |  | кг. | 0 | 0 | 0 | 0
4 | Средний катет шва мм. | 6 |  | Расстворитель для эмали - толуол, ксилол |  | кг. | 20 | 0.2034 | 0.006102 | 0.209502
5 | Длина швов м/п | 2.69
6 | Масса шва кг. | 0.6
7 | Кол. Деталей | 7
8 | Площадь поверхности ед. (М2) | 2.26
9 | Основной материал | Швеллер 20У (C345-3)
10 | Время на заготовку. (ед.) | 0:27
11 | Время на сборку. (ед.) | 0:15
12 | Время на сварку. (ед.) | 0:16
13 | Время на окраску по § Е 8-1-22а (ед.) | 0:49