## Лист1
|  |  | АКЗ | Наименование | Кол. слоев | Ед. изм. | Расход |  | Потери | Расход с учетом потерь
[7 empty] | 1 сл./м2 | Всего | 3%
|  |  | Грунт | Грунт GALACOLOR 06 В | 2 | кг. | 0.16 | 2.352 | 0.07056 | 2.42256
| Марка | Ств-27 | Эмаль | Композиция GALACOLOR® 74-01 | 2 | кг. | 0.225 | 3.3075 | 0.099225 | 3.406725
1 | кол. шт. | 6
2 | Масса ед. без учета сварки | 134.79 |  |  |  |  | % | Всего
3 | Масса ед. с учетом сварки | 138.39 |  | Расстворитель для грунта - комплектный |  | кг. | 0 | 0 | 0 | 0
4 | Средний катет шва мм. | 4 |  | Расстворитель для эмали - толуол, ксилол |  | кг. | 20 | 0.6615 | 0.019845 | 0.681345
5 | Длина швов м/п | 16.22
6 | Масса шва кг. | 1.3
7 | Кол. Деталей | 43
8 | Площадь поверхности ед. (М2) | 7.35
9 | Основной материал | Швеллер Гн. 120х60х4 (C255)
10 | Время на заготовку. (ед.) | 2:20
11 | Время на сборку. (ед.) | 2:38
12 | Время на сварку. (ед.) | 0:54
13 | Время на окраску по § Е 8-1-22а (ед.) | 1:38