## Лист1
Проволока периодического профиля класса Вр-I ГОСТ 6727-80 Диаметр 4мм Глубина вмятин 0,2мм Номинальный шаг вмятин 2,5мм Длина выступа 0,8мм Радиус сопряжения поверхности вмятин с выступами 2,5мм Разрывное усилие 720кгс Усилие, соответствующее условному пределу текучести 630кгс Относительное удлинение 2,5% Линейная плотность 0,092кг Дефекты На поверхности проволоки отсутствие трещин, плен, закатов, раковин. Площадь поперечного сечения 12,57мм2 | Проволока периодического профиля класса Вр-I ;ГОСТ 6727-80 ;Диаметр 4мм ;Глубина вмятин 0,2мм ;Номинальный шаг вмятин 2,5мм ;Длина выступа 0,8мм ;Радиус сопряжения поверхности вмятин с выступами 2,5мм ;Разрывное усилие 720кгс ;Усилие, соответствующее условному пределу текучести 630кгс ;Относительное удлинение 2,5% ;Линейная плотность 0,092кг ;Дефекты На поверхности проволоки отсутствие трещин, плен, закатов, раковин. ;Площадь поперечного сечения 12,57мм2 | Проволока периодического профиля класса Вр-I | ГОСТ 6727-80 | Диаметр 4мм | Глубина вмятин 0,2мм | Номинальный шаг вмятин 2,5мм | Длина выступа 0,8мм | Радиус сопряжения поверхности вмятин с выступами 2,5мм | Разрывное усилие 720кгс | Усилие, соответствующее условному пределу текучести 630кгс | Относительное удлинение 2,5% | Линейная плотность 0,092кг | Дефекты На поверхности проволоки отсутствие трещин, плен, закатов, раковин. | Площадь поперечного сечения 12,57мм2
1.было-вставлено из ворда | 2.в ворде заменил абзацы на точки с запятой и вставил в эксель | 3разделил каждое значение по столбцам
Проволока периодического профиля класса Вр-I
ГОСТ 6727-80
Диаметр 4мм
Глубина вмятин 0,2мм
Номинальный шаг вмятин 2,5мм
Длина выступа 0,8мм
Радиус сопряжения поверхности вмятин с выступами 2,5мм
Разрывное усилие 720кгс
Усилие, соответствующее условному пределу текучести 630кгс
Относительное удлинение 2,5%
Линейная плотность 0,092кг
Дефекты На поверхности проволоки отсутствие трещин, плен, закатов, раковин.
Площадь поперечного сечения 12,57мм2
4.скопировал с транспортировкой
если вставить все таблицы - 130 страниц - получается что-то такое | разношу по столбцам
Проволока периодического профиля класса Вр-I ;ГОСТ 6727-80 ;Диаметр 4мм ;Глубина вмятин 0,2мм ;Номинальный шаг вмятин 2,5мм ;Длина выступа 0,8мм ;Радиус сопряжения поверхности вмятин с выступами 2,5мм ;Разрывное усилие 720кгс ;Усилие, соответствующее условному пределу текучести 630кгс ;Относительное удлинение 2,5% ;Линейная плотность 0,092кг ;Дефекты На поверхности проволоки отсутствие трещин, плен, закатов, раковин. ;Площадь поперечного сечения 12,57мм2 | Проволока периодического профиля класса Вр-I | ГОСТ 6727-80 | Диаметр 4мм | Глубина вмятин 0,2мм | Номинальный шаг вмятин 2,5мм | Длина выступа 0,8мм | Радиус сопряжения поверхности вмятин с выступами 2,5мм | Разрывное усилие 720кгс | Усилие, соответствующее условному пределу текучести 630кгс | Относительное удлинение 2,5% | Линейная плотность 0,092кг | Дефекты На поверхности проволоки отсутствие трещин, плен, закатов, раковин. | Площадь поперечного сечения 12,57мм2
Бетон тяжелый класс В15 ;ГОСТ 26633-2012 ;ГОСТ 7473-2010 ;ГОСТ 8736-2014 ;ГОСТ 30108-94 ;ГОСТ 12730.5-84 ;Температура бетона в момент поставки 20оС Средняя плотность зерен применяемых крупных заполнителей 2600 кг/м3 ;Марка удобоукладываемости бетона по расплыву конуса Х ;Класс бетона в соответствии с удельной эффективной активностью I ;Модуль крупности применяемых мелких заполнителей ;2,3 ;Плотность применяемых мелких заполнителей 2,6 г/см3 ;Полный остаток мелких заполнителей на сите № 063 40% по массе ;Содержание зерен мелких заполнителей крупностью менее 0,16мм 2% по массе | Бетон тяжелый класс В15 | ГОСТ 26633-2012 | ГОСТ 7473-2010 | ГОСТ 8736-2014 | ГОСТ 30108-94 | ГОСТ 12730.5-84 | Температура бетона в момент поставки 20оС Средняя плотность зерен применяемых крупных заполнителей 2600 кг/м3 | Марка удобоукладываемости бетона по расплыву конуса Х | Класс бетона в соответствии с удельной эффективной активностью I | Модуль крупности применяемых мелких заполнителей | 2.3 | Плотность применяемых мелких заполнителей 2,6 г/см3 | Полный остаток мелких заполнителей на сите № 063 40% по массе | Содержание зерен мелких заполнителей крупностью менее 0,16мм 2% по массе
Содержание зерен мелких заполнителей крупностью св. 10мм 0% по массе ;Содержание зерен мелких заполнителей крупностью св. ;5мм 1% по массе ;Содержание пылевидных и глинистых частиц в мелком заполнителе 0,1% по массе ;Удельная эффективная активность естественных радионуклидов мелких заполнителей 33Бк/кг ;Засоряющие примеси мелких заполнителей отсутствие посторонних засоряющих примесей в песке. ;Жесткость бетона Х ;Содержание в крупном заполнителе фракций 5-10мм 30% по массе ;Содержание в крупном заполнителе фракций 10-20мм ;70% по массе ;Содержание пылевидных и глинистых частиц в крупном заполнителе 0,1% по массе Порода крупного заполнителя изверженная ;Бетон по показателю удобоукладываемости подвижный Содержание зерен пластинчатой и игловатой формы в бетоне 9% по массе Расплыв конуса бетона Х ;Коэффициент уплотнения бетона 1,3 ;Сопротивление бетона прониканию воздуха 12с/см3 ;Марка удобоукладываемости бетона по жесткости Х Удельная эффективная активность естественных радионуклидов бетона 33Бк/кг ;Применяемые мелкие заполнители группа средние ;Класс песка I ;Марка применяемого щебня 1200 ;Марка истираемости применяемого щебня И1 ;Порода применяемого щебня изверженные ;Морозостойкость бетона F300 ;Водонепроницаемость бетона W8 ;Коэффициент уплотнения бетона КУ2 ;Для мелкого заполнителя применяется зерновой состав в соответствии с требованиями: ;Полный остаток на ситах мм, с размером отверстий 2,5, 1% ;Полный остаток на ситах мм, с размером отверстий 1,25, 20% Полный остаток на ситах мм, с размером отверстий 0,63, 40% Полный остаток на ситах мм, с размером отверстий 0,315, 70% Полный остаток на ситах мм, с размером отверстий 0,14, 88 % ;Содержание глины в комках в мелком заполнителе 0,1% по массе ;Марка удобоукладываемости бетона по осадке конуса ;П5 ;Водоотделение бетона 0,4% | Содержание зерен мелких заполнителей крупностью св. 10мм 0% по массе | Содержание зерен мелких заполнителей крупностью св. | 5мм 1% по массе | Содержание пылевидных и глинистых частиц в мелком заполнителе 0,1% по массе | Удельная эффективная активность естественных радионуклидов мелких заполнителей 33Бк/кг | Засоряющие примеси мелких заполнителей отсутствие посторонних засоряющих примесей в песке. | Жесткость бетона Х | Содержание в крупном заполнителе фракций 5-10мм 30% по массе | Содержание в крупном заполнителе фракций 10-20мм | 70% по массе | Содержание пылевидных и глинистых частиц в крупном заполнителе 0,1% по массе Порода крупного заполнителя изверженная | Бетон по показателю удобоукладываемости подвижный Содержание зерен пластинчатой и игловатой формы в бетоне 9% по массе Расплыв конуса бетона Х | Коэффициент уплотнения бетона 1,3 | Сопротивление бетона прониканию воздуха 12с/см3 | Марка удобоукладываемости бетона по жесткости Х Удельная эффективная активность естественных радионуклидов бетона 33Бк/кг | Применяемые мелкие заполнители группа средние | Класс песка I | Марка применяемого щебня 1200 | Марка истираемости применяемого щебня И1 | Порода применяемого щебня изверженные | Морозостойкость бетона F300 | Водонепроницаемость бетона W8 | Коэффициент уплотнения бетона КУ2 | Для мелкого заполнителя применяется зерновой состав в соответствии с требованиями: | Полный остаток на ситах мм, с размером отверстий 2,5, 1% | Полный остаток на ситах мм, с размером отверстий 1,25, 20% Полный остаток на ситах мм, с размером отверстий 0,63, 40% Полный остаток на ситах мм, с размером отверстий 0,315, 70% Полный остаток на ситах мм, с размером отверстий 0,14, 88 % | Содержание глины в комках в мелком заполнителе 0,1% по массе | Марка удобоукладываемости бетона по осадке конуса | П5 | Водоотделение бетона 0,4%
после транспонирования и копирования
Проволока периодического профиля класса Вр-I | Бетон тяжелый класс В15 | Содержание зерен мелких заполнителей крупностью св. 10мм 0% по массе
ГОСТ 6727-80 | ГОСТ 26633-2012 | Содержание зерен мелких заполнителей крупностью св.
Диаметр 4мм | ГОСТ 7473-2010 | 5мм 1% по массе
Глубина вмятин 0,2мм | ГОСТ 8736-2014 | Содержание пылевидных и глинистых частиц в мелком заполнителе 0,1% по массе
Номинальный шаг вмятин 2,5мм | ГОСТ 30108-94 | Удельная эффективная активность естественных радионуклидов мелких заполнителей 33Бк/кг
Длина выступа 0,8мм | ГОСТ 12730.5-84 | Засоряющие примеси мелких заполнителей отсутствие посторонних засоряющих примесей в песке.
Радиус сопряжения поверхности вмятин с выступами 2,5мм | Температура бетона в момент поставки 20оС Средняя плотность зерен применяемых крупных заполнителей 2600 кг/м3 | Жесткость бетона Х
Разрывное усилие 720кгс | Марка удобоукладываемости бетона по расплыву конуса Х | Содержание в крупном заполнителе фракций 5-10мм 30% по массе
Усилие, соответствующее условному пределу текучести 630кгс | Класс бетона в соответствии с удельной эффективной активностью I | Содержание в крупном заполнителе фракций 10-20мм
Относительное удлинение 2,5% | Модуль крупности применяемых мелких заполнителей | 70% по массе
Линейная плотность 0,092кг | 2.3 | Содержание пылевидных и глинистых частиц в крупном заполнителе 0,1% по массе Порода крупного заполнителя изверженная
Дефекты На поверхности проволоки отсутствие трещин, плен, закатов, раковин. | Плотность применяемых мелких заполнителей 2,6 г/см3 | Бетон по показателю удобоукладываемости подвижный Содержание зерен пластинчатой и игловатой формы в бетоне 9% по массе Расплыв конуса бетона Х
Площадь поперечного сечения 12,57мм2 | Полный остаток мелких заполнителей на сите № 063 40% по массе | Коэффициент уплотнения бетона 1,3
| Содержание зерен мелких заполнителей крупностью менее 0,16мм 2% по массе | Сопротивление бетона прониканию воздуха 12с/см3
Марка удобоукладываемости бетона по жесткости Х Удельная эффективная активность естественных радионуклидов бетона 33Бк/кг
Применяемые мелкие заполнители группа средние
Класс песка I
Марка применяемого щебня 1200
Марка истираемости применяемого щебня И1
Порода применяемого щебня изверженные
Морозостойкость бетона F300
Водонепроницаемость бетона W8
Коэффициент уплотнения бетона КУ2
Для мелкого заполнителя применяется зерновой состав в соответствии с требованиями:
Полный остаток на ситах мм, с размером отверстий 2,5, 1%
Полный остаток на ситах мм, с размером отверстий 1,25, 20% Полный остаток на ситах мм, с размером отверстий 0,63, 40% Полный остаток на ситах мм, с размером отверстий 0,315, 70% Полный остаток на ситах мм, с размером отверстий 0,14, 88 %
Содержание глины в комках в мелком заполнителе 0,1% по массе
Марка удобоукладываемости бетона по осадке конуса
П5
Водоотделение бетона 0,4%
надо (то есть один столбец под другим и таких будет около 300 столбцов
Проволока периодического профиля класса Вр-I
ГОСТ 6727-80
Диаметр 4мм
Глубина вмятин 0,2мм
Номинальный шаг вмятин 2,5мм
Длина выступа 0,8мм
Радиус сопряжения поверхности вмятин с выступами 2,5мм
Разрывное усилие 720кгс
Усилие, соответствующее условному пределу текучести 630кгс
Относительное удлинение 2,5%
Линейная плотность 0,092кг
Дефекты На поверхности проволоки отсутствие трещин, плен, закатов, раковин.
Площадь поперечного сечения 12,57мм2
Бетон тяжелый класс В15
ГОСТ 26633-2012
ГОСТ 7473-2010
ГОСТ 8736-2014
ГОСТ 30108-94
ГОСТ 12730.5-84
Температура бетона в момент поставки 20оС Средняя плотность зерен применяемых крупных заполнителей 2600 кг/м3
Марка удобоукладываемости бетона по расплыву конуса Х
Класс бетона в соответствии с удельной эффективной активностью I
Модуль крупности применяемых мелких заполнителей
2.3
Плотность применяемых мелких заполнителей 2,6 г/см3
Полный остаток мелких заполнителей на сите № 063 40% по массе
Содержание зерен мелких заполнителей крупностью менее 0,16мм 2% по массе
Содержание зерен мелких заполнителей крупностью св. 10мм 0% по массе
Содержание зерен мелких заполнителей крупностью св.
5мм 1% по массе
Содержание пылевидных и глинистых частиц в мелком заполнителе 0,1% по массе
Удельная эффективная активность естественных радионуклидов мелких заполнителей 33Бк/кг
Засоряющие примеси мелких заполнителей отсутствие посторонних засоряющих примесей в песке.
Жесткость бетона Х
Содержание в крупном заполнителе фракций 5-10мм 30% по массе
Содержание в крупном заполнителе фракций 10-20мм
70% по массе
Содержание пылевидных и глинистых частиц в крупном заполнителе 0,1% по массе Порода крупного заполнителя изверженная
Бетон по показателю удобоукладываемости подвижный Содержание зерен пластинчатой и игловатой формы в бетоне 9% по массе Расплыв конуса бетона Х
Коэффициент уплотнения бетона 1,3
Сопротивление бетона прониканию воздуха 12с/см3
Марка удобоукладываемости бетона по жесткости Х Удельная эффективная активность естественных радионуклидов бетона 33Бк/кг
Применяемые мелкие заполнители группа средние
Класс песка I
Марка применяемого щебня 1200
Марка истираемости применяемого щебня И1
Порода применяемого щебня изверженные
Морозостойкость бетона F300
Водонепроницаемость бетона W8
Коэффициент уплотнения бетона КУ2
Для мелкого заполнителя применяется зерновой состав в соответствии с требованиями:
Полный остаток на ситах мм, с размером отверстий 2,5, 1%
Полный остаток на ситах мм, с размером отверстий 1,25, 20% Полный остаток на ситах мм, с размером отверстий 0,63, 40% Полный остаток на ситах мм, с размером отверстий 0,315, 70% Полный остаток на ситах мм, с размером отверстий 0,14, 88 %
Содержание глины в комках в мелком заполнителе 0,1% по массе
Марка удобоукладываемости бетона по осадке конуса
П5
Водоотделение бетона 0,4%