## В12
Заказчик, адрес строительного объекта | Время | Дата формования | Класс бетонной смеси | Шифр рецепта | Температура бет.смеси, ºС | ОК, см | Плотность бет/см в уплотненном состоянии, кг/м3 | дата испытаний | Возраст, сут | Масса образца, г | Линейные размеры образца, см |  |  | Площадь, см² | Плотность образца, г/см³ | Средняя плотность серии образцов, г/см³ | Разрушающая нагрузка в Кн | Прочность бетона, приведенная к базовому размеру образца, Мпа | Средняя прочность серии образцов, Мпа | Требуемая прочность, Мпа | % от требуемой прочности
[22 empty] | 50 | 75 | 85 | 100
[11 empty] | Длина | Ширина | Высота
2 | 3 | 4 | 5 | 6 | 7 | 8 | 9 | 10 | 11 | 12 | 13 |  |  | 14 | 15 | 16 | 17 | 18 | 19 | 20 | 21
Технология Комфорта | 10:03 | 2015-07-02 | В12,5 | 12.1.4.50 |  | 18.5 | 2240 | 2015-07-05 | 3 | 2200 | 10 | 10 | 10 | 100 | 2.2 | 2200 | 64.9 | 6.1655 | 6.1655 | 16.1 | 38.295
Технология Комфорта | 10:03 | 2015-07-02 | В12,5 | 12.1.4.50 |  | 18.5 | 2240 | 2015-07-09 | 7 | 2175 | 10 | 10 | 10 | 100 | 2.175 | 2176.5 | 100 | 9.5 | 9.5 | 16.1 | 59.0062
Технология Комфорта | 10:03 | 2015-07-02 | В12,5 | 12.1.4.50 | 0 | 18.5 | 2240 | 2015-07-09 |  | 2178 | 10 | 10 | 10 | 100 | 2.178 |  | 100 | 9.5 |  | 16.1 | 59.0062
Технология Комфорта | 10:03 | 2015-07-02 | В12,5 | 12.1.4.50 |  | 18.5 | 2240 | 2015-07-16 | 14 | 2200 | 10 | 10 | 10 | 100 | 2.2 | 2200 | 126 | 11.97 | 11.97 | 16.1 | 74.3478
Технология Комфорта | 10:03 | 2015-07-02 | В12,5 | 12.1.4.50 | 0 | 18.5 | 2240 | 2015-07-30 | 28 | 2200 | 10 | 10 | 10 | 100 | 2.2 | 2195 | 172 | 16.34 | 16.1975 | 16.1 | 100.6056
Технология Комфорта | 10:03 | 2015-07-02 | В12,5 | 12.1.4.50 | 0 | 18.5 | 2240 | 2015-07-30 |  | 2190 | 10 | 10 | 10 | 100 | 2.19 |  | 169 | 16.055 |  | 16.1 | 100.6056
[15 empty] | Возраст | Прочность, мПа | Прочность, % | Прочность базовая, %
[15 empty] | 3 | 6.17 | 38.32% | 50%
[15 empty] | 7 | 9.5 | 59.01% | 75%
[15 empty] | 14 | 11.97 | 74.35% | 85%
[15 empty] | 28 | 16.2 | 100.6% | 100%
Хочется построить график набора прочности по суткам, имеются :
3; 7; 14; 28 сутки (выделены в графе №11 желтым цветом)
Также имеется "средняя прочность образцов на 3; 7; 14; 28 сутки (выделеные в графе №19 желтым цветом)
но на момент испытаний по суточно имеется процентное соотношение по прочности: 3 сутки - 50%; 7 сутки - 75%; 14 сутки - 85%; 28 сутки - 100% (также выделены желтым цветом с право от таблицы).
Мы создали но что то мне кажется не правильно , не можем объеденить все три показателя во едино (сутки; прочность и проценты).