## шаблон
Температурный лист
1. Дата бетонирования
2. Тип конструкции
3. Расположение в осях
4. Класс бетона по прочности на сжатие
5. Вид прогрева |  |  | электропрогрев
6. Температура бетонной смеси:
доставлено с завода
после укладки в конструкцию
Бригада ,осуществляющая изготовление конструкций , а также гарантирующая
утепление конструкций |  |  |  | ООО "БелСлавСтрой"
Дата | Время замера | Температура | [24 empty] | интервал времени, час | Температура средняя в интервале | Расчетные
|  | в скважинах | [23 empty] | средняя |  |  | градус * часы
42005 |  | 1 | 2 | 3 | 4 | 5 | 6 | 7 | 8 | 9 | 10 | 11 | 12 | 13 | 14 | 15 | 16 | 17 | 18 | 19 | 20 | 21 | 22 | 23 | 24
2015-01-01 | 16:00 | 17 | 15 | 20 | 19 | 18 | 16 | 14 | 19 | 18 | 17 | 16 | 17 | 19 | 18 | 17 | 15 | 14 | 18 | 17 | 16 | 14 | 19 | 18 | 16 | 16.95833
2015-01-01 | 18:00 | 20 | 17 | 22 | 21 | 20 | 18 | 16 | 21 | 20 | 19 | 18 | 19 | 21 | 20 | 19 | 17 | 16 | 20 | 19 | 18 | 16 | 21 | 20 | 18 | 19 | 2 | 17.97917 | 35.95833
2015-01-01 | 20:00 | 22 | 19 | 24 | 23 | 22 | 20 | 18 | 23 | 22 | 21 | 20 | 21 | 23 | 22 | 21 | 19 | 18 | 22 | 21 | 20 | 18 | 23 | 22 | 20 | 21 | 2 | 20 | 40
2015-01-01 | 22:00 | 24 | 21 | 26 | 25 | 24 | 22 | 20 | 25 | 24 | 23 | 22 | 23 | 25 | 24 | 23 | 21 | 20 | 24 | 23 | 22 | 20 | 25 | 24 | 22 | 23 | 2 | 22 | 44
2015-01-02 | 24:00 | 26 | 23 | 28 | 27 | 26 | 24 | 22 | 27 | 26 | 25 | 24 | 25 | 27 | 26 | 25 | 23 | 22 | 26 | 25 | 24 | 22 | 27 | 26 | 24 | 25 | 2 | 24 | 48
2015-01-02 | 26:00 | 29 | 25 | 30 | 29 | 28 | 26 | 24 | 29 | 28 | 27 | 26 | 27 | 29 | 28 | 27 | 25 | 24 | 28 | 27 | 26 | 24 | 29 | 28 | 26 | 27.04167 | 2 | 26.02083 | 52.04167
2015-01-02 | 28:00 | 31 | 27 | 32 | 31 | 30 | 28 | 26 | 31 | 30 | 29 | 28 | 29 | 31 | 30 | 29 | 27 | 26 | 30 | 29 | 28 | 26 | 31 | 30 | 28 | 29.04167 | 2 | 28.04167 | 56.08333
2015-01-02 | 30:00 | 33 | 29 | 34 | 33 | 32 | 30 | 28 | 33 | 32 | 31 | 30 | 31 | 33 | 32 | 31 | 29 | 28 | 32 | 31 | 30 | 28 | 33 | 32 | 30 | 31.04167 | 2 | 30.04167 | 60.08333
2015-01-02 | 32:00 | 35 | 31 | 36 | 35 | 34 | 32 | 30 | 35 | 34 | 33 | 32 | 33 | 35 | 34 | 33 | 31 | 30 | 34 | 33 | 32 | 30 | 35 | 34 | 32 | 33.04167 | 2 | 32.04167 | 64.08333
2015-01-02 | 34:00 | 36 | 33 | 38 | 37 | 36 | 34 | 32 | 37 | 36 | 35 | 34 | 35 | 37 | 36 | 35 | 33 | 32 | 36 | 35 | 34 | 32 | 37 | 36 | 34 | 35 | 2 | 34.02083 | 68.04167
2015-01-02 | 36:00 | 38 | 35 | 40 | 39 | 38 | 36 | 34 | 39 | 38 | 37 | 36 | 37 | 39 | 38 | 37 | 35 | 34 | 38 | 37 | 36 | 34 | 39 | 38 | 36 | 37 | 2 | 36 | 72
2015-01-02 | 38:00 | 40 | 37 | 42 | 41 | 40 | 38 | 36 | 41 | 40 | 39 | 38 | 39 | 41 | 40 | 39 | 37 | 36 | 40 | 39 | 38 | 36 | 41 | 40 | 38 | 39 | 2 | 38 | 76
2015-01-02 | 40:00 | 42 | 39 | 44 | 43 | 42 | 40 | 38 | 43 | 42 | 41 | 40 | 41 | 43 | 42 | 41 | 39 | 38 | 42 | 41 | 40 | 38 | 43 | 42 | 40 | 41 | 2 | 40 | 80
2015-01-02 | 42:00 | 44 | 41 | 46 | 45 | 44 | 42 | 40 | 45 | 44 | 43 | 42 | 43 | 45 | 44 | 43 | 41 | 40 | 44 | 43 | 42 | 40 | 45 | 44 | 42 | 43 | 2 | 42 | 84
2015-01-02 | 44:00 | 47 | 43 | 48 | 47 | 46 | 44 | 42 | 47 | 46 | 45 | 44 | 45 | 47 | 46 | 45 | 43 | 42 | 46 | 45 | 44 | 42 | 47 | 46 | 44 | 45.04167 | 2 | 44.02083 | 88.04167
2015-01-02 | 46:00 | 49 | 45 | 50 | 49 | 48 | 46 | 44 | 49 | 48 | 47 | 46 | 47 | 49 | 48 | 47 | 45 | 44 | 48 | 47 | 46 | 44 | 49 | 48 | 46 | 47.04167 | 2 | 46.04167 | 92.08333
2015-01-03 | 48:00 | 50 | 47 | 52 | 51 | 50 | 48 | 46 | 51 | 50 | 49 | 48 | 49 | 51 | 50 | 49 | 47 | 46 | 50 | 49 | 48 | 46 | 51 | 50 | 48 | 49 | 2 | 48.02083 | 96.04167
2015-01-03 | 50:00 | 52 | 49 | 54 | 53 | 52 | 50 | 48 | 53 | 52 | 51 | 50 | 51 | 53 | 52 | 51 | 49 | 48 | 52 | 51 | 50 | 48 | 53 | 52 | 50 | 51 | 2 | 50 | 100
0 | 52:00 | 53 | 51 | 56 | 55 | 54 | 52 | 50 | 55 | 54 | 53 | 52 | 53 | 55 | 54 | 53 | 51 | 50 | 54 | 53 | 52 | 50 | 55 | 54 | 52 | 52.95833 | 2 | 51.97917 | 103.9583
ИТОГО : | [26 empty] | 36 |  | 1260.417
ОТКЛЮЧЕНИЕ
| 58:00 | 36 | 34 | 35 | 36 | 37 | 35 | 36 | 37 | 37 | 35 | 36 | 37 | 38 | 36 | 37 | 38 | 33 | 31 | 32 | 33 | 33 | 31 | 32 | 33 | 34.91667 | 6 | 36.95833 | 221.75
| 64:00 | 22 | 23 | 21 | 22 | 23 | 24 | 22 | 23 | 23 | 24 | 22 | 23 | 24 | 25 | 23 | 24 | 19 | 20 | 18 | 19 | 19 | 20 | 18 | 19 | 21.66667 | 6 | 37.3125 | 223.875
ИТОГО : | [26 empty] | 48 |  | 1706.042
РАСПАЛУБКА
утепление конструкции матами
| 70:00 | 16 | 17 | 18 | 17 | 16 | 18 | 19 | 20 | 19 | 18 | 16 | 17 | 18 | 17 | 16 | 18 | 19 | 20 | 19 | 18 | 13 | 14 | 15 | 14 | 17.16667 | 6 | 19.41667 | 116.5
| 76:00 | 12 | 13 | 11 | 12 | 12 | 13 | 11 | 12 | 15 | 16 | 14 | 15 | 14 | 15 | 13 | 14 | 15 | 16 | 14 | 15 | 9 | 10 | 8 | 9 | 12.83333 | 6 | 15 | 90
раскрытие конструкции
ИТОГО : | [26 empty] | 60 |  | 1912.542
Показатели прогрева | [7 empty] | при отключении | [17 empty] | при распалубке
Длительность ,час | [7 empty] | 36 | [17 empty] | 48
Расчетная средневзвешенная температура,С | [7 empty] | 35.01157 | [17 empty] | 35.54253
Ориентировочный уровень прочности , % В | [7 empty] | 65 | [17 empty] | 70
Разность между температурой наружнего воздуха и температурой бетона после раскрытия конструкции ∆t=10.5°С
в соответствии со СНиП 3.03.01-87 табл.6 прикоэффициенте армирования до 3 %(1.7% на данном объекте) с модулем
поверхности >5 допустима ∆t=40°С
Ответственный за прогрев и измерение температуры бетона ______________________________________________
Расчет произведен __________________________________
Formulas:
Дата = SUMPRODUCT(--(HOUR(F21:[Время замера])<F20:[Время замера, row above]))+E20
Дата = (HOUR([Время замера])<[Время замера, row above])

## Отчет о совместимости
Отчет о совместимости для ТЕМПЕР ЛИСТ (Автосохраненный).xls
Дата отчета: 23.12.2012 15:22
Некоторые свойства данной книги не поддерживаются более ранними версиями Excel. Сохранение книги в формате более ранней версии приведет к потере или ограничению функциональности этих свойств.
Несущественная потеря точности | Число экземпляров
Некоторые ячейки или стили в этой книге содержат форматирование, не поддерживаемое выбранным форматом файла. Эти форматы будут преобразованы в наиболее близкий из имеющихся форматов. | 71