## Заказчику
СПЕЦСТРОЙ РОССИИ — 1951 — ФГУП "ГУССТ № 1 при Спецстрое России" Строительная лаборатория Свидетельство об аттестации № 300.341.1 ФГУП "ВНИИФТРИ" 6 октября 2015 г. Лаб. № 34-05/ г. Москва |  |  |  |  | Главному инженеру филилала СУ-111 ФГУП «ГУССТ № 1 при Спецстроее России»
Объект: Зона хранения № 3, в/ч 11777 По адресу: г. Торопец, Тверская область, ЗВО
РЕЗУЛЬТАТЫ ИСПЫТАНИЙ
Дата испытания: 7 декабря 2015 г.
Нормативные документы: ГОСТ 22733-2002; ГОСТ 25100-2011; 5180-84.
Наименование метода: Метод стандартного уплотнения прибором СОЮЗДОРНИИ. Свидетельство о колибровке № 11111111111
Таблица значений
| Ступень измерения | Абсолютн. влажность грунта | Абсолютн. влажность грунта | Плотность скелета граунта
| 1 | 1.756982 | 4 | 1.691679
| 2 | 1.800098 | 6 | 1.696034
| 3 | 1.844194 | 8 | 1.705331
| 4 | 1.900049 | 10 | 1.726553
| 5 | 1.955904 | 11 | 1.760851
| 6 | 1.974522 | 13 | 1.750707
| 7 | 0 | 0 | 0
ВЫВОД: Максимальная плотность 1,76 г/см³ при оптимальной влажности 11 %
Начальник строительной лаборатории | [5 empty] | И.Н. Лапшин
Исполнитель | [5 empty] | Р.Р. Низамов

## Макс. плотность
Дата испытания: 7 декабря 2015 г.
Нормативные документы: ГОСТ 22733-2002; ГОСТ 5180-84.
Наименование метода: Метод лабораторного определения максимальной плотности при оптимальной влажности.
Определение влажности для начала испытания
№ | m | m₁ | m₀ | W | Wср |  | m - масса пустого стаканчика с крышкой, г
№ 2 | 11.93 | 48.55 | 48.31 | 0.6597031 | 0.7 |  | m₁- масса влажного грунта со стаканчиком и крышкой, г
№ 4 | 12.46 | 63.63 | 63.26 | 0.7283465
№ 6 | 11.42 | 32.01 | 31.28 | 3.67573 | 3.6 |  | m₀- масса высушенного грута со стаканчиком и крышкой, г
№ 4 | 12.46 | 28.22 | 27.67 | 3.616042
№ 10 | 11.94 | 34.76 | 33.45 | 6.090191 | 6.2 |  | W- влажность грунта, %
№ 8 | 10.68 | 30.79 | 29.6 | 6.289641 |  |  | Q - количество воды для доувлажнения грунта, г
№ 7 | 12.53 | 35.09 | 33.38 | 8.201439 | 8.2
№ 1 | 10.75 | 35.49 | 33.63 | 8.129371 |  |  | m'p - вес грунта, подлежащего увлажнению, г
№ 5 | 12.4 | 37.37 | 35.15 | 9.758242 | 10.1
№ 3 | 13 | 36.92 | 34.67 | 10.38302 |  |  | W₁ - требуемая влажность, %
№ 10 | 11.94 | 37.66 | 34.92 | 11.92341 | 11.3 |  | Wg(ср.)- естественная влажность грунта, г
№ 2 | 11.96 | 35.42 | 33.14 | 10.76487 |  |  | mi - масса цилиндрической части формы с уплотненным грунтом, г
№ 3 | 13 | 35.9 | 33.34 | 12.58604 | 12.7
№ 6 | 11.42 | 33.87 | 31.32 | 12.81407 |  |  | mc - масса цилиндрической части формы без грунта, г
Расчет количества воды
W₁ |  | 4 | 6 | 8 | 10 | 12 | 14
m'p |  | 3000 | 2935 | 2925 | 2880 | 2937 | 2790
Q |  | 99.000231 | 70.440864 | 52.651116 | 51.841476 | 55.804919 | 75.333051
РЕЗУЛЬТАТЫ УПЛОТНЕНИЯ:
Таблица Б.1
№ испытания | Определение плотности |  |  |  | Определение влажности |  |  |  | Влажность Wi, % |  | ρdi плотность сухого грунта г/см³ (по 8.1)
| Масса, г |  |  | ρi плотность грунта, г/см³ (по 7.4) | № стаканчика для взвешивания | Масса, г
| формы (два крыла и дно) БЕЗ ДОП. КОЛЬЦА mc | формы с уплотненным грунтом mi | уплотненного грунта, mi-mc |  |  | пустого стаканчика, m | стаканчика с влажным грунтом, m₁ | стаканчика с сухим грунтом, m₀ | абсолюьтная | средняя
1 | 2 | 3 | 4 | 5 | 6 | 7 | 8 | 9 | 10 | 11 | 12
№ 1 | 3710 | 5503 | 1793 | 1.756982 | № 3 | 13 | 35.6 | 34.74 | 3.955842 | 3.860238 | 1.691679
[5 empty] | № 6 | 11.42 | 32.8 | 32.02 | 3.786408
[5 empty] | № 4 | 12.47 | 38.44 | 37.48 | 3.838465
№ 2 | 3710 | 5547 | 1837 | 1.800098 | № 10 | 11.94 | 34.76 | 33.45 | 6.090191 | 6.135743 | 1.696034
[5 empty] | № 2 | 11.96 | 35.18 | 33.86 | 6.027397
[5 empty] | № 8 | 10.68 | 30.79 | 29.6 | 6.289641
№ 3 | 3710 | 5592 | 1882 | 1.844194 | № 7 | 12.53 | 35.09 | 33.38 | 8.201439 | 8.142886 | 1.705331
[5 empty] | № 1 | 10.75 | 35.49 | 33.63 | 8.129371
[5 empty] | № 9 | 12.62 | 38.25 | 36.33 | 8.097849
№ 4 | 3710 | 5649 | 1939 | 1.900049 | № 5 | 12.4 | 37.37 | 35.15 | 9.758242 | 10.04871 | 1.726553
[5 empty] | № 3 | 13 | 36.92 | 34.67 | 10.38302
[5 empty] | № 6 | 11.42 | 34.07 | 32.01 | 10.00486
№ 5 | 3710 | 5706 | 1996 | 1.955904 | № 10 | 11.94 | 37.66 | 34.92 | 11.92341 | 11.07722 | 1.760851
[5 empty] | № 2 | 11.96 | 35.42 | 33.14 | 10.76487
[5 empty] | № 8 | 10.68 | 41.4 | 38.47 | 10.54336
№ 6 | 3710 | 5725 | 2015 | 1.974522 | № 3 | 13 | 35.9 | 33.34 | 12.58604 | 12.78425 | 1.750707
[5 empty] | № 6 | 11.42 | 33.87 | 31.32 | 12.81407
[5 empty] | № 4 | 12.47 | 36.8 | 34.01 | 12.95265