## ВИК
Наименование лаборатории НК | [16 empty] | Объект: | Реконструкция участка 888,8 км - 999,9 км МН Место1 - Место2 (замена 111,1 км)
ООО "Компания оооааыва" | [7 empty] | Заключение № |  |  |  | 735 | - | 080 | Р | ЛС
Номер свидетельства об аттестации | [16 empty] | Трубопровод, (категория): | I категория
№ 88888888888 | [8 empty] | от | 05 | ноября |  | 2015 |  | г. |  | Организация подрядчика: | ООО "Стройтранс"
[17 empty] | Организация заказчика: | АО "Транснефть-Приволга" ООО "Транснефть ТСД"
ПО КОНТРОЛЮ СВАРНЫХ СОЕДИНЕНИЙ ВИЗУАЛЬНЫМ И ИЗМЕРИТЕЛЬНЫМ МЕТОДОМ
Контроль выполнен в соответствии с операционной технологической картой: КЛ-СНГЮ-ВИК РД - 1220-14
Оценка качества по РД 25.160.10-КТН-016-15 «Неразрушающий контроль сварных соединений при строительстве и ремонте магистральных трубопроводов»
Средства контроля: штангенциркуль № ШЦ-I-125 № 1100067 (до 16.07.2016г.), УШС-3 №104186 (до 16.07.2016г.), линейка металлическая Л-300 №80 (до 16.07..2016г.), лупа измерительная ЛИ 3-10 №80 (до 16.07.2016г.) , ТКА-ПКМ № 028148(до 07.07.2106.), лупа 7-х, лупа 4-х с подсветкой, изщмеритель шероховатости TR-200 №55801130 (до 29.01.2017г.), угольник поверочный № 2110098 ( до 16.07.2016г.), рулетка металлическая № 80 (до16.7.2016г.), измеритель подрезов часового типа № 42900 (до 26.01.2016г.), шаблон WG2+ № б/н (до 06.04.2016г.), маркер по металлу.
Номер сварного соединения по журналу сварки |  |  |  |  | Тип сварного соединения, способ сварки | Диаметр, толщина стенки свариваемых элементов, мм | Тип секций (одношовная или двушовная) Координаты продольных швов, наименьшее расстояние между продольными швами, мм |  |  | Шифр (клеймо) сварщика (бригады сварщиков) |  | Параметры контроля |  |  |  | Описание выявленных дефектов |  |  | ЗАКЛЮЧЕНИЕ о допустимости выявленных дефектов (допустим/ не допустим) | Примечания
[12 empty] | Освещён-ность, Лк |  | Шерохова-тость поверх-ности
1 |  |  |  |  | 2 | 3 | 4 |  |  | 5 |  | 6 |  | 7 |  | 8 |  |  | 9 | 10
735 | - | 080 | Р | ЛС | Стыковое | Ø 1220 х | одно/одношовная |  |  | А-8 |  | 540 |  | Ra 6,3 Rz40 |  | Дефектов не обнаружено |  |  | допустим
[5 empty] | РД | 14,0 | шов-1 | 650 |  |  |  | 540 |  | Ra 6,3 Rz40 |  | Дефектов не обнаружено |  |  | допустим
[7 empty] | шов-2 | 940 |  |  |  | 540 |  | Ra 6,3 Rz40 |  | Дефектов не обнаружено |  |  | допустим
[12 empty] | 540 |  | Ra 6,3 Rz40 |  | Дефектов не обнаружено |  |  | допустим
[12 empty] | 540 |  | Ra 6,3 Rz40 |  | Дефектов не обнаружено |  |  | допустим
[7 empty] | миним. расстояние |  |  |  |  | 540 |  | Ra 6,3 Rz40 |  | Дефектов не обнаружено |  |  | допустим
[7 empty] | 290 | мм |  |  |  | 540 |  | Ra 6,3 Rz40 |  | Дефектов не обнаружено |  |  | допустим
[12 empty] | 540 |  | Ra 6,3 Rz40 |  | Дефектов не обнаружено |  |  | допустим
[12 empty] | 540 |  | Ra 6,3 Rz40 |  | Дефектов не обнаружено |  |  | допустим
[12 empty] | 540 |  | Ra 6,3 Rz40 |  | Дефектов не обнаружено |  |  | допустим
[12 empty] | 540 |  | Ra 6,3 Rz40 |  | Дефектов не обнаружено |  |  | допустим
[12 empty] | 540 |  | Ra 6,3 Rz40 |  | Дефектов не обнаружено |  |  | допустим
[12 empty] | 540 |  | Ra 6,3 Rz40 |  | Дефектов не обнаружено |  |  | допустим
| Суммарная протяжённость дефектов по всей длине (периметру) шва, мм | [16 empty] | 0 | мм
| Заключение о годности сварного соединения: («годен», «ремонт», «вырезка», «повторный контроль») | [16 empty] | Годен
Контроль произвел | [6 empty] | Иванов И. И. |  |  |  |  | ООО "Комооооааао" II-ур. № 88-8888 | [7 empty] | 05 ноября 2015
[7 empty] | (фамилия, инициалы) |  |  |  |  | (организация, уровень квалификации, удостоверение) | [6 empty] | (подпись) | (дата)
Заключение выдал | [6 empty] | Иванов И. И. |  |  |  |  | ООО "Комооооааао" II-ур. № 88-8888 | [7 empty] | 05 ноября 2015
[7 empty] | (фамилия, инициалы) |  |  |  |  | (организация, уровень квалификации, удостоверение) | [6 empty] | (подпись) | (дата)
Подтвердил полноту проведённого контроля и соответствие оценки качества проконтролированных соединений требованиям НД. Проведение последующего этапа контроля разрешено. | [6 empty] | Иванов И. И. |  |  |  |  | ООО ИТЦ "Технолидер" II-ур. № 0047-0111-2014 | [7 empty] | 05 ноября 2015
[7 empty] | (фамилия, инициалы) |  |  |  |  | (организация, уровень квалификации, удостоверение) | [6 empty] | (подпись) | (дата)
Производитель сварочно-монтажных работ с результатами контроля ознакомлен и заключение получил. | [6 empty] | Иванов И. И. |  |  |  |  | ООО "Стройтранс" II-ур. № МР-22АЦ-II-01337 | [7 empty] | 05 ноября 2015
[7 empty] | (фамилия, инициалы) |  |  |  |  | (организация, уровень квалификации, удостоверение) | [6 empty] | (подпись) | (дата)

## ВИК приложение
|  | Приложение к заключению № |  | 735-080 Р ЛС |  |  | от | 05 ноября 2015 |  |  | г.
по визуальному и измерительному контролю
| < шов 1 - 650 |  | < шов 2 - 940
▼ |  |  | ▼ |  |  | ▼ |  |  |  |  | ▼ |  |  | ▼
0 |  | 950 |  |  | 1900 |  |  |  |  | 2850 |  |  | 3830
Контроль произвел |  |  | Иванов И. И. | ООО "Комооооааао" II-ур. № 88-8888 | [7 empty] | 05 ноября 2015
|  |  | (фамилия, инициалы) | (организация, уровень квалификации, удостоверение) |  |  |  |  | (подпись) |  |  | (дата)
Заключение выдал |  |  | Иванов И. И. | ООО "Комооооааао" II-ур. № 88-8888 | [7 empty] | 05 ноября 2015
|  |  | (фамилия, инициалы) | (организация, уровень квалификации, удостоверение) |  |  |  |  | (подпись) |  |  | (дата)

## УК
Наименование лаборатории НК | [16 empty] | Объект: | Реконструкция участка 888,8 км - 999,9 км МН Место1 - Место2 (замена 111,1 км)
ООО "Компания оооааыва" | [7 empty] | Заключение № |  |  |  | 735 | - | 080 | Р | ЛС
Номер свидетельства об аттестации | [16 empty] | Трубопровод, (категория): | I категория
№ 8888888888888 | [8 empty] | от | 05 | ноября |  | 2015 |  | г. |  | Организация подрядчика: | ООО "Стройтранс"
[17 empty] | Организация заказчика: | АО "Транснефть-Приволга" ООО "Транснефть ТСД"
ПО КОНТРОЛЮ СВАРНЫХ СОЕДИНЕНИЙ УЛЬТРАЗВУКОВЫМ МЕТОДОМ
Контроль выполнен в соответствии с операционной технологической картой: КЛ-СНГЮ-УЗКСА- 1220-14, КЛ-СНГЮ-УЗКР-1220-14.
Оценка качества по РД 25.160.10-КТН-016-15 «Неразрушающий контроль сварных соединений при строительстве и ремонте магистральных трубопроводов»
Оборудование и материалы: УИУ "Сканер" мод. "Скаруч" ПЭП-АБ1 4.0-5.0МГц (до 13.02.2016г.) ; контактная жидкость (в соответствии с температурой контроля), маркер по металлу
Номер сварного соединения по журналу сварки |  |  |  |  | Тип сварного соединения, способ сварки | Диаметр, толщина стенки свариваемых элементов, мм | Тип секций (одношовная или двушовная) Координаты продольных швов, наименьшее расстояние между продольными швами, мм |  |  | Шифр (клеймо) сварщика (бригады сварщиков) |  | Параметры контроля |  |  |  |  | Описание выявленных дефектов |  | ЗАКЛЮЧЕНИЕ о допустимости выявленных дефектов (допустим/ не допустим) | Примечания
[12 empty] | Оборудование и материалы |  | Параметры СОП
1 |  |  |  |  | 2 | 3 | 4 |  |  | 5 |  | 6 |  | 7 |  |  |  |  | 9 | 10
735 | - | 080 | Р | ЛС | Стыковое | Ø 1220 х | одно/одношовная |  |  | А-8 |  | УИУ "Сканер" |  | СОП № 1322 |  |  | Дефектов не обнаружено |  | допустим
[5 empty] | РД | 14,0 | шов-1 | 650 |  |  |  | мод."Скаруч" |  | R 30 мм. |  |  | Дефектов не обнаружено |  | допустим
[7 empty] | шов-2 | 940 |  |  |  | зав. №1322, |  | 27 х 0.8 х 3.0 мм. |  |  | Дефектов не обнаружено |  | допустим
[12 empty] | АБ1 |  | СОП на S=14мм |  |  | Дефектов не обнаружено |  | допустим
[12 empty] | совмещенный |  | №1783-15 |  |  | Дефектов не обнаружено |  | допустим
[7 empty] | миним. расстояние |  |  |  |  | П121-5,0-65SL |  | с зарубкой |  |  | Дефектов не обнаружено |  | допустим
[7 empty] | 290 | мм |  |  |  | №3768 |  | 2,0x2,0 мм |  |  | Дефектов не обнаружено |  | допустим
[17 empty] | Дефектов не обнаружено |  | допустим
[17 empty] | Дефектов не обнаружено |  | допустим
[17 empty] | Дефектов не обнаружено |  | допустим
[17 empty] | Дефектов не обнаружено |  | допустим
[17 empty] | Дефектов не обнаружено |  | допустим
[17 empty] | Дефектов не обнаружено |  | допустим
| Суммарная протяжённость дефектов по всей длине (периметру) шва, мм | [16 empty] | 0 | мм
| Заключение о годности сварного соединения: («годен», «ремонт», «вырезка», «повторный контроль») | [16 empty] | Годен
Контроль произвел | [6 empty] | Иванов И. И. |  |  |  |  | ООО "СНГЮ" II-ур. №0039-4498 | [7 empty] | 05 ноября 2015
[7 empty] | (фамилия, инициалы) |  |  |  |  | (организация, уровень квалификации, удостоверение) | [6 empty] | (подпись) | (дата)
Заключение выдал | [6 empty] | Иванов И. И. |  |  |  |  | ООО "Комооооааао" II-ур. № 88-8888 | [7 empty] | 05 ноября 2015
[7 empty] | (фамилия, инициалы) |  |  |  |  | (организация, уровень квалификации, удостоверение) | [6 empty] | (подпись) | (дата)
Подтвердил полноту проведённого контроля и соответствие оценки качества проконтролированных соединений требованиям НД. Проведение последующего этапа контроля разрешено. | [6 empty] | Иванов И. И. |  |  |  |  | ООО ИТЦ "Технолидер" II-ур. № 37-1378 | [7 empty] | 05 ноября 2015
[7 empty] | (фамилия, инициалы) |  |  |  |  | (организация, уровень квалификации, удостоверение) | [6 empty] | (подпись) | (дата)
Производитель сварочно-монтажных работ с результатами контроля ознакомлен и заключение получил. | [6 empty] | Иванов И. И. |  |  |  |  | ООО "Стройтранс" II-ур. № МР-22АЦ-II-01337 | [7 empty] | 05 ноября 2015
[7 empty] | (фамилия, инициалы) |  |  |  |  | (организация, уровень квалификации, удостоверение) | [6 empty] | (подпись) | (дата)

## УК приложение
|  | Приложение к заключению № |  | 735-080 Р ЛС |  |  | от | 05 ноября 2015 |  |  | г.
по ультразвуковому контролю
| < шов 1 - 650 |  | < шов 2 - 940
▼ |  |  | ▼ |  |  | ▼ |  |  |  |  | ▼ |  |  | ▼
0 |  | 950 |  |  | 1900 |  |  |  |  | 2850 |  |  | 3830
Контроль произвел |  |  | Иванов И. И. | ООО "СНГЮ" II-ур. №0039-4498 | [7 empty] | 05 ноября 2015
|  |  | (фамилия, инициалы) | (организация, уровень квалификации, удостоверение) |  |  |  |  | (подпись) |  |  | (дата)
Заключение выдал |  |  | Иванов И. И. | ООО "Комооооааао" II-ур. № 88-8888 | [7 empty] | 05 ноября 2015
|  |  | (фамилия, инициалы) | (организация, уровень квалификации, удостоверение) |  |  |  |  | (подпись) |  |  | (дата)

## РК
Наименование лаборатории НК | [17 empty] | Объект: | Реконструкция участка 888,8 км - 999,9 км МН Место1 - Место2 (замена 111,1 км)
ООО "Компания оооааыва" | [8 empty] | Заключение № |  |  |  | 735 | - | 080 | Р | ЛС
Номер свидетельства об аттестации | [17 empty] | Трубопровод, (категория): | I категория
№ 8888888888 | [9 empty] | от | 05 | ноября |  | 2015 |  | г. |  | Организация подрядчика: | ООО "Стройтранс"
[18 empty] | Организация заказчика: | АО "Транснефть-Приволга" ООО "Транснефть ТСД"
ПО КОНТРОЛЮ СВАРНЫХ СОЕДИНЕНИЙ РАДИОГРАФИЧЕСКИМ МЕТОДОМ
Контроль выполнен в соответствии с операционной технологической картой: КЛ-СНГЮ-РКП- 1220-14 В,I
Оценка качества по РД 25.160.10-КТН-016-15 «Неразрушающий контроль сварных соединений при строительстве и ремонте магистральных трубопроводов»
Оборудование и материалы: " Кроулер №061385,AGFA STRUCTURIX D7 PB ROLLPAC ; дозиметр ДКС-АТ 1123 №51463, яркомер ТКА-ПКМ № 028148(до 07.07.2016.), денситометр ДП 5004 №891 до (до 12.02.2016), мерные пояса, эталоны чувствительности канавочные Fe №11, №12, эталлоны чувствительности проволочные Fe №13, проявитель AGFA-G135,фиксаж AGFA-G335, негатоскоп X-LED №102.
Номер сварного соединения по журналу сварки |  |  |  |  | Тип сварного соединения, способ сварки | Диаметр, толщина стенки свариваемых элементов, мм | Шифр (клеймо) сварщика (бригады сварщиков) | Тип секций (одношовная или двушовная) Координаты продольных швов, наименьшее расстояние между продольными швами, мм |  |  | Номер снимка, координаты мерного пояса, мм |  | Параметры снимка |  |  |  |  | Описание выявленных дефектов |  | ЗАКЛЮЧЕНИЕ о допустимости выявленных дефектов (допустим/ не допустим) | Примечания
[13 empty] | Чувствительность |  | Оптическая плотность самого светлого участка св. шва, не менее е.о.п./ яркость изображения канавочного эталона чувствительности №11, кД/м2 |  | Разница оптических плотностей между эталоном чувствительности и основным металлом, е.о.п.
1 |  |  |  |  | 2 | 3 | 4 | 5 |  |  | 6 |  | 7 |  | 8 |  | 9 | 10 |  | 11 | 12
735 | - | 080 | Р | ЛС | Стыковое | Ø 1220 х | А-8 | одно/одношовная |  |  | 0-300 |  | 0.32 |  | 2,08/>10,0 |  | 0,55 | Дефектов не обнаружено |  | допустим
[5 empty] | РД | 14,0 |  | шов-1 | 650 |  | 300-600 |  | 0.32 |  | 2,08/>10,0 |  |  | Дефектов не обнаружено |  | допустим
[8 empty] | шов-2 | 940 |  | 600-900 |  | 0.32 |  | 2,08/>10,0 |  |  | Дефектов не обнаружено |  | допустим
[11 empty] | 900-1200 |  | 0.32 |  | 2,08/>10,0 |  | 0,55 | Дефектов не обнаружено |  | допустим
[11 empty] | 1200-1500 |  | 0.32 |  | 2,08/>10,0 |  |  | Fc1 2,0<; |  | допустим
[8 empty] | миним. расстояние |  |  | 1500-1800 |  | 0.32 |  | 2,08/>10,0 |  |  | Ac5,0x5,0-1,0<; |  | допустим
[8 empty] | 290 | мм |  | 1800-2100 |  | 0.32 |  | 2,08/>10,0 |  | 0,55 | 2Aa0,6<; |  | допустим
[11 empty] | 2100-2400 |  | 0.32 |  | 2,08/>10,0 |  |  | Aa1,0<; Ba2,5x0,8<; |  | допустим
[11 empty] | 2400-2700 |  | 0.32 |  | 2,08/>10,0 |  |  | Aa1,0<; Bb8,0-1,4<; Aa0,5<; |  | допустим
[11 empty] | 2700-3000 |  | 0.32 |  | 2,08/>10,0 |  |  | Дефектов не обнаружено |  | допустим
[11 empty] | 3000-3300 |  | 0.32 |  | 2,08/>10,0 |  | 0,55 | Дефектов не обнаружено |  | допустим
[11 empty] | 3300-3600 |  | 0.32 |  | 2,08/>10,0 |  |  | Aa0,6<; |  | допустим
[11 empty] | 3600-0 |  | 0.32 |  | 2,08/>10,0 |  |  | Дефектов не обнаружено |  | допустим
| Суммарная протяжённость дефектов по всей длине (периметру) шва, мм | [17 empty] | 21.8 | мм
| Заключение о годности сварного соединения: («годен», «ремонт», «вырезка», «повторный контроль») | [17 empty] | Годен
Контроль произвел | [7 empty] | Иванов И. И. |  |  |  |  | ООО "Комооооааао" II-ур. № 88-8888 | [7 empty] | 05 ноября 2015
[8 empty] | (фамилия, инициалы) |  |  |  |  | (организация, уровень квалификации, удостоверение) | [6 empty] | (подпись) | (дата)
Заключение выдал | [7 empty] | Иванов И. И. |  |  |  |  | ООО "Комооооааао" II-ур. № 88-8888 | [7 empty] | 05 ноября 2015
[8 empty] | (фамилия, инициалы) |  |  |  |  | (организация, уровень квалификации, удостоверение) | [6 empty] | (подпись) | (дата)
Подтвердил полноту проведённого контроля и соответствие оценки качества проконтролированных соединений требованиям НД. Проведение последующего этапа контроля разрешено. | [7 empty] | Иванов И. И. |  |  |  |  | ООО ИТЦ "Технолидер" II-ур. № 37-1378 | [7 empty] | 05 ноября 2015
[8 empty] | (фамилия, инициалы) |  |  |  |  | (организация, уровень квалификации, удостоверение) | [6 empty] | (подпись) | (дата)
Производитель сварочно-монтажных работ с результатами контроля ознакомлен и заключение получил. | [7 empty] | Иванов И. И. |  |  |  |  | ООО "Стройтранс" II-ур. № МР-22АЦ-II-01337 | [7 empty] | 05 ноября 2015
[8 empty] | (фамилия, инициалы) |  |  |  |  | (организация, уровень квалификации, удостоверение) | [6 empty] | (подпись) | (дата)

## РК приложение
|  | Приложение к заключению № |  | 735-080 Р ЛС |  |  | от | 05 ноября 2015 |  |  | г.
по радиографическому контролю
| < шов 1 - 650 |  | < шов 2 - 940
▼ |  |  | ▼ |  |  | ▼ |  |  |  |  | ▼ |  |  | ▼
0 |  | 950 |  |  | 1900 |  |  |  |  | 2850 |  |  | 3830
Контроль произвел |  |  | Иванов И. И. | ООО "Комооооааао" II-ур. № 88-8888 | [7 empty] | 05 ноября 2015
|  |  | (фамилия, инициалы) | (организация, уровень квалификации, удостоверение) |  |  |  |  | (подпись) |  |  | (дата)
Заключение выдал |  |  | Иванов И. И. | ООО "Комооооааао" II-ур. № 88-8888 | [7 empty] | 05 ноября 2015
|  |  | (фамилия, инициалы) | (организация, уровень квалификации, удостоверение) |  |  |  |  | (подпись) |  |  | (дата)