## Протокол испытания
[15 empty] | 2016-02-10 09:47 | AGusev
ИНН 7719838588/ КПП500301001, 142703, Московская обл., Ленинский р-н, г. Видное, ул. Школьная, д.26а,
ОКПО 17265369 ОКВЭД 26.63 ОКТМО – 46628101 ОГРН 1137746192990
ТЕЛ.8 (495) 740-03-66 доб. 4569, e-mail: m.lab@gradindustry.ru
Свидетельство об аттестации испытательной лаборатории № 211/15 от 10 июля 2015 г.
УТВЕРЖДАЮ:
Начальник лаборатории
___________ Р.В. Кузнецов
2016-02-08
|  |  |  | ПРОТОКОЛ №: |  | 1
| Дата поступления: |  | 2016-02-08 |  |  | Дата испытания: |  | 2016-02-08
| Карьер/Поставщик: |  | ООО Карьер
| Порода: | гравий |  |  |  |  | Фракция: | 5(3):10 |  |  | щебень из гравия |  | 5(3):10
| Место хранения: |  | Производственная база | [7 empty] | гравий |  | 5:20
Результаты испытаний:
| 1. Насыпная плотность щебня в естественном состоянии, кг/м³: | [7 empty] | 1475 | кг/м³
| 2. Насыпная плотность щебня в сухом состоянии, кг/м³: | [7 empty] | 1487 | кг/м³
| 3. Влажность щебня, % по массе: | [7 empty] | 2.34%
4. Зерновой состав:
Таблица №1
| Размеры сит, мм |  | Частные остатки, г |  |  | Средние значения |  | Полные остатки, %
|  |  | 1 | 2 | 3 | г | % | факт. | ч.о.,% по ГОСТ 26633-2012 (таблица №3):
| 25 |  |  | - | - |  |  | 0
| 20 |  | 624 | - | - | 624 | 6.24 | 6.24
| 12,5 |  | 3152 | - | - | 3152 | 31.52 | 37.76 |  |  |  |  | 5(3):10 | - не соответствует ГОСТ 26633-2012 п.3.5.2.4 таблица №3
| 10 |  | 2500 | - | - | 2500 | 25 | 62.76 |  |  |  |  | 5:20 | -
| 7,5 |  | 400 | - | - | 400 | 4 | 66.76 | 26.01
| 5 |  | 1971 |  | - | 1971 | 19.71 | 86.47
| 2.5 |  | 230 | - | - | 230 | 2.3 | 88.77 |  |  |  | фр. 10:20 | - не соответствует ГОСТ 26633-2012 п.3.5.2.4 таблица №3
| Дно |  | 258 | - | - | 258 | 2.58 | 91.35% |  |  |  | фр. 5:10
Примечание. Допустимые пределы зернового состава каждой фракции (смеси), ГОСТ 8267-93 таблица №1
| Размеры отверстий контрольных сит, мм |  | Полный остаток на ситах, % по массе, зерен размером, мм
|  |  | дополнительное сито |  | d | 0,5 (d + D) |  | D | 1,25 D
|  |  | 2,5 (1,25) |  | 5 (3)
| 5-20 и по фракциям, по согласованию |  | 95…100 |  | 90…100 | 30…80 |  | 0…10 | 0…0,50
для фр. 5-10 и 5-20 мм
| Фактические п.о.,% |  | 88.77 |  | 86.47 | 37.76 |  | 6.24 | 0
[11 empty] | 5:20 | [5 empty] | 5(3):10
[11 empty] | нижняя | верх. | сита | Остатки |  |  | нижняя | верх. | сита |  | Нижняя предупредительная граница | Верхняя предупредительная граница | Полные остатки на сите
[11 empty] | 0 | 0.5 | 25 | 0 |  |  | 0 | 0 | 25 | 0 | 0 | 0 | 0
[11 empty] | 0 | 10 | 20 | 6.24 |  |  | 0 | 0 | 20 | 6.24 | 0 | 0 | 6.24
[11 empty] | 30 | 80 | 12,5 | 37.76 |  |  | 0 | 0.5 | 12,5 | 37.76 | 0 | 0.5 | 37.76
[11 empty] | 60 | 90 | 10 | 62.76 |  |  | 0 | 10 | 10 | 62.76 | 0 | 10 | 62.76
[11 empty] | 90 | 100 | 5 | 86.47 |  |  | 30 | 60 | 7.5 | 66.76 | 30 | 60 | 66.76
[11 empty] | 95 | 100 | 2,5 | 88.77 |  |  | 90 | 100 | 5 | 86.47 | 90 | 100 | 86.47
[13 empty] | Дно |  |  |  | 95 | 100 | 2.5 | 88.77 | 95 | 100 | 88.77
Дно
5. Показатель дробимости испытуемой фракции щебня (гравия):
Таблица
| Показатель дробимости, % |  |  |  | Марка по дробимости щебня (гравия) | [5 empty] | 1000 | FALSE
| 7.8 |  |  |  | 1000
| 6. Содержание пылевидных и глинистых частиц, % по массе: | [7 empty] | 0.9%
| 7. Истинная плотность исходной горной породы и зерен щебня (гравия), г/см³ | [7 empty] | 2.674 | г/см³
| 8. Пустотность, %: | [7 empty] | 44.39%
| 9. Содержание зерен пластинчатой (лещадной) и игловатой форм, % по массе: | [7 empty] | 10%
| 10. Содержание дробленых зерен в щебне из гравия, % по массе: | [7 empty] | 81%
| 11. Другие виды испытания: "Содержание глины в комках, %" | [7 empty] | 0%
| 12. Радиационно-гигиеническая оценка указанная предприятием-изготовителем: | [7 empty] | 370 | Бк/кг
З А К Л Ю Ч Е Н И Е:
1. Зерновой состав реокмендуемое содержание отдельных фракций в крупном заполнителе в составе бетона согласно таблице№3 ГОСТ 26633-2012:
| фр. 5:10 | - не соответствует ГОСТ 26633-2012 п.3.5.2.4 таблица №3
2. Допустимые пределы каждой фракции (смеси), согласно ГОСТ 8267-93:
| а. | 2,5(1,25) | - не соответствует ГОСТ 8267-93 п.4.2.2 таблица №1
| б. | 5(3) | - не соответствует ГОСТ 8267-93 п.4.2.2 таблица №1
| в. | 0,5(d+D) | - соответствует ГОСТ 8267-93 п.4.2.2 таблица №1
| г. | D | - соответствует ГОСТ 8267-93 п.4.2.2 таблица №1
| д. | 1,25 D | - соответствует ГОСТ 8267-93 п.4.2.2 таблица №1
| 3. Марки по дробимости щебня из гравия и гравия должны соответствовать требованиям, указанным в таблице №5: | [9 empty] | 1000 |  |  | Марка дробимости допускает применять щебень из гравия для классов бетона В27,5 и ниже
| Марка дробимости допускает применять щебень из гравия для классов бетона ниже В30 и выше | [12 empty] | Марка дробимости допускает применять щебень из гравия для классов бетона ниже В30 и выше
4. Содержание пылевидных и глинистых частиц вщебне из изверженных и метаморфических пород, щебне из гравия и в гравии не должно превышать 1%:
- соответствует ГОСТ 26633-2012 п.3.5.2.5
5. Крупные заполнители должны иметь среднюю истинную плотность зерен от 2,000 до 3,000 г/см³
- соответствует ГОСТ 26633-2012 п.3.5.2.1
6. Содержание зерен пластичной (лещадной) и игловатой формы в крупном заполнителе не должно превышать 35% массы:
- соответствует ГОСТ 26633-2012 п.3.5.2.6
7. Щебень из гравия и валунов должен содержать дробленные зерна в колличестве не менее 80% по массе:
- соответствует ГОСТ 8267-93 п.4.3.1
8. Содержание глины в комках не должно быть более указанного в таблице №10:
- соответствует ГОСТ 8267-93 п.4.7.2
9. Щебень/щебень из гравия в зависимости от значений удельной эффективности естественных радионуклидов Аэфф. По результатам которой устанавливают область его применения согласно ГОСТ 8267-93 п.4.9.:
| щебень/щебень из гравия приемлем во вновь строящихся жилых и общественных зданиях; | [11 empty] | 370 | щебень/щебень из гравия приемлем во вновь строящихся жилых и общественных зданиях;
щебень/щебень из гравия приемлем для дорожного строительства в пределах территории населенных пунктов и зон перспективной застройки, а также при возведении производственных зданий и сооружений;
щебень/щебень из гравия приемлем в дорожном строительстве вне населенных пунктов;
Примечание: Запрещается частичная перепечатка данного протокола без согласования с испытательной лабораторией
Болтенкова И.Ю.
Кубакова Л.Р.
Приходько В.А.
Сухоручкин С.В.
| Испытания провел лаборант: | [5 empty] | / | Сухоручкин С.В. |  | /
[5 empty] | (подпись) |  |  | (Ф.И.О.)