## Лазер
Углеродистые стали |  | Коррозионно-стойкие стали | Алюминий
Длина контура реза, м | 1.5
Толщина реза, мм | 3
Число врезаний | 5
Скорость резания, м/мин | 0
Время резания, ч | #DIV/0!
Время одного врезания, с | 2
Время врезания, с | 10
Норма времени на резку | #DIV/0!

## Лист3
Углеродистые стали
Толщина реза, мм | Скорость резания, м/мин
19.1 | 0.75 | 0.8423537 | lna | 2.360623
18 |  | 0.8863578 | a | 10.59755
16 |  | 0.9806663 | b | -0.8584561
15.9 | 0.9 | 0.9859587
15 |  | 1.036532 |  | x | Y | lnY | LnX
14 |  | 1.099777 |  | 19.1 | 0.75 | -0.2876821 | 2.949688
12.7 | 1.2 | 1.195744 |  | 15.9 | 0.9 | -0.1053605 | 2.766319
12 |  | 1.255381 |  | 12.7 | 1.2 | 0.1823216 | 2.541602
10 |  | 1.468079 |  | 9.4 | 1.6 | 0.4700036 | 2.24071
9.4 | 1.6 | 1.548167 |  | 6.25 | 2.5 | 0.9162907 | 1.832581
9.5 |  | 1.534167 |  | 4.7 | 3.2 | 1.163151 | 1.547563
9 |  | 1.607053 |  | 3.1 | 4.2 | 1.435085 | 1.131402
8 |  | 1.778043 |  | 1.52 | 7.5 | 2.014903 | 0.4187103
6.5 |  | 2.124981 |  | 0.9 | 10 | 2.302585 | -0.1053605
6.25 | 2.5 | 2.197745
6 |  | 2.276128
5.5 |  | 2.452655
5 |  | 2.661769
4.7 | 3.2 | 2.806977
4.5 |  | 2.913742
4 |  | 3.223765
3.5 |  | 3.615321
3.1 | 4.2 | 4.012296
3 |  | 4.126841
2.5 |  | 4.826045
2 |  | 5.844998
1.9 |  | 6.108122
1.8 |  | 6.398308
1.6 |  | 7.079089
1.52 | 7.5 | 7.397767
1.5 |  | 7.482363
1.4 |  | 7.93891
1.2 |  | 9.062161
1 |  | 10.59755
0.9 | 10 | 11.60075