{"text_format":"1","workbook":"xlsx","n_sheets":1,"sheets":["Протокол испытания"],"not_rendered":{"charts":0,"images":1,"macros":1,"external_links":0,"defined_names":1,"comments":0,"pivot_tables":0},"unopened":[],"bounds":{"document_bytes":16777216,"sheet_cells":100000,"rows_first":2000,"rows_last":500,"rows_between":2000,"halvings":0,"cell_chars":16384,"cell_head_chars":4096},"cells_cut":0,"cells_raw":0,"read":"whole","date_system":"1900"}

{"sheet":"Протокол испытания","index":0,"n_rows":51,"n_cols":25,"rows_kept":51,"cut":false,"hidden":false,"merged":[[9,0,9,14],[11,9,11,14],[12,9,12,14],[0,20,0,21],[0,23,0,24],[6,0,6,14],[7,0,7,14],[8,0,8,14],[19,1,19,6],[19,7,19,14],[20,1,20,6],[16,4,16,7],[17,0,17,14],[18,1,18,6],[18,7,18,14],[21,1,21,4],[21,5,21,6],[21,10,21,14],[23,1,23,14],[24,1,24,14],[25,1,25,14],[26,1,26,14],[27,1,27,14],[28,0,28,14],[30,1,30,7],[30,10,30,14],[31,1,31,7],[31,10,31,14],[32,1,32,7],[32,10,32,14],[33,1,33,7],[33,10,33,14],[39,1,39,14],[40,1,40,14],[41,1,41,14],[34,1,34,7],[34,10,34,14],[35,1,35,7],[35,10,35,14],[36,1,36,7],[36,10,36,14],[50,9,50,13],[16,8,16,9],[13,9,13,14],[14,9,14,14],[20,7,20,9],[20,10,20,14],[48,1,48,14],[44,1,44,14],[21,7,21,9],[42,1,42,14],[43,1,43,14],[49,6,49,7],[45,1,45,14],[46,1,46,14],[37,1,37,7],[37,10,37,14]]}
[null,null,null,null,null,null,null,null,null,null,null,null,null,null,null,null,null,null,"Мпа","ЦЕМ","Мпа",null,"ЦЕМ","Мпа"]
[null,null,null,null,null,null,null,null,null,null,null,null,null,null,null,"Цемент ЦЕМI",{"$f":"K21","v":"42,5Н"},null,{"$f":"K37","v":75},"22,5Н",22.5,32,"32,5Б",32.5,42]
[null,null,null,null,null,null,null,null,null,null,null,null,null,null,null,null,null,null,null,"32,5Н",32.5,42,"42,5Б",42.5,52]
[null,null,null,null,null,null,null,null,null,null,null,null,null,null,null,null,null,null,null,"42,5Н",42.5,52,"52,5Б",52.5,100]
[null,null,null,null,null,null,null,null,null,null,null,null,null,null,null,null,null,null,null,"52,5Н",52.5,100]
[]
["ИНН 7719838588/ КПП500301001, 142703, Московская обл., Ленинский р-н, г. Видное, ул. Школьная, д.26а, ",null,null,null,null,null,null,null,null,null,null,null,null,null,null,null,null,null,{"$f":"INDEX((T2:T5,W2:W5),MIN(IF(ABS(IF(RIGHTB(Q2)=\"Н\",U2:V5,X2:Y5)-S2)=MIN(ABS(IF(RIGHTB(Q2)=\"Н\",U2:V5,X2:Y5)-S2)),ROW(X2:Y5)-1)),,IF(RIGHTB(Q2)=\"Н\",1,2))","v":"52,5Н"}]
["ОКПО  17265369 ОКВЭД 26.63  ОКТМО – 46628101 ОГРН 1137746192990"]
["ТЕЛ.8 (495)  740-03-66 доб. 4569, e-mail: m.lab@gradindustry.ru"]
["Свидетельство об аттестации испытательной лаборатории № 211/15 от 10 июля 2015 г.",null,null,null,null,null,null,null,null,null,null,null,null,null,null,"ПЦ-","22,5Н"]
[null,null,null,null,null,null,null,null,null,null,null,null,null,null,null,"ШПЦ-","32,5Н"]
[null,null,null,null,null,null,null,null,null,"УТВЕРЖДАЮ:",null,null,null,null,null,"ЦЕМ I","32,5Б"]
[null,null,null,null,null,null,null,null,null,"Начальник лаборатории",null,null,null,null,null,"ЦЕМ II","42,5Н"]
[null,null,null,null,null,null,null,null,null,"_____________ Р.В. Кузнецов",null,null,null,null,null,"ЦЕМ III","42,5Б"]
[null,null,null,null,null,null,null,null,null,{"$f":"K22","v":"2015-12-15"},null,null,null,null,null,"ЦЕМ IV","52,5Н"]
[null,null,null,null,null,null,null,null,null,null,null,null,null,null,null,"ЦЕМ V","52,5Б"]
[null,null,null,null,"ПРОТОКОЛ №",null,null,null,1,null,null,null,null,null,null,null,null,null,"\"Воскресенский цемент\""]
[null,null,null,null,null,null,null,null,null,null,null,null,null,null,null,null,null,null,"\"Серебрянский цемент\""]
[null,"Проба поступила от:",null,null,null,null,null,"ООО \"ХайдельбергЦемент Рус\"",null,null,null,null,null,null,null,null,null,null,"\"Тулацемнт\""]
[null,"Изготовитель (производитель):",null,null,null,null,null,"\"Тулацемнт\"",null,null,null,null,null,null,null,null,null,null,"\"Мордовцемент\""]
[null,"Вид цемента:",null,null,null,null,null,"ЦЕМ I",null,null,"42,5Н",null,null,null,null,null,null,null,"\"Михайловцемент\""]
[null,"Дата отбора:",null,null,null,"2015-12-14",null,"Дата испытания:",null,null,"2015-12-15",null,null,null,null,null,null,null,"\"Мальцовский портланд цемент\""]
[]
[null,"Производственной строительной лабораторией  были выполнены работы по испытаниям цемента согласно ГОСТ 310.1-76  следующие  виды испытания:"]
["-","определение нормальной густоты (ГОСТ 310.3-76*)"]
["-","определение сроков схватывания (ГОСТ 310.3-76*)"]
["-","определение тонкости помола (ГОСТ 310.2-76*)"]
["-","определение активности по ИАЦ (МИ 2487-98)"]
["           Физико-механические свойства",null,null,null,null,null,null,null,null,null,null,null,null,null,null,"Таблица №2 ГОСТ 31108-2003 п.5.1.2"]
[null,null,null,null,null,null,null,null,null,null,null,null,null,null,null,null,"начало схватывания",null,null,null,null,null,null,{"$f":"IF(Q2=0,\"\",IF(RIGHT(Q2,1)=\"Н\",X31,X32))","v":"цемент по скорости схватывания относится к нормальнотвердеющим согласно ГОСТ 31108-2003 п.4.5"}]
[null,"1. Истинная плотность:",null,null,null,null,null,null,null,"г/см3",3.1,null,null,null,null,"ЦЕМ 22,5Н",75.052083333333329,null,null,null,null,null,null,"цемент по скорости схватывания относится к нормальнотвердеющим согласно ГОСТ 31108-2003 п.4.5"]
[null,"2. Насыпная плотность:",null,null,null,null,null,null,null,"кг/м3",1100,null,null,null,null,"ЦЕМ 32,5Н",75.052083333333329,null,null,null,null,null,null,"цемент по скорости схватывания относится к быстросхватывающим, согласно ГОСТ 31108-2003 п.4.5"]
[null,"3. Нормальная густота цементного теста:",null,null,null,null,null,null,null,"%",0.27,null,null,null,null,"ЦЕМ 32,5Б",75.052083333333329,{"$f":"IF(K34=\"\",\"\",K35-K34)","v":"00:48:00"},null,null,null,null,null,{"$f":"IF(K21=\"\",\"\",IF(K21<=S7,X34,X35))","v":"потверждает класс цемента по прочности согласно ГОСТ 31108-2003 по таблице №2 п.5.1.2"}]
[null,"4. Сроки схватывания:",null,null,null,null,null,null,null,"начало испытания","12:57:00",null,null,null,null,"ЦЕМ 42,5Н",1.0416666666666667,{"$f":"IF(K35=\"\",\"\",K36-K35)","v":"01:11:00"},null,null,null,null,null,"потверждает класс цемента по прочности согласно ГОСТ 31108-2003 по таблице №2 п.5.1.2"]
[null,"                 начало:",null,null,null,null,null,null,null,"час и мин.","13:45:00",null,null,null,null,"ЦЕМ 42,5Б",1.0416666666666667,null,null,null,null,null,null,"не потверждает класс цемента по прочности согласно ГОСТ 31108-2003 по таблице №2 п.5.1.2 (занижен)"]
[null,"                 конец:",null,null,null,null,null,null,null,"час и мин.","14:56:00",null,null,null,null,"ЦЕМ 52,5Н",45.03125]
[null,"7. Активность цемента (экспресс методом \"ИАЦ\"):",null,null,null,null,null,null,null,"МПа",75,null,null,null,null,"ЦЕМ 52,5Б",45.03125]
[null,"8. Тонкость помола на сите 0,08 мм:",null,null,null,null,null,null,null,"%",0.85,null,null,null,null,null,{"$f":"IF(R33=\"\",\"\",IF(R33<TIME(0,45,0),T39,T40))","v":"и соответствует ГОСТ 31108-2003 п.5.1.2 таблица №2; ГОСТ 10178-85 п.1.9  - \"начало схватывания\" "}]
[null,null,null,null,null,null,null,null,null,null,null,null,null,null,null,null,null,null,null,"и не соответствует ГОСТ 31108-2003 п.5.1.2 таблица №2; ГОСТ 10178-85 п.1.9  - \"начало схватывания\" "]
[null,"З А К Л Ю Ч Е Н И Е:",null,null,null,null,null,null,null,null,null,null,null,null,null,null,null,null,null,"и соответствует ГОСТ 31108-2003 п.5.1.2 таблица №2; ГОСТ 10178-85 п.1.9  - \"начало схватывания\" "]
[null,"1. Цемент по скорости схватывания относится к:"]
[null,{"$f":"X30","v":"цемент по скорости схватывания относится к нормальнотвердеющим согласно ГОСТ 31108-2003 п.4.5"}]
[null,{"$f":"Q38","v":"и соответствует ГОСТ 31108-2003 п.5.1.2 таблица №2; ГОСТ 10178-85 п.1.9  - \"начало схватывания\" "}]
[null,"2. Активность цемента:"]
[null,{"$f":"X33","v":"потверждает класс цемента по прочности согласно ГОСТ 31108-2003 по таблице №2 п.5.1.2"},null,null,null,null,null,null,null,null,null,null,null,null,null,null,{"$f":"IF(K38=\"\",\"\",IF(K38<85,Q47,Q46))","v":"тонкость помола на сите с сеткой №0,08 мм не соответствует ГОСТ 10178-85 п.1.10 \"менее 85% массы просеиваемой пробы\""}]
[null,"3. Тонкость помола цемента:",null,null,null,null,null,null,null,null,null,null,null,null,null,null,"тонкость помола на сите с сеткой №0,08 мм соответствует ГОСТ 10178-85 п.1.10"]
[null,{"$f":"Q45","v":"тонкость помола на сите с сеткой №0,08 мм не соответствует ГОСТ 10178-85 п.1.10 \"менее 85% массы просеиваемой пробы\""},null,null,null,null,null,null,null,null,null,null,null,null,null,null,"тонкость помола на сите с сеткой №0,08 мм не соответствует ГОСТ 10178-85 п.1.10 \"менее 85% массы просеиваемой пробы\""]
[null,null,null,null,null,null,null,null,null,null,null,null,null,null,null,null,"/Болтенкова И.Ю./"]
[null,"Примечание: Запрещается частичная перепечатка  данного протокола без согласования с испытательной лабораторией",null,null,null,null,null,null,null,null,null,null,null,null,null,null,"/Кубакова Л.Р./"]
[null,null,null,null,null,null,null,null,null,null,null,null,null,null,null,null,"/Приходько В.А./"]
[null,"Испытания провел лаборант:",null,null,null,null,null,null,null,"/Болтенкова И.Ю./",null,null,null,null,null,null,"/Сухоручкин С.В./"]