## ГОСТ 22690-88
Кубы |  |  |  |  | Кубы |  |  |  | 10 | 0.95 | 100
Отрыв со скалыванием
№ | Значение склерометра | max | min | Среднее значение по склерометру |  | Разделение на группы | Значение прочности кубов (КН), показания отрыва |  | По градуировочной зависимости RiH |  | Корректировка путем отбраковки RiH-Riф/Sт |  | Примечание | [22 empty] | Для построения графика
[15 empty] | ДО ОТБРАКОВКИ | [8 empty] | ПОСЛЕ ОТБРАКОВКИ | [8 empty] | Коэффициент корреляции град.зависимости |  |  | № | Среднее значение по склерометру | Значение ПИБ | Отбракованные показания
[7 empty] | Показания | Показания Riф (Мпа) | До отбраковки | После отбраковки | До отбраковки | После отбраковки |  |  | Промежуточные данные для расчета а1 | [7 empty] | Sт | Промежуточные данные для расчета а1 | [6 empty] | Sт |  | 24.73358 |  |  |  |  | Показания Riф (Мпа)
1 |  |  |  |  | 17.7 | 1 |  | 18.7 | 22.76519 | 22.63681 | 1.751732 | 1.927557 |  | 1 | 1 | 2.650375 | 0.207025 | а1= | 68.5725 | 3.867706 |  | 1 | 16.5258 | 1 | 2.650375 | 0.207025 | а1= | 69.790125 | 4.149858 | 1 | 15.49851 | 1 | 12.65104 | 4.396445 | 36.40415 | 1 | 17.7 | 18.7
2 |  |  |  |  | 18.6 | 2 |  | 26.7 | 26.24613 | 26.37169 | -0.1955774 | -0.1607499 |  | 2 | 2 | 0.967875 | 0.198025 |  | 17.7295 |  |  | 2 | 0.2059986 | 2 | 0.967875 | 0.198025 |  | 16.817475 |  | 2 | 0.1077897 | 2 | 3.221188 | 2.683377 | 3.866788 | 2 | 18.6 | 26.7
3 |  |  |  |  | 17.8 | 1 |  | 24 | 23.15196 | 23.0518 | -0.365427 | -0.4642606 |  | 3 | 3 | 0.186375 | 0.126025 | а0= | -45.69321 |  |  | 3 | 0.7191646 | 3 | 0.186375 | 0.126025 | а0= | -50.81566 |  | 3 | 0.8990821 | 3 | 1.233732 | 2.828399 | 0.5381469 | 3 | 17.8 | 24
4 |  |  |  |  | 18.1 | 1 |  | 23.6 | 24.31228 | 24.29676 | 0.3069269 | 0.3411489 |  | 4 | 4 | 0.050875 | 0.003025 |  |  |  |  | 4 | 0.5073373 | 4 | 0.050875 | 0.003025 |  |  |  | 4 | 0.4854715 | 4 | 0.4951806 | 0.1908179 | 1.285015 | 4 | 18.1 | 23.6
5 |  |  |  |  | 16 | 1 |  | 16 | 16.19009 | 15.58206 | 0.08191287 | -0.2046346 |  | 5 | 5 | 18.371375 | 4.644025 | Уровнение градуировочной зависимости |  |  |  | 5 | 0.03613527 | 5 | 18.371375 | 4.644025 | Уровнение градуировочной зависимости |  |  | 5 | 0.1746763 | 5 | 79.92565 | 83.75046 | 76.27551 | 5 | 16 | 16
6 |  |  |  |  | 19.2 | 2 |  | 27.6 | 28.56675 | 28.8616 | 0.4165836 | 0.6177094 |  | 6 | 6 | 3.213375 | 1.092025 |  |  |  |  | 6 | 0.9346117 | 6 | 3.213375 | 1.092025 |  |  |  | 6 | 1.591637 | 6 | 11.83261 | 17.04052 | 8.216335 | 6 | 19.2 | 27.6
7 |  |  |  |  | 17.8 | 1 |  | 25.3 | 23.15196 | 23.0518 | -0.92561 | -1.100771 |  | 7 | 7 | -0.275125 | 0.126025 | Rн = 3,87 * H + -45,69 |  |  |  | 7 | 4.614058 | 7 | -0.275125 | 0.126025 | Rн = 4,15 * H + -50,82 |  |  | 7 | 5.054401 | 7 | -0.952588 | 2.828399 | 0.320826 | 7 | 17.8 | 25.3
8 |  |  |  |  | 19.6 | 2 |  | 32.2 | 30.11384 | 30.52154 | -0.898949 | -0.8218112 |  | 8 | 8 | 11.090375 | 2.088025 |  |  |  |  | 8 | 4.352081 | 8 | 11.090375 | 2.088025 |  |  |  | 8 | 2.817214 | 8 | 43.21531 | 33.50047 | 55.74735 | 8 | 19.6 | 32.2
9 |  |  |  |  | 18.8 | 2 |  | 26.5 | 27.01967 | 27.20166 | 0.2239312 | 0.3435482 |  | 9 | 9 | 1.273875 | 0.416025 |  |  |  |  | 9 | 0.2700575 | 9 | 1.273875 | 0.416025 |  |  |  | 9 | 0.4923241 | 9 | 4.359642 | 6.091385 | 3.120222 | 9 | 18.8 | 26.5
10 |  |  |  |  | 17.8 | 1 |  | 22.2 | 23.15196 | 23.0518 | 0.4102109 | 0.4170615 |  | 10 | 10 | 0.825375 | 0.126025 |  |  |  |  | 10 | 0.9062359 | 10 | 0.825375 | 0.126025 |  |  |  | 10 | 0.7255642 | 10 | 4.260944 | 2.828399 | 6.419053 | 10 | 17.8 | 22.2
11 |  |  |  |  | 16.4 | 1 |  | 18.4 | 17.73718 | 17.242 | -0.2856177 | -0.5669838 |  | 11 | 11 | 10.749375 | 3.080025 |  |  |  |  | 11 | 0.4393365 | 11 | 10.749375 | 3.080025 |  |  |  | 11 | 1.340964 | 11 | 47.44859 | 56.12384 | 40.1143 | 11 | 16.4 | 18.4
12 |  |  |  |  | 19.2 | 2 |  | 31.8 | 28.56675 | 28.8616 | -1.393238 | -1.438709 |  | 12 | 12 | 7.602375 | 1.092025 |  |  |  |  | 12 | 10.45389 | 12 | 7.602375 | 1.092025 |  |  |  | 12 | 8.634188 | 12 | 29.17028 | 17.04052 | 49.93422 | 12 | 19.2 | 31.8
13 |  |  |  |  | 18.5 | 2 |  | 23.5 | 25.85936 | 25.9567 | 1.016671 | 1.202858 |  | 13 | 13 | -0.353625 | 0.119025 |  |  |  |  | 13 | 5.566573 | 13 | -0.353625 | 0.119025 |  |  |  | 13 | 6.035379 | 13 | -1.508817 | 1.496013 | 1.521732 | 13 | 18.5 | 23.5
14 |  |  |  |  | 19.1 | 2 |  | 24.4 | 28.17998 | 28.44662 | 1.628832 | 1.981317 |  | 14 | 14 | -0.118125 | 0.893025 |  |  |  |  | 14 | 14.28827 | 14 | -0.118125 | 0.893025 |  |  |  | 14 | 16.3751 | 14 | -1.238611 | 13.78659 | 0.1112789 | 14 | 19.1 | 24.4
15 |  |  |  |  | 17.6 | 1 |  | 20.4 | 22.37842 | 22.22183 | 0.8525221 | 0.8920101 |  | 15 | 15 | 2.289375 | 0.308025 |  |  |  |  | 15 | 3.914157 | 15 | 2.289375 | 0.308025 |  |  |  | 15 | 3.319061 | 15 | 10.88491 | 6.308918 | 18.77996 | 15 | 17.6 | 20.4
16 |  |  |  |  | 19.2 | 2 |  | 31.3 | 28.56675 | 28.8616 | -1.177783 | -1.193897 |  | 16 | 16 | 7.079875 | 1.092025 |  |  |  |  | 16 | 7.470638 | 16 | 7.079875 | 1.092025 |  |  |  | 16 | 5.945789 | 16 | 27.10627 | 17.04052 | 43.11781 | 16 | 19.2 | 31.3
17 |  |  |  |  | 18.4 | 2 |  | 24.9 | 25.47259 | 25.54172 | 0.2467339 | 0.3141987 |  | 17 | 17 | 0.091875 | 0.060025 |  |  |  |  | 17 | 0.3278571 | 17 | 0.091875 | 0.060025 |  |  |  | 17 | 0.4117983 | 17 | 0.134485 | 0.6530743 | 0.02769397 | 17 | 18.4 | 24.9
18 |  |  |  |  | 18.8 | 2 |  | 26.2 | 27.01967 | 27.20166 | 0.3532042 | 0.4904352 |  | 18 | 18 | 1.080375 | 0.416025 |  |  |  |  | 18 | 0.6718599 | 18 | 1.080375 | 0.416025 |  |  |  | 18 | 1.003319 | 18 | 3.61922 | 6.091385 | 2.150373 | 18 | 18.8 | 26.2
19 |  |  |  |  | 17.2 | 1 |  | 25.8 | 20.83134 |  | -2.141045 | -2.564703 | Отбраковывается | 19 | 19 | -1.217625 | 0.912025 |  |  |  |  | 19 | 24.68758 | 19 | [5 empty] | 19 |  | 19 |  |  |  | 19 | 17.2 | 25.8 | 25.8
20 |  |  |  |  | 17.3 | 1 |  | 21 | 21.21811 | 20.97687 | 0.09398623 | -0.01132409 |  | 20 | 20 | 3.013875 | 0.731025 |  |  |  |  | 20 | 0.04757243 | 20 | 3.013875 | 0.731025 |  |  |  | 20 | 0.0005349125 | 20 | 14.02601 | 14.11289 | 13.93966 | 20 | 17.3 | 21
21 | [13 empty] | 21 | 21 | [6 empty] | 21 |  | 21 | [5 empty] | 21 |  | 21 |  |  |  | 21
22 | [13 empty] | 22 | 22 | [6 empty] | 22 |  | 22 | [5 empty] | 22 |  | 22 |  |  |  | 22
23 | [13 empty] | 23 | 23 | [6 empty] | 23 |  | 23 | [5 empty] | 23 |  | 23 |  |  |  | 23
24 | [13 empty] | 24 | 24 | [6 empty] | 24 |  | 24 | [5 empty] | 24 |  | 24 |  |  |  | 24
25 | [13 empty] | 25 | 25 | [6 empty] | 25 |  | 25 | [5 empty] | 25 |  | 25 |  |  |  | 25
26 | [13 empty] | 26 | 26 | [6 empty] | 26 |  | 26 | [5 empty] | 26 |  | 26 |  |  |  | 26
27 | [13 empty] | 27 | 27 | [6 empty] | 27 |  | 27 | [5 empty] | 27 |  | 27 |  |  |  | 27
28 | [13 empty] | 28 | 28 | [6 empty] | 28 |  | 28 | [5 empty] | 28 |  | 28 |  |  |  | 28
29 | [13 empty] | 29 | 29 | [6 empty] | 29 |  | 29 | [5 empty] | 29 |  | 29 |  |  |  | 29
30 | [13 empty] | 30 | 30 | [6 empty] | 30 |  | 30 | [5 empty] | 30 |  | 30 |  |  |  | 30
31 | [13 empty] | 31 | 31 | [6 empty] | 31 |  | 31 | [5 empty] | 31 |  | 31 |  |  |  | 31
32 | [13 empty] | 32 | 32 | [6 empty] | 32 |  | 32 | [5 empty] | 32 |  | 32 |  |  |  | 32
33 | [13 empty] | 33 | 33 | [6 empty] | 33 |  | 33 | [5 empty] | 33 |  | 33 |  |  |  | 33
34 | [13 empty] | 34 | 34 | [6 empty] | 34 |  | 34 | [5 empty] | 34 |  | 34 |  |  |  | 34
35 | [13 empty] | 35 | 35 | [6 empty] | 35 |  | 35 | [5 empty] | 35 |  | 35 |  |  |  | 35
36 | [13 empty] | 36 | 36 | [6 empty] | 36 |  | 36 | [5 empty] | 36 |  | 36 |  |  |  | 36
37 | [13 empty] | 37 | 37 | [6 empty] | 37 |  | 37 | [5 empty] | 37 |  | 37 |  |  |  | 37
38 | [13 empty] | 38 | 38 | [6 empty] | 38 |  | 38 | [5 empty] | 38 |  | 38 |  |  |  | 38
39 | [13 empty] | 39 | 39 | [6 empty] | 39 |  | 39 | [5 empty] | 39 |  | 39 |  |  |  | 39
40 | [13 empty] | 40 | 40 | [6 empty] | 40 |  | 40 | [5 empty] | 40 |  | 40 |  |  |  | 40
41 | [13 empty] | 41 | 41 | [6 empty] | 41 |  | 41 | [5 empty] | 41 |  | 41 |  |  |  | 41
42 | [13 empty] | 42 | 42 | [6 empty] | 42 |  | 42 | [5 empty] | 42 |  | 42 |  |  |  | 42
43 | [13 empty] | 43 | 43 | [6 empty] | 43 |  | 43 | [5 empty] | 43 |  | 43 |  |  |  | 43
44 | [13 empty] | 44 | 44 | [6 empty] | 44 |  | 44 | [5 empty] | 44 |  | 44 |  |  |  | 44
45 | [13 empty] | 45 | 45 | [6 empty] | 45 |  | 45 | [5 empty] | 45 |  | 45 |  |  |  | 45
46 | [13 empty] | 46 | 46 | [6 empty] | 46 |  | 46 | [5 empty] | 46 |  | 46 |  |  |  | 46
47 | [13 empty] | 47 | 47 | [6 empty] | 47 |  | 47 | [5 empty] | 47 |  | 47 |  |  |  | 47
48 | [13 empty] | 48 | 48 | [6 empty] | 48 |  | 48 | [5 empty] | 48 |  | 48 |  |  |  | 48
49 | [13 empty] | 49 | 49 | [6 empty] | 49 |  | 49 | [5 empty] | 49 |  | 49 |  |  |  | 49
50 | [13 empty] | 50 | 50 | [6 empty] | 50 |  | 50 | [5 empty] | 50 |  | 50 |  |  |  | 50
|  |  |  | 18.155 |  |  |  | 24.525 |  | 24.73358 | [5 empty] | 68.5725 | 17.7295 |  |  |  |  | Sт | 2.32067 |  | 69.790125 | 16.817475 |  |  |  | Sт | 2.042386 |  | 289.885 | 288.7924 | 361.8904
|  |  |  | ср.зн. H |  |  |  | cр.зн Rф (Мпа) | [13 empty] | Sп < 1,5 Sт | [7 empty] | Sп < 1,5 Sт |  |  |  | 16.99389 | 19.02342
[22 empty] | Sп | 1.222231 | [6 empty] | Sп | 1.078737 |  |  | 323.2819
0.8966941
[20 empty] | ПОГРЕШНОСТЬ | [11 empty] | r < 0,7
[20 empty] | Sт | 2.042386 | 8.257542 |  |  | < 12%
[20 empty] | Rф | 24.73358 |  |  |  | > 15%
[20 empty] | Н | RH
[20 empty] | 5 | -30.06638
[20 empty] | 10 | -9.317088
[20 empty] | 15 | 11.4322
[20 empty] | 20 | 32.18149
[20 empty] | 25 | 52.93077
[20 empty] | 30 | 73.68006
[20 empty] | 35 | 94.42935
[20 empty] | 40 | 115.1786
[20 empty] | 45 | 135.9279
[20 empty] | 50 | 156.6772

## КИТАЕВ склерометр
Кубы | [13 empty] | Кубы |  |  |  | 10 | 0.95 | 100
Отрыв со скалыванием
№ | Значение склерометра | [9 empty] | max | min | Среднее значение по склерометру |  | Разделение на группы | Значение прочности кубов (КН), показания отрыва |  | По градуировочной зависимости RiH |  | Корректировка путем отбраковки RiH-Riф/Sт |  | Примечание | [22 empty] | Для построения графика
[24 empty] | ДО ОТБРАКОВКИ | [8 empty] | ПОСЛЕ ОТБРАКОВКИ | [8 empty] | Коэффициент корреляции град.зависимости |  |  | № | Среднее значение по склерометру | Значение ПИБ | Отбракованные показания
[16 empty] | Показания | Показания Riф (Мпа) | До отбраковки | После отбраковки | До отбраковки | После отбраковки |  |  | Промежуточные данные для расчета а1 | [7 empty] | Sт | Промежуточные данные для расчета а1 | [6 empty] | Sт |  | 36.88075 |  |  |  |  | Показания Riф (Мпа)
1 | 22 |  | 24 | 20 | 21 | 21 | 22 |  | 25 | 24 | 2.625 | 2.375 | 22.375 |  | 1 | 349.8 | 33.231 | 37.07211 | 29.44885 | 0.7903998 | -1.310458 |  | 1 | 1 | 40.1483 | 93.47535 | а1= | 420.058 | 0.03221652 |  | 1 | 14.75411 | 1 | 40.1483 | 93.47535 | а1= | 407.6116 | 0.820699 | 1 | 14.30466 | 1 | 27.12455 | 55.2331 | 13.32066 | 1 | 22.375 | 33.231
2 | 22 | 25 |  | 24 | 22 | 21 | 23 | 20 | 19 | 20 | 3.222222 | 2.777778 | 21.77778 |  | 1 | 346.1 | 32.8795 | 37.05287 | 28.95871 | 0.8587702 | -1.358494 |  | 2 | 2 | 46.23664 | 105.3802 |  | 13038.59 |  |  | 2 | 17.417 | 2 | 46.23664 | 105.3802 |  | 496.6639 |  | 2 | 15.37259 | 2 | 31.69803 | 62.75867 | 16.00998 | 2 | 21.77778 | 32.8795
3 |  |  | 28 | 28 |  | 26 | 26 | 29 | 27 |  | 1.666667 | 1.333333 | 27.33333 |  | 1 | 374.9 | 35.6155 | 37.23185 | 33.51815 | 0.3326023 | -0.7267003 |  | 3 | 3 | 8.327563 | 22.18346 | а0= | 36.35126 |  |  | 3 | 2.612581 | 3 | 8.327563 | 22.18346 | а0= | 11.08571 |  | 3 | 4.39888 | 3 | 4.254519 | 11.30707 | 1.600851 | 3 | 27.33333 | 35.6155
4 |  | 30 |  | 28 |  | 27 | 26 |  | 27 | 32 | 3.666667 | 2.333333 | 28.33333 |  | 1 | 353.2 | 33.554 | 37.26406 | 34.33885 | 0.7634346 | 0.2719381 |  | 4 | 4 | 14.2075 | 13.7636 |  |  |  |  | 4 | 13.76458 | 4 | 14.2075 | 13.7636 |  |  |  | 4 | 0.6159869 | 4 | 8.456257 | 6.461251 | 11.06725 | 4 | 28.33333 | 33.554
5 | 34 |  | 30 | 29 |  | 30 | 31 | 34 |  | 34 | 2.285714 | 2.714286 | 31.71429 |  | 1 | 367.7 | 34.9315 | 37.37299 | 37.11359 | 0.5023944 | 0.7560621 |  | 5 | 5 | 0.8066862 | 0.1082276 | Уровнение градуировочной зависимости |  |  |  | 5 | 5.960859 | 5 | 0.8066862 | 0.1082276 | Уровнение градуировочной зависимости |  |  | 5 | 4.761528 | 5 | -0.4538725 | 0.05421679 | 3.799566 | 5 | 31.71429 | 34.9315
6 | 36 |  | 35 | 38 | 37 | 33 | 35 | 35 |  | 35 | 2.5 | 2.5 | 35.5 |  | 2 | 492 | 46.74 | 37.49495 |  | -1.90239 | -1.944416 | Отбраковывается | 6 | 6 | 32.34264 | 11.94901 |  |  |  |  | 6 | 85.47096 | 6 | [5 empty] | 6 |  | 6 |  |  |  | 6 |  | 46.74 | 46.74
7 | 31 |  | 35 | 34 | 37 | 34 | 31 | 30 | 33 |  | 3.875 | 3.125 | 33.125 |  | 2 | 517 | 49.115 |  |  | -2.406848 | -3.057269 | Отбраковывается | 7 | 7 |  |  | Rн = 0,03 * H + 36,35 |  |  |  | 7 |  | 7 |  |  | Rн = 0,82 * H + 11,09 |  |  | 7 |  | 7 |  |  |  | 7 |  | 49.115 | 49.115
8 |  | 32 |  | 31 |  | 37 | 36 | 34 | 33 | 36 | 2.857143 | 3.142857 | 34.14286 |  | 2 | 428 | 40.66 | 37.45123 | 39.10672 | -0.6602818 | -0.5381886 |  | 8 | 8 | 6.879133 | 4.408286 |  |  |  |  | 8 | 10.29622 | 8 | 6.879133 | 4.408286 |  |  |  | 8 | 2.412683 | 8 | 8.412507 | 4.954947 | 14.28275 | 8 | 34.14286 | 40.66
9 | 31 | 28 | 28 | 33 | 29 | 34 | 32 |  |  | 32 | 3.125 | 2.875 | 30.875 |  | 1 | 360.6 | 34.257 | 37.34595 | 36.42479 | 0.635625 | 0.7511071 |  | 9 | 9 | 3.652682 | 1.364844 |  |  |  |  | 9 | 9.541601 | 9 | 3.652682 | 1.364844 |  |  |  | 9 | 4.69932 | 9 | 1.196313 | 0.2078958 | 6.884051 | 9 | 30.875 | 34.257
10 | 28 |  | 29 | 32 |  | 29 | 33 | 29 | 35 | 34 | 3.875 | 3.125 | 31.125 |  | 1 | 336 | 31.92 | 37.354 | 36.62997 | 1.118176 | 1.631932 |  | 10 | 10 | 5.017021 | 0.8432112 |  |  |  |  | 10 | 29.52838 | 10 | 5.017021 | 0.8432112 |  |  |  | 10 | 22.18378 | 10 | 1.244062 | 0.06289121 | 24.60902 | 10 | 31.125 | 31.92
11 | 32 | 30 | 30 | 29 | 29 |  | 30 | 30 | 29 | 28 | 2.333333 | 1.666667 | 29.66667 |  | 1 | 364.6 | 34.637 | 37.30702 | 35.43311 | 0.5494205 | 0.2758414 |  | 11 | 11 | 6.527532 | 5.648221 |  |  |  |  | 11 | 7.129007 | 11 | 6.527532 | 5.648221 |  |  |  | 11 | 0.6337969 | 11 | 3.248125 | 2.095644 | 5.034403 | 11 | 29.66667 | 34.637
12 | 28 |  | 33 | 28 | 29 | 35 | 33 | 34 | 34 | 34 | 3 | 4 | 32 |  | 1 | 410 | 38.95 | 37.38219 | 37.34808 | -0.322614 | -0.5550418 |  | 12 | 12 | -0.06777139 | 0.001871887 |  |  |  |  | 12 | 2.458022 | 12 | -0.06777139 | 0.001871887 |  |  |  | 12 | 2.566154 | 12 | 0.9670246 | 0.2183977 | 4.281806 | 12 | 32 | 38.95
13 | 30 | 25 | 23 | 26 |  | 30 | 28 |  | 24 | 28 | 3.25 | 3.75 | 26.75 |  | 1 | 333.5 | 31.6825 | 37.21306 | 33.03941 | 1.138044 | 0.4701482 |  | 13 | 13 | 30.17736 | 28.01866 |  |  |  |  | 13 | 30.58704 | 13 | 30.17736 | 28.01866 |  |  |  | 13 | 1.8412 | 13 | 19.96823 | 14.75589 | 27.02178 | 13 | 26.75 | 31.6825
14 | 26 | 30 | 29 |  |  | 28 | 28 | 24 | 28 | 28 | 2.375 | 3.625 | 27.625 |  | 1 | 352.6 | 33.497 | 37.24124 | 33.75752 | 0.7704679 | 0.09026621 |  | 14 | 14 | 17.17197 | 19.52107 |  |  |  |  | 14 | 14.01937 | 14 | 17.17197 | 19.52107 |  |  |  | 14 | 0.06787062 | 14 | 10.56821 | 9.754551 | 11.44975 | 14 | 27.625 | 33.497
15 |  | 37 | 34 | 33 | 33 | 38 | 38 | 35 | 32 |  | 3 | 3 | 35 |  | 2 | 447 | 42.465 | 37.47884 | 39.81017 | -1.026021 | -0.9198568 |  | 15 | 15 | 15.02439 | 8.74228 |  |  |  |  | 15 | 24.86178 | 15 | 15.02439 | 8.74228 |  |  |  | 15 | 7.048097 | 15 | 16.35866 | 8.581545 | 31.18388 | 15 | 35 | 42.465
16 | 36 | 37 | 36 | 41 | 36 | 37 | 42 | 38 | 37 | 41 | 3.9 | 2.1 | 38.1 |  | 2 | 460 | 43.7 | 37.57871 | 42.35434 | -1.259601 | -0.4662503 |  | 16 | 16 | 38.25685 | 36.68404 |  |  |  |  | 16 | 37.47016 | 16 | 38.25685 | 36.68404 |  |  |  | 16 | 1.810796 | 16 | 37.32582 | 29.96023 | 46.5022 | 16 | 38.1 | 43.7
17 | 34 |  | 31 | 33 | 37 | 35 | 33 | 34 | 33 | 35 | 3.111111 | 2.888889 | 33.88889 |  | 2 | 477 | 45.315 | 37.44305 |  | -1.619843 | -1.998601 | Отбраковывается | 17 | 17 | 14.63841 | 3.406326 |  |  |  |  | 17 | 61.96767 | 17 | [5 empty] | 17 |  | 17 |  |  |  | 17 |  | 45.315 | 45.315
18 | 36 | 30 | 30 | 36 | 30 |  |  |  | 35 |  | 3.166667 | 2.833333 | 32.83333 |  | 2 | 373.4 | 35.473 | 37.40904 | 38.03199 | 0.3983863 | 0.8866527 |  | 18 | 18 | -1.509493 | 0.6242075 |  |  |  |  | 18 | 3.748247 | 18 | -1.509493 | 0.6242075 |  |  |  | 18 | 6.548449 | 18 | -1.620664 | 1.325368 | 1.981753 | 18 | 32.83333 | 35.473
19 | 32 | 37 |  | 34 | 33 | 34 | 38 | 34 | 34 |  | 3.5 | 2.5 | 34.5 |  | 2 | 234.5 | 22.2775 |  |  | 3.124725 | 4.854468 | Отбраковывается | 19 | 19 | [6 empty] | 19 |  | 19 | [5 empty] | 19 |  | 19 |  |  |  | 19 |  | 22.2775 | 22.2775
20 | 34 | 37 | 39 | 40 | 36 | 35 | 38 | 38 |  | 36 | 3 | 3 | 37 |  | 2 | 413 | 39.235 | 37.54327 | 41.45157 | -0.348113 | 0.768009 |  | 20 | 20 | 9.176969 | 24.56922 |  |  |  |  | 20 | 2.861935 | 20 | 9.176969 | 24.56922 |  |  |  | 20 | 4.913195 | 20 | 10.76088 | 20.89244 | 5.542505 | 20 | 37 | 39.235
21 | 38 | 39 |  | 42 | 36 | 38 | 36 | 41 | 37 | 38 | 3.666667 | 2.333333 | 38.33333 |  | 2 | 457 | 43.415 | 37.58623 | 42.54584 | -1.199409 | -0.3011515 |  | 21 | 21 | 37.93801 | 39.56496 |  |  |  |  | 21 | 33.97456 | 21 | 37.93801 | 39.56496 |  |  |  | 21 | 0.7554424 | 21 | 37.01713 | 32.09325 | 42.69646 | 21 | 38.33333 | 43.415
22 | 34 | 37 | 34 |  | 33 |  | 35 | 34 |  |  | 2.5 | 1.5 | 34.5 |  | 2 | 362.9 | 34.4755 | 37.46273 | 39.39983 | 0.6146947 | 1.706204 |  | 22 | 22 | -7.144395 | 6.035545 |  |  |  |  | 22 | 8.923562 | 22 | -7.144395 | 6.035545 |  |  |  | 22 | 24.24898 | 22 | -6.059006 | 6.345753 | 5.785216 | 22 | 34.5 | 34.4755
23 | 39 | 36 | 39 | 36 |  | 37 |  | 39 |  | 40 | 2 | 2 | 38 |  | 2 | 357.8 | 33.991 | 37.57549 |  | 0.7375948 | 2.378766 | Отбраковывается | 23 | 23 | -20.20873 | 35.48269 |  |  |  |  | 23 | 12.84858 | 23 | [5 empty] | 23 |  | 23 |  |  |  | 23 |  | 33.991 | 33.991
24 | 29 |  | 30 | 26 |  | 28 | 28 | 30 | 28 | 28 | 1.625 | 2.375 | 28.375 |  | 1 | 312.5 | 29.6875 | 37.26541 | 34.37304 | 1.559336 | 1.62347 |  | 24 | 24 | 28.23128 | 805.140625 |  |  |  |  | 24 | 57.42467 | 24 | 28.23128 | 13.45617 |  |  |  | 24 | 21.95432 | 24 | 18.03853 | 6.288576 | 51.74281 | 24 | 28.375 | 29.6875
25 | 28 | 26 | 30 | 24 | 26 | 26 |  | 26 | 29 | 25 | 3.333333 | 2.666667 | 26.66667 |  | 1 | 312.8 | 29.716 | 37.21037 | 32.97102 | 1.542146 | 1.127814 |  | 25 | 25 | 41.22553 | 711.1111 |  |  |  |  | 25 | 56.16559 | 25 | 41.22553 | 28.90781 |  |  |  | 25 | 10.59513 | 25 | 28.01223 | 15.28599 | 51.33361 | 25 | 26.66667 | 29.716
26 | 38 | 38 | 34 | 38 | 37 | 37 | 36 | 37 | 35 | 36 | 1.4 | 2.6 | 36.6 |  | 2 | 458 | 43.51 | 37.53039 | 41.12329 | -1.230448 | -0.8269579 |  | 26 | 26 | 27.91644 | 1339.56 |  |  |  |  | 26 | 35.75576 | 26 | 27.91644 | 20.76383 |  |  |  | 26 | 5.696369 | 26 | 28.12491 | 17.99919 | 43.94699 | 26 | 36.6 | 43.51
27 | 33 | 32 | 30 | 31 | 32 | 34 |  | 32 |  | 31 | 2.125 | 1.875 | 31.875 |  | 1 | 433 | 41.135 | 37.37816 |  | -0.7730587 | -1.281139 | Отбраковывается | 27 | 27 | -0.6312329 | 1016.015625 |  |  |  |  | 27 | 14.11381 | 27 | [5 empty] | 27 |  | 27 |  |  |  | 27 |  | 41.135 | 41.135
28 | 34 |  | 36 | 32 | 37 | 36 |  |  | 34 | 34 | 2.285714 | 2.714286 | 34.71429 |  | 2 | 467 | 44.365 | 37.46964 | 39.57569 | -1.418886 | -1.659424 |  | 28 | 28 | 18.6475 | 1205.082 |  |  |  |  | 28 | 47.54603 | 28 | 18.6475 | 7.13435 |  |  |  | 28 | 22.9375 | 28 | 20.16963 | 7.262712 | 56.01404 | 28 | 34.71429 | 44.365
29 | 28 | 27 | 31 | 31 | 29 | 28 |  | 32 | 28 | 33 | 3.333333 | 2.666667 | 29.66667 |  | 1 | 377.4 | 35.853 | 37.30702 | 35.43311 | 0.2991994 | -0.1454843 |  | 29 | 29 | 3.637588 | 880.1111 |  |  |  |  | 29 | 2.114174 | 29 | 3.637588 | 5.648221 |  |  |  | 29 | 0.1763045 | 29 | 1.487802 | 2.095644 | 1.056265 | 29 | 29.66667 | 35.853
30 |  |  | 35 | 34 |  |  |  | 33 | 37 | 36 | 2 | 2 | 35 |  | 2 | 366.1 | 34.7795 | 37.47884 |  | 0.5554541 | 1.651016 | Отбраковывается | 30 | 30 | -7.699591 | 1225 |  |  |  |  | 30 | 7.286444 | 30 | [5 empty] | 30 |  | 30 |  |  |  | 30 |  | 34.7795 | 34.7795
31 |  | 32 | 34 | 34 | 30 | 35 |  | 30 | 32 | 32 | 2.625 | 2.375 | 32.375 |  | 2 | 353.7 | 33.6015 | 37.39427 | 37.65584 | 0.7804538 | 1.404768 |  | 31 | 31 | -1.254649 | 1048.140625 |  |  |  |  | 31 | 14.38513 | 31 | -1.254649 | 0.1100479 |  |  |  | 31 | 16.43767 | 31 | -2.54172 | 0.6007684 | 10.75346 | 31 | 32.375 | 33.6015
32 | 30 |  | 32 |  | 30 |  | 33 | 30 | 32 | 30 | 2 | 1 | 31 |  | 1 | 454 | 43.13 | 37.34998 |  | -1.189378 | -1.941416 | Отбраковывается | 32 | 32 | -5.995035 | 961 |  |  |  |  | 32 | 33.40869 | 32 | [5 empty] | 32 |  | 32 |  |  |  | 32 |  | 43.13 | 43.13
33 | 37 | 34 | 33 | 32 | 34 | 36 | 30 | 32 | 35 | 33 | 3.4 | 3.6 | 33.6 |  | 2 | 423 | 40.185 | 37.43374 | 38.6612 | -0.5661379 | -0.527975 |  | 33 | 33 | 4.361059 | 1128.96 |  |  |  |  | 33 | 7.569441 | 33 | 4.361059 | 2.423423 |  |  |  | 33 | 2.321978 | 33 | 5.883052 | 3.169998 | 10.91808 | 33 | 33.6 | 40.185
34 | 34 |  |  |  | 32 | 30 | 35 | 32 | 30 | 34 | 2.571429 | 2.428571 | 32.42857 |  | 2 | 398.8 | 37.886 | 37.396 | 37.69981 | -0.1008294 | -0.06451339 |  | 34 | 34 | 0.1935833 | 1051.612 |  |  |  |  | 34 | 0.240101 | 34 | 0.1935833 | 0.1484608 |  |  |  | 34 | 0.03466819 | 34 | 0.8233606 | 0.6708569 | 1.010533 | 34 | 32.42857 | 37.886
35 |  | 36 |  | 35 | 34 | 37 | 31 |  | 34 | 36 | 2.285714 | 3.714286 | 34.71429 |  | 2 | 448 | 42.56 | 37.46964 | 39.57569 | -1.047464 | -1.034019 |  | 35 | 35 | 13.82631 | 1205.082 |  |  |  |  | 35 | 25.9118 | 35 | 13.82631 | 7.13435 |  |  |  | 35 | 8.90611 | 35 | 15.30526 | 7.262712 | 32.25391 | 35 | 34.71429 | 42.56
36 | [22 empty] | 36 | 36 | [6 empty] | 36 |  | 36 | [5 empty] | 36 |  | 36 |  |  |  | 36
37 | [22 empty] | 37 | 37 | [6 empty] | 37 |  | 37 | [5 empty] | 37 |  | 37 |  |  |  | 37
38 | [22 empty] | 38 | 38 | [6 empty] | 38 |  | 38 | [5 empty] | 38 |  | 38 |  |  |  | 38
39 | [22 empty] | 39 | 39 | [6 empty] | 39 |  | 39 | [5 empty] | 39 |  | 39 |  |  |  | 39
40 | [22 empty] | 40 | 40 | [6 empty] | 40 |  | 40 | [5 empty] | 40 |  | 40 |  |  |  | 40
41 | [22 empty] | 41 | 41 | [6 empty] | 41 |  | 41 | [5 empty] | 41 |  | 41 |  |  |  | 41
42 | [22 empty] | 42 | 42 | [6 empty] | 42 |  | 42 | [5 empty] | 42 |  | 42 |  |  |  | 42
43 | [22 empty] | 43 | 43 | [6 empty] | 43 |  | 43 | [5 empty] | 43 |  | 43 |  |  |  | 43
44 | [22 empty] | 44 | 44 | [6 empty] | 44 |  | 44 | [5 empty] | 44 |  | 44 |  |  |  | 44
45 | [22 empty] | 45 | 45 | [6 empty] | 45 |  | 45 | [5 empty] | 45 |  | 45 |  |  |  | 45
46 | [22 empty] | 46 | 46 | [6 empty] | 46 |  | 46 | [5 empty] | 46 |  | 46 |  |  |  | 46
47 | [22 empty] | 47 | 47 | [6 empty] | 47 |  | 47 | [5 empty] | 47 |  | 47 |  |  |  | 47
48 | [22 empty] | 48 | 48 | [6 empty] | 48 |  | 48 | [5 empty] | 48 |  | 48 |  |  |  | 48
49 | [22 empty] | 49 | 49 | [6 empty] | 49 |  | 49 | [5 empty] | 49 |  | 49 |  |  |  | 49
50 | [22 empty] | 50 | 50 | [6 empty] | 50 |  | 50 | [5 empty] | 50 |  | 50 |  |  |  | 50
[13 empty] | 32.04327 |  |  |  | 37.38359 |  | 36.88075 | [5 empty] | 420.058 | 13038.59 |  |  |  |  | Sт | 4.859702 |  | 407.6116 | 496.6639 |  |  |  | Sт | 2.886129 |  | 325.7698 | 327.6996 | 532.0836
[13 empty] | ср.зн. H |  |  |  | cр.зн Rф (Мпа) | [13 empty] | Sп < 1,5 Sт | [7 empty] | Sп < 1,5 Sт |  |  |  | 18.10247 | 23.06694
[31 empty] | Sп | 2.506387 | [6 empty] | Sп | 1.499111 |  |  | 417.5686
0.7801588
[29 empty] | ПОГРЕШНОСТЬ | [11 empty] | r < 0,7
[29 empty] | Sт | 2.886129 | 7.82557 |  |  | < 12%
[29 empty] | Rф | 36.88075 |  |  |  | > 15%
[29 empty] | Н | RH
[29 empty] | 5 | 15.18921
[29 empty] | 10 | 19.2927
[29 empty] | 15 | 23.3962
[29 empty] | 20 | 27.49969
[29 empty] | 25 | 31.60319
[29 empty] | 30 | 35.70668
[29 empty] | 35 | 39.81017
[29 empty] | 40 | 43.91367
[29 empty] | 45 | 48.01716
[29 empty] | 50 | 52.12066
Note on W13: Анисимов Александр Сергеевич: Удаляю значение в ячейке U13 так как значение -1,94 практически (приблеженно = 2) Аналогично произвожу такие же действия в других ячейках приблеженных к 2; -2 Возможно ли сделать макрос №1 именно таким (активация через кнопку): Если в столбце V8:57 значения (2;-2) то значение остается не изменным. А значения в столбце T8:57; AB8:AC57; AI8:57; AL8:AM57; AS8:57; AV8:AX57; удалялись Если в столбце U8:57 значения (2;-2) то значение остается не изменным. А значения в столбце U8:57; AL8:AM57; AS8:57; AV8:AX57; удалялись
Note on AS60: Анисимов Александр Сергеевич: В связи с этим удалением у нас выполнелось условие не более 1,5 МАКРОС №2 Если значение более 1,5 то (активировать кнопку макроса №2) который должен выделить значения приблеженные к (2; -2) в столбце W8:57 и оставить их неизменными. А значения в столбце U8:57; AL8:AM57; AS8:57; AV8:AX57; удалялись
Note on AU61: Анисимов Александр Сергеевич: Также выполнелось и данное условие не менее 0,7
Note on AH63: Анисимов Александр Сергеевич: Также условие выполняется и по третьему условию