## КИТАЕВ склерометр
Кубы | [13 empty] | Кубы |  |  |  | 10 | 0.95 | 100
Отрыв со скалыванием
№ | Значение склерометра | [9 empty] | max | min | Среднее значение по склерометру |  | Разделение на группы | Значение прочности кубов (КН), показания отрыва |  | По градуировочной зависимости RiH |  | Корректировка путем отбраковки RiH-Riф/Sт |  | Примечание | [22 empty] | Для построения графика
[24 empty] | ДО ОТБРАКОВКИ | [8 empty] | ПОСЛЕ ОТБРАКОВКИ | [8 empty] | Коэффициент корреляции град.зависимости |  |  | № | Среднее значение по склерометру | Значение ПИБ | Отбракованные показания
[16 empty] | Показания | Показания Riф (Мпа) | До отбраковки | После отбраковки | До отбраковки | После отбраковки |  |  | Промежуточные данные для расчета а1 | [7 empty] | Sт | Промежуточные данные для расчета а1 | [6 empty] | Sт |  | 36.88075 |  |  |  |  | Показания Riф (Мпа)
1 | 22 |  | 24 | 20 | 21 | 21 | 22 |  | 25 | 24 | 2.625 | 2.375 | 22.375 |  | 1 | 349.8 | 33.231 | 37.07211 | 29.44885 | 0.7903998 | -1.310458 |  | 1 | 1 | 40.1483 | 93.47535 | а1= | 420.058 | 0.03221652 |  | 1 | 14.75411 | 1 | 40.1483 | 93.47535 | а1= | 407.6116 | 0.820699 | 1 | 14.30466 | 1 | 27.12455 | 55.2331 | 13.32066 | 1 | 22.375 | 33.231
2 | 22 | 25 |  | 24 | 22 | 21 | 23 | 20 | 19 | 20 | 3.222222 | 2.777778 | 21.77778 |  | 1 | 346.1 | 32.8795 | 37.05287 | 28.95871 | 0.8587702 | -1.358494 |  | 2 | 2 | 46.23664 | 105.3802 |  | 13038.59 |  |  | 2 | 17.417 | 2 | 46.23664 | 105.3802 |  | 496.6639 |  | 2 | 15.37259 | 2 | 31.69803 | 62.75867 | 16.00998 | 2 | 21.77778 | 32.8795
3 |  |  | 28 | 28 |  | 26 | 26 | 29 | 27 |  | 1.666667 | 1.333333 | 27.33333 |  | 1 | 374.9 | 35.6155 | 37.23185 | 33.51815 | 0.3326023 | -0.7267003 |  | 3 | 3 | 8.327563 | 22.18346 | а0= | 36.35126 |  |  | 3 | 2.612581 | 3 | 8.327563 | 22.18346 | а0= | 11.08571 |  | 3 | 4.39888 | 3 | 4.254519 | 11.30707 | 1.600851 | 3 | 27.33333 | 35.6155
4 |  | 30 |  | 28 |  | 27 | 26 |  | 27 | 32 | 3.666667 | 2.333333 | 28.33333 |  | 1 | 353.2 | 33.554 | 37.26406 | 34.33885 | 0.7634346 | 0.2719381 |  | 4 | 4 | 14.2075 | 13.7636 |  |  |  |  | 4 | 13.76458 | 4 | 14.2075 | 13.7636 |  |  |  | 4 | 0.6159869 | 4 | 8.456257 | 6.461251 | 11.06725 | 4 | 28.33333 | 33.554
5 | 34 |  | 30 | 29 |  | 30 | 31 | 34 |  | 34 | 2.285714 | 2.714286 | 31.71429 |  | 1 | 367.7 | 34.9315 | 37.37299 | 37.11359 | 0.5023944 | 0.7560621 |  | 5 | 5 | 0.8066862 | 0.1082276 | Уровнение градуировочной зависимости |  |  |  | 5 | 5.960859 | 5 | 0.8066862 | 0.1082276 | Уровнение градуировочной зависимости |  |  | 5 | 4.761528 | 5 | -0.4538725 | 0.05421679 | 3.799566 | 5 | 31.71429 | 34.9315
6 | 36 |  | 35 | 38 | 37 | 33 | 35 | 35 |  | 35 | 2.5 | 2.5 | 35.5 |  | 2 | 492 | 46.74 | 37.49495 |  | -1.90239 | -1.944416 | Отбраковывается | 6 | 6 | 32.34264 | 11.94901 |  |  |  |  | 6 | 85.47096 | 6 | [5 empty] | 6 |  | 6 |  |  |  | 6 |  | 46.74 | 46.74
7 | 31 |  | 35 | 34 | 37 | 34 | 31 | 30 | 33 |  | 3.875 | 3.125 | 33.125 |  | 2 | 517 | 49.115 |  |  | -2.406848 | -3.057269 | Отбраковывается | 7 | 7 |  |  | Rн = 0,03 * H + 36,35 |  |  |  | 7 |  | 7 |  |  | Rн = 0,82 * H + 11,09 |  |  | 7 |  | 7 |  |  |  | 7 |  | 49.115 | 49.115
8 |  | 32 |  | 31 |  | 37 | 36 | 34 | 33 | 36 | 2.857143 | 3.142857 | 34.14286 |  | 2 | 428 | 40.66 | 37.45123 | 39.10672 | -0.6602818 | -0.5381886 |  | 8 | 8 | 6.879133 | 4.408286 |  |  |  |  | 8 | 10.29622 | 8 | 6.879133 | 4.408286 |  |  |  | 8 | 2.412683 | 8 | 8.412507 | 4.954947 | 14.28275 | 8 | 34.14286 | 40.66
9 | 31 | 28 | 28 | 33 | 29 | 34 | 32 |  |  | 32 | 3.125 | 2.875 | 30.875 |  | 1 | 360.6 | 34.257 | 37.34595 | 36.42479 | 0.635625 | 0.7511071 |  | 9 | 9 | 3.652682 | 1.364844 |  |  |  |  | 9 | 9.541601 | 9 | 3.652682 | 1.364844 |  |  |  | 9 | 4.69932 | 9 | 1.196313 | 0.2078958 | 6.884051 | 9 | 30.875 | 34.257
10 | 28 |  | 29 | 32 |  | 29 | 33 | 29 | 35 | 34 | 3.875 | 3.125 | 31.125 |  | 1 | 336 | 31.92 | 37.354 | 36.62997 | 1.118176 | 1.631932 |  | 10 | 10 | 5.017021 | 0.8432112 |  |  |  |  | 10 | 29.52838 | 10 | 5.017021 | 0.8432112 |  |  |  | 10 | 22.18378 | 10 | 1.244062 | 0.06289121 | 24.60902 | 10 | 31.125 | 31.92
11 | 32 | 30 | 30 | 29 | 29 |  | 30 | 30 | 29 | 28 | 2.333333 | 1.666667 | 29.66667 |  | 1 | 364.6 | 34.637 | 37.30702 | 35.43311 | 0.5494205 | 0.2758414 |  | 11 | 11 | 6.527532 | 5.648221 |  |  |  |  | 11 | 7.129007 | 11 | 6.527532 | 5.648221 |  |  |  | 11 | 0.6337969 | 11 | 3.248125 | 2.095644 | 5.034403 | 11 | 29.66667 | 34.637
12 | 28 |  | 33 | 28 | 29 | 35 | 33 | 34 | 34 | 34 | 3 | 4 | 32 |  | 1 | 410 | 38.95 | 37.38219 | 37.34808 | -0.322614 | -0.5550418 |  | 12 | 12 | -0.06777139 | 0.001871887 |  |  |  |  | 12 | 2.458022 | 12 | -0.06777139 | 0.001871887 |  |  |  | 12 | 2.566154 | 12 | 0.9670246 | 0.2183977 | 4.281806 | 12 | 32 | 38.95
13 | 30 | 25 | 23 | 26 |  | 30 | 28 |  | 24 | 28 | 3.25 | 3.75 | 26.75 |  | 1 | 333.5 | 31.6825 | 37.21306 | 33.03941 | 1.138044 | 0.4701482 |  | 13 | 13 | 30.17736 | 28.01866 |  |  |  |  | 13 | 30.58704 | 13 | 30.17736 | 28.01866 |  |  |  | 13 | 1.8412 | 13 | 19.96823 | 14.75589 | 27.02178 | 13 | 26.75 | 31.6825
14 | 26 | 30 | 29 |  |  | 28 | 28 | 24 | 28 | 28 | 2.375 | 3.625 | 27.625 |  | 1 | 352.6 | 33.497 | 37.24124 | 33.75752 | 0.7704679 | 0.09026621 |  | 14 | 14 | 17.17197 | 19.52107 |  |  |  |  | 14 | 14.01937 | 14 | 17.17197 | 19.52107 |  |  |  | 14 | 0.06787062 | 14 | 10.56821 | 9.754551 | 11.44975 | 14 | 27.625 | 33.497
15 |  | 37 | 34 | 33 | 33 | 38 | 38 | 35 | 32 |  | 3 | 3 | 35 |  | 2 | 447 | 42.465 | 37.47884 | 39.81017 | -1.026021 | -0.9198568 |  | 15 | 15 | 15.02439 | 8.74228 |  |  |  |  | 15 | 24.86178 | 15 | 15.02439 | 8.74228 |  |  |  | 15 | 7.048097 | 15 | 16.35866 | 8.581545 | 31.18388 | 15 | 35 | 42.465
16 | 36 | 37 | 36 | 41 | 36 | 37 | 42 | 38 | 37 | 41 | 3.9 | 2.1 | 38.1 |  | 2 | 460 | 43.7 | 37.57871 | 42.35434 | -1.259601 | -0.4662503 |  | 16 | 16 | 38.25685 | 36.68404 |  |  |  |  | 16 | 37.47016 | 16 | 38.25685 | 36.68404 |  |  |  | 16 | 1.810796 | 16 | 37.32582 | 29.96023 | 46.5022 | 16 | 38.1 | 43.7
17 | 34 |  | 31 | 33 | 37 | 35 | 33 | 34 | 33 | 35 | 3.111111 | 2.888889 | 33.88889 |  | 2 | 477 | 45.315 | 37.44305 |  | -1.619843 | -1.998601 | Отбраковывается | 17 | 17 | 14.63841 | 3.406326 |  |  |  |  | 17 | 61.96767 | 17 | [5 empty] | 17 |  | 17 |  |  |  | 17 |  | 45.315 | 45.315
18 | 36 | 30 | 30 | 36 | 30 |  |  |  | 35 |  | 3.166667 | 2.833333 | 32.83333 |  | 2 | 373.4 | 35.473 | 37.40904 | 38.03199 | 0.3983863 | 0.8866527 |  | 18 | 18 | -1.509493 | 0.6242075 |  |  |  |  | 18 | 3.748247 | 18 | -1.509493 | 0.6242075 |  |  |  | 18 | 6.548449 | 18 | -1.620664 | 1.325368 | 1.981753 | 18 | 32.83333 | 35.473
19 | 32 | 37 |  | 34 | 33 | 34 | 38 | 34 | 34 |  | 3.5 | 2.5 | 34.5 |  | 2 | 234.5 | 22.2775 |  |  | 3.124725 | 4.854468 | Отбраковывается | 19 | 19 | [6 empty] | 19 |  | 19 | [5 empty] | 19 |  | 19 |  |  |  | 19 |  | 22.2775 | 22.2775
20 | 34 | 37 | 39 | 40 | 36 | 35 | 38 | 38 |  | 36 | 3 | 3 | 37 |  | 2 | 413 | 39.235 | 37.54327 | 41.45157 | -0.348113 | 0.768009 |  | 20 | 20 | 9.176969 | 24.56922 |  |  |  |  | 20 | 2.861935 | 20 | 9.176969 | 24.56922 |  |  |  | 20 | 4.913195 | 20 | 10.76088 | 20.89244 | 5.542505 | 20 | 37 | 39.235
21 | 38 | 39 |  | 42 | 36 | 38 | 36 | 41 | 37 | 38 | 3.666667 | 2.333333 | 38.33333 |  | 2 | 457 | 43.415 | 37.58623 | 42.54584 | -1.199409 | -0.3011515 |  | 21 | 21 | 37.93801 | 39.56496 |  |  |  |  | 21 | 33.97456 | 21 | 37.93801 | 39.56496 |  |  |  | 21 | 0.7554424 | 21 | 37.01713 | 32.09325 | 42.69646 | 21 | 38.33333 | 43.415
22 | 34 | 37 | 34 |  | 33 |  | 35 | 34 |  |  | 2.5 | 1.5 | 34.5 |  | 2 | 362.9 | 34.4755 | 37.46273 | 39.39983 | 0.6146947 | 1.706204 |  | 22 | 22 | -7.144395 | 6.035545 |  |  |  |  | 22 | 8.923562 | 22 | -7.144395 | 6.035545 |  |  |  | 22 | 24.24898 | 22 | -6.059006 | 6.345753 | 5.785216 | 22 | 34.5 | 34.4755
23 | 39 | 36 | 39 | 36 |  | 37 |  | 39 |  | 40 | 2 | 2 | 38 |  | 2 | 357.8 | 33.991 | 37.57549 |  | 0.7375948 | 2.378766 | Отбраковывается | 23 | 23 | -20.20873 | 35.48269 |  |  |  |  | 23 | 12.84858 | 23 | [5 empty] | 23 |  | 23 |  |  |  | 23 |  | 33.991 | 33.991
24 | 29 |  | 30 | 26 |  | 28 | 28 | 30 | 28 | 28 | 1.625 | 2.375 | 28.375 |  | 1 | 312.5 | 29.6875 | 37.26541 | 34.37304 | 1.559336 | 1.62347 |  | 24 | 24 | 28.23128 | 805.140625 |  |  |  |  | 24 | 57.42467 | 24 | 28.23128 | 13.45617 |  |  |  | 24 | 21.95432 | 24 | 18.03853 | 6.288576 | 51.74281 | 24 | 28.375 | 29.6875
25 | 28 | 26 | 30 | 24 | 26 | 26 |  | 26 | 29 | 25 | 3.333333 | 2.666667 | 26.66667 |  | 1 | 312.8 | 29.716 | 37.21037 | 32.97102 | 1.542146 | 1.127814 |  | 25 | 25 | 41.22553 | 711.1111 |  |  |  |  | 25 | 56.16559 | 25 | 41.22553 | 28.90781 |  |  |  | 25 | 10.59513 | 25 | 28.01223 | 15.28599 | 51.33361 | 25 | 26.66667 | 29.716
26 | 38 | 38 | 34 | 38 | 37 | 37 | 36 | 37 | 35 | 36 | 1.4 | 2.6 | 36.6 |  | 2 | 458 | 43.51 | 37.53039 | 41.12329 | -1.230448 | -0.8269579 |  | 26 | 26 | 27.91644 | 1339.56 |  |  |  |  | 26 | 35.75576 | 26 | 27.91644 | 20.76383 |  |  |  | 26 | 5.696369 | 26 | 28.12491 | 17.99919 | 43.94699 | 26 | 36.6 | 43.51
27 | 33 | 32 | 30 | 31 | 32 | 34 |  | 32 |  | 31 | 2.125 | 1.875 | 31.875 |  | 1 | 433 | 41.135 | 37.37816 |  | -0.7730587 | -1.281139 | Отбраковывается | 27 | 27 | -0.6312329 | 1016.015625 |  |  |  |  | 27 | 14.11381 | 27 | [5 empty] | 27 |  | 27 |  |  |  | 27 |  | 41.135 | 41.135
28 | 34 |  | 36 | 32 | 37 | 36 |  |  | 34 | 34 | 2.285714 | 2.714286 | 34.71429 |  | 2 | 467 | 44.365 | 37.46964 | 39.57569 | -1.418886 | -1.659424 |  | 28 | 28 | 18.6475 | 1205.082 |  |  |  |  | 28 | 47.54603 | 28 | 18.6475 | 7.13435 |  |  |  | 28 | 22.9375 | 28 | 20.16963 | 7.262712 | 56.01404 | 28 | 34.71429 | 44.365
29 | 28 | 27 | 31 | 31 | 29 | 28 |  | 32 | 28 | 33 | 3.333333 | 2.666667 | 29.66667 |  | 1 | 377.4 | 35.853 | 37.30702 | 35.43311 | 0.2991994 | -0.1454843 |  | 29 | 29 | 3.637588 | 880.1111 |  |  |  |  | 29 | 2.114174 | 29 | 3.637588 | 5.648221 |  |  |  | 29 | 0.1763045 | 29 | 1.487802 | 2.095644 | 1.056265 | 29 | 29.66667 | 35.853
30 |  |  | 35 | 34 |  |  |  | 33 | 37 | 36 | 2 | 2 | 35 |  | 2 | 366.1 | 34.7795 | 37.47884 |  | 0.5554541 | 1.651016 | Отбраковывается | 30 | 30 | -7.699591 | 1225 |  |  |  |  | 30 | 7.286444 | 30 | [5 empty] | 30 |  | 30 |  |  |  | 30 |  | 34.7795 | 34.7795
31 |  | 32 | 34 | 34 | 30 | 35 |  | 30 | 32 | 32 | 2.625 | 2.375 | 32.375 |  | 2 | 353.7 | 33.6015 | 37.39427 | 37.65584 | 0.7804538 | 1.404768 |  | 31 | 31 | -1.254649 | 1048.140625 |  |  |  |  | 31 | 14.38513 | 31 | -1.254649 | 0.1100479 |  |  |  | 31 | 16.43767 | 31 | -2.54172 | 0.6007684 | 10.75346 | 31 | 32.375 | 33.6015
32 | 30 |  | 32 |  | 30 |  | 33 | 30 | 32 | 30 | 2 | 1 | 31 |  | 1 | 454 | 43.13 | 37.34998 |  | -1.189378 | -1.941416 | Отбраковывается | 32 | 32 | -5.995035 | 961 |  |  |  |  | 32 | 33.40869 | 32 | [5 empty] | 32 |  | 32 |  |  |  | 32 |  | 43.13 | 43.13
33 | 37 | 34 | 33 | 32 | 34 | 36 | 30 | 32 | 35 | 33 | 3.4 | 3.6 | 33.6 |  | 2 | 423 | 40.185 | 37.43374 | 38.6612 | -0.5661379 | -0.527975 |  | 33 | 33 | 4.361059 | 1128.96 |  |  |  |  | 33 | 7.569441 | 33 | 4.361059 | 2.423423 |  |  |  | 33 | 2.321978 | 33 | 5.883052 | 3.169998 | 10.91808 | 33 | 33.6 | 40.185
34 | 34 |  |  |  | 32 | 30 | 35 | 32 | 30 | 34 | 2.571429 | 2.428571 | 32.42857 |  | 2 | 398.8 | 37.886 | 37.396 | 37.69981 | -0.1008294 | -0.06451339 |  | 34 | 34 | 0.1935833 | 1051.612 |  |  |  |  | 34 | 0.240101 | 34 | 0.1935833 | 0.1484608 |  |  |  | 34 | 0.03466819 | 34 | 0.8233606 | 0.6708569 | 1.010533 | 34 | 32.42857 | 37.886
35 |  | 36 |  | 35 | 34 | 37 | 31 |  | 34 | 36 | 2.285714 | 3.714286 | 34.71429 |  | 2 | 448 | 42.56 | 37.46964 | 39.57569 | -1.047464 | -1.034019 |  | 35 | 35 | 13.82631 | 1205.082 |  |  |  |  | 35 | 25.9118 | 35 | 13.82631 | 7.13435 |  |  |  | 35 | 8.90611 | 35 | 15.30526 | 7.262712 | 32.25391 | 35 | 34.71429 | 42.56
36 | [22 empty] | 36 | 36 | [6 empty] | 36 |  | 36 | [5 empty] | 36 |  | 36 |  |  |  | 36
37 | [22 empty] | 37 | 37 | [6 empty] | 37 |  | 37 | [5 empty] | 37 |  | 37 |  |  |  | 37
38 | [22 empty] | 38 | 38 | [6 empty] | 38 |  | 38 | [5 empty] | 38 |  | 38 |  |  |  | 38
39 | [22 empty] | 39 | 39 | [6 empty] | 39 |  | 39 | [5 empty] | 39 |  | 39 |  |  |  | 39
40 | [22 empty] | 40 | 40 | [6 empty] | 40 |  | 40 | [5 empty] | 40 |  | 40 |  |  |  | 40
41 | [22 empty] | 41 | 41 | [6 empty] | 41 |  | 41 | [5 empty] | 41 |  | 41 |  |  |  | 41
42 | [22 empty] | 42 | 42 | [6 empty] | 42 |  | 42 | [5 empty] | 42 |  | 42 |  |  |  | 42
43 | [22 empty] | 43 | 43 | [6 empty] | 43 |  | 43 | [5 empty] | 43 |  | 43 |  |  |  | 43
44 | [22 empty] | 44 | 44 | [6 empty] | 44 |  | 44 | [5 empty] | 44 |  | 44 |  |  |  | 44
45 | [22 empty] | 45 | 45 | [6 empty] | 45 |  | 45 | [5 empty] | 45 |  | 45 |  |  |  | 45
46 | [22 empty] | 46 | 46 | [6 empty] | 46 |  | 46 | [5 empty] | 46 |  | 46 |  |  |  | 46
47 | [22 empty] | 47 | 47 | [6 empty] | 47 |  | 47 | [5 empty] | 47 |  | 47 |  |  |  | 47
48 | [22 empty] | 48 | 48 | [6 empty] | 48 |  | 48 | [5 empty] | 48 |  | 48 |  |  |  | 48
49 | [22 empty] | 49 | 49 | [6 empty] | 49 |  | 49 | [5 empty] | 49 |  | 49 |  |  |  | 49
50 | [22 empty] | 50 | 50 | [6 empty] | 50 |  | 50 | [5 empty] | 50 |  | 50 |  |  |  | 50
[13 empty] | 32.04327 |  |  |  | 37.38359 |  | 36.88075 | [5 empty] | 420.058 | 13038.59 |  |  |  |  | Sт | 4.859702 |  | 407.6116 | 496.6639 |  |  |  | Sт | 2.886129 |  | 325.7698 | 327.6996 | 532.0836
[13 empty] | ср.зн. H |  |  |  | cр.зн Rф (Мпа) | [13 empty] | Sп < 1,5 Sт | [7 empty] | Sп < 1,5 Sт |  |  |  | 18.10247 | 23.06694
[31 empty] | Sп | 2.506387 | [6 empty] | Sп | 1.499111 |  |  | 417.5686
0.7801588
[29 empty] | ПОГРЕШНОСТЬ | [11 empty] | r < 0,7
[29 empty] | Sт | 2.886129 | 7.82557 |  |  | < 12%
[29 empty] | Rф | 36.88075 |  |  |  | > 15%
[29 empty] | Н | RH
[29 empty] | 5 | 15.18921
[29 empty] | 10 | 19.2927
[29 empty] | 15 | 23.3962
[29 empty] | 20 | 27.49969
[29 empty] | 25 | 31.60319
[29 empty] | 30 | 35.70668
[29 empty] | 35 | 39.81017
[29 empty] | 40 | 43.91367
[29 empty] | 45 | 48.01716
[29 empty] | 50 | 52.12066

## Скл№1727от 18.03.16
Кубы |  |  |  |  | Кубы |  |  |  | 10 | 0.95 | 100
Отрыв со скалыванием
№ | Значение склерометра | max | min | Среднее значение по склерометру |  | Разделение на группы | Значение прочности кубов (КН), показания отрыва |  | По градуировочной зависимости RiH |  | Корректировка путем отбраковки RiH-Riф/Sт |  | Примечание | [22 empty] | Для построения графика
[15 empty] | ДО ОТБРАКОВКИ | [8 empty] | ПОСЛЕ ОТБРАКОВКИ | [8 empty] | Коэффициент корреляции град.зависимости |  |  | № | Среднее значение по склерометру | Значение ПИБ | Отбракованные показания
[7 empty] | Показания | Показания Riф (Мпа) | До отбраковки | После отбраковки | До отбраковки | После отбраковки |  |  | Промежуточные данные для расчета а1 | [7 empty] | Sт | Промежуточные данные для расчета а1 | [6 empty] | Sт |  | 38.65413 |  |  |  |  | Показания Riф (Мпа)
1 |  |  |  |  | 51.2 | 2 | 380.6 | 36.157 | 40.14219 | 39.94933 | 1.072092 | 1.724554 |  | 1 | 1 | -5.01981425 | 3.6481 | а1= | 297.7504535 | 0.7104795 |  | 1 | 15.88175 | 1 | -5.01981425 | 3.6481 | а1= | 218.2198735 | 0.6095071 | 1 | 14.38179 | 1 | -3.23429 | 1.67755 | 6.235663 | 1 | 51.2 | 36.157
2 |  |  |  |  | 55.1 | 2 | 448 | 42.56 | 42.91306 | 42.32641 | 0.09498011 | -0.1062239 |  | 2 | 2 | 21.93173325 | 33.7561 |  | 419.0838 |  |  | 2 | 0.124652 | 2 | 21.93173325 | 33.7561 |  | 358.0268 |  | 2 | 0.05456373 | 2 | 14.34345 | 13.48564 | 15.25581 | 2 | 55.1 | 42.56
3 |  |  |  |  | 50.8 | 2 | 492 | 46.74 | 39.858 |  | -1.851389 | -1.851389 | Отбраковывается | 3 | 3 | 12.01178575 | 2.2801 | а0= | 3.76564 |  |  | 3 | 47.36194 | 3 |  |  | а0= | 8.74257 |  | 3 |  | 3 |  |  |  | 3 | 50.8 | 46.74 | 46.74
4 |  |  |  |  | 51.6 | 2 | 519 | 49.305 |  |  | -2.18709 | -2.18709 | Отбраковывается | 4 | 4 | [6 empty] | 4 |  | 4 | [5 empty] | 4 |  | 4 |  |  |  | 4 | 51.6 | 49.305 | 49.305
5 |  |  |  |  | 49.6 | 2 | 400 | 38 | 39.00542 | 38.97412 | 0.2704781 | 0.4429795 |  | 5 | 5 | -0.24340425 | 0.0961 | Уровнение градуировочной зависимости |  |  |  | 5 | 1.010877 | 5 | -0.24340425 | 0.0961 | Уровнение градуировочной зависимости |  |  | 5 | 0.9489141 | 5 | -0.2093162 | 0.1023944 | 0.4278873 | 5 | 49.6 | 38
6 |  |  |  |  | 48.2 | 1 | 412 | 39.14 | 38.01075 | 38.12081 | -0.3037891 | -0.463473 |  | 6 | 6 | -0.3867593 | 1.1881 |  |  |  |  | 6 | 1.2752 | 6 | -0.3867593 | 1.1881 |  |  |  | 6 | 1.038744 | 6 | -0.259123 | 0.2844288 | 0.2360687 | 6 | 48.2 | 39.14
7 |  |  |  |  | 48.7 | 1 | 361 | 34.295 | 38.36599 |  | 1.095174 | 1.79451 | Отбраковывается | 7 | 7 | 2.64920325 | 0.3481 | Rн = 0,71 * H + 3,77 |  |  |  | 7 | 16.57298 | 7 |  |  | Rн = 0,61 * H + 8,74 |  |  | 7 |  | 7 |  |  |  | 7 | 48.7 | 34.295 | 34.295
8 |  |  |  |  | 47.5 | 1 | 380 | 36.1 | 37.51342 | 37.69416 | 0.380236 | 0.7249389 |  | 8 | 8 | 4.80646325 | 3.2041 |  |  |  |  | 8 | 1.997747 | 8 | 4.80646325 | 3.2041 |  |  |  | 8 | 2.541338 | 8 | 2.451898 | 0.9215494 | 6.523585 | 8 | 47.5 | 36.1
9 |  |  |  |  | 47.9 | 1 | 367 | 34.865 | 37.79761 | 37.93796 | 0.7889275 | 1.397421 |  | 9 | 9 | 5.44904325 | 1.9321 |  |  |  |  | 9 | 8.600192 | 9 | 5.44904325 | 1.9321 |  |  |  | 9 | 9.443084 | 9 | 2.713665 | 0.5129007 | 14.35751 | 9 | 47.9 | 34.865
10 |  |  |  |  | 50.1 | 2 | 356 | 33.82 | 39.36066 |  | 1.490544 | 1.783682 | Отбраковывается | 10 | 10 | -4.02179175 | 0.6561 |  |  |  |  | 10 | 30.69895 | 10 | [5 empty] | 10 |  | 10 |  |  |  | 10 | 50.1 | 33.82 | 33.82
11 |  |  |  |  | 52.7 | 2 | 411 | 39.045 | 41.20791 | 40.86359 | 0.581864 | 0.827001 |  | 11 | 11 | 0.8860033 | 11.6281 |  |  |  |  | 11 | 4.67818 | 11 | 0.8860033 | 11.6281 |  |  |  | 11 | 3.307285 | 11 | 0.8636107 | 4.881728 | 0.1527786 | 11 | 52.7 | 39.045
12 |  |  |  |  | 51.1 | 2 | 426 | 40.47 | 40.07114 | 39.88838 | -0.1073001 | -0.2644889 |  | 12 | 12 | 3.04953325 | 3.2761 |  |  |  |  | 12 | 0.159087 | 12 | 3.04953325 | 3.2761 |  |  |  | 12 | 0.3382785 | 12 | 2.24124 | 1.523378 | 3.29738 | 12 | 51.1 | 40.47
13 |  |  |  |  | 54.6 | 2 | 417 | 39.615 | 42.55782 | 42.02166 | 0.7916749 | 1.094421 |  | 13 | 13 | 4.40637075 | 28.1961 |  |  |  |  | 13 | 8.660197 | 13 | 4.40637075 | 28.1961 |  |  |  | 13 | 5.792001 | 13 | 3.235752 | 11.34024 | 0.9232693 | 13 | 54.6 | 39.615
14 |  |  |  |  | 48.2 | 1 | 418 | 39.71 | 38.01075 | 38.12081 | -0.4571299 | -0.722679 |  | 14 | 14 | -1.00805925 | 1.1881 |  |  |  |  | 14 | 2.887443 | 14 | -1.00805925 | 1.1881 |  |  |  | 14 | 2.525518 | 14 | -0.5631147 | 0.2844288 | 1.114859 | 14 | 48.2 | 39.71
15 |  |  |  |  | 47.1 | 1 | 394 | 37.43 | 37.22922 | 37.45035 | -0.05401233 | 0.009256142 |  | 15 | 15 | 2.96783325 | 4.7961 |  |  |  |  | 15 | 0.04031065 | 15 | 2.96783325 | 4.7961 |  |  |  | 15 | 0.0004143044 | 15 | 1.47358 | 1.449078 | 1.498497 | 15 | 47.1 | 37.43
16 |  |  |  |  | 49.9 | 2 | 472 | 44.84 | 39.21857 |  | -1.512272 | -2.174156 | Отбраковывается | 16 | 16 | 3.69344325 | 0.3721 |  |  |  |  | 16 | 31.6005 | 16 | [5 empty] | 16 |  | 16 |  |  |  | 16 | 49.9 | 44.84 | 44.84
17 |  |  |  |  | 53.1 | 2 | 393 | 37.335 | 41.4921 | 41.1074 | 1.118339 | 1.715488 |  | 17 | 17 | -5.52516675 | 14.5161 |  |  |  |  | 17 | 17.2815 | 17 | -5.52516675 | 14.5161 |  |  |  | 17 | 14.23098 | 17 | -3.236179 | 6.018514 | 1.740107 | 17 | 53.1 | 37.335
18 |  |  |  |  | 51.4 | 2 | 387 | 36.765 | 40.28429 | 40.07123 | 0.9467551 | 1.503502 |  | 18 | 18 | -4.26256925 | 4.4521 |  |  |  |  | 18 | 12.38538 | 18 | -4.26256925 | 4.4521 |  |  |  | 18 | 10.93119 | 18 | -2.677095 | 2.008184 | 3.568816 | 18 | 51.4 | 36.765
19 |  |  |  |  | 52.1 | 2 | 466 | 44.27 | 40.78162 | 40.49789 | -0.9384399 | -1.715357 |  | 19 | 19 | 15.41235825 | 7.8961 |  |  |  |  | 19 | 12.16878 | 19 | 15.41235825 | 7.8961 |  |  |  | 19 | 14.22881 | 19 | 10.35431 | 3.399447 | 31.53798 | 19 | 52.1 | 44.27
20 |  |  |  |  | 52.9 | 2 | 507 | 48.165 | 41.35001 |  | -1.833363 | -2.24881 | Отбраковывается | 20 | 20 | 33.86116825 | 13.0321 |  |  |  |  | 20 | 46.44414 | 20 | [5 empty] | 20 |  | 20 |  |  |  | 20 | 52.9 | 48.165 | 48.165
21 |  |  |  |  | 44.2 | 1 | 382 | 36.29 | 35.16883 | 35.68278 | -0.3016149 | -0.2761299 |  | 21 | 21 | 12.70044075 | 25.9081 |  |  |  |  | 21 | 1.257013 | 21 | 12.70044075 | 25.9081 |  |  |  | 21 | 0.3687114 | 21 | 7.024654 | 8.828903 | 5.589115 | 21 | 44.2 | 36.29
22 |  |  |  |  | 42.3 | 1 | 333 | 31.635 | 33.81892 | 34.52472 | 0.5875169 | 1.314093 |  | 22 | 22 | 49.97972325 | 48.8601 |  |  |  |  | 22 | 4.769521 | 22 | 49.97972325 | 48.8601 |  |  |  | 22 | 8.350484 | 22 | 28.98487 | 17.05203 | 49.2682 | 22 | 42.3 | 31.635
23 |  |  |  |  | 45.8 | 1 | 411 | 39.045 | 36.3056 | 36.658 | -0.7369503 | -1.085484 |  | 23 | 23 | -0.9067893 | 12.1801 |  |  |  |  | 23 | 7.504304 | 23 | -0.9067893 | 12.1801 |  |  |  | 23 | 5.697792 | 23 | -0.7802276 | 3.984558 | 0.1527786 | 23 | 45.8 | 39.045
24 |  |  |  |  | 46.3 | 1 | 406 | 38.57 | 36.66084 | 36.96275 | -0.5136 | -0.7308933 |  | 24 | 24 | 0.6433732 | 8.9401 |  |  |  |  | 24 | 3.644887 | 24 | 0.6433732 | 8.9401 |  |  |  | 24 | 2.583256 | 24 | 0.1422976 | 2.860774 | 0.007078021 | 24 | 46.3 | 38.57
25 |  |  |  |  | 44.8 | 1 | 340 | 32.3 | 35.59512 | 36.04849 | 0.8864505 | 1.704615 |  | 25 | 25 | 29.11843575 | 20.1601 |  |  |  |  | 25 | 10.85783 | 25 | 29.11843575 | 20.1601 |  |  |  | 25 | 14.05116 | 25 | 16.5566 | 6.789374 | 40.37498 | 25 | 44.8 | 32.3
26 |  |  |  |  | 40.6 | 1 | 451 | 42.845 |  |  | -2.151358 | -2.151358 | Отбраковывается | 26 | 26 | [6 empty] | 26 |  | 26 | [5 empty] | 26 |  | 26 |  |  |  | 26 | 40.6 | 42.845 | 42.845
27 |  |  |  |  | 46.8 | 1 | 387 | 36.765 | 37.01608 | 37.2675 | 0.06754557 | 0.2285116 |  | 27 | 27 | 5.03023575 | 6.2001 |  |  |  |  | 27 | 0.06304168 | 27 | 5.03023575 | 6.2001 |  |  |  | 27 | 0.2525086 | 27 | 2.619523 | 1.922739 | 3.568816 | 27 | 46.8 | 36.765
28 |  |  |  |  | 54 | 2 | 375 | 35.625 | 42.13153 |  | 1.750381 | 2.072385 | Отбраковывается | 28 | 28 | -14.88442425 | 22.1841 |  |  |  |  | 28 | 42.33498 | 28 | [5 empty] | 28 |  | 28 |  |  |  | 28 | 54 | 35.625 | 35.625
29 |  |  |  |  | 46 | 1 | 309 | 29.355 | 36.4477 |  | 1.908071 | 1.908071 | Отбраковывается | 29 | 29 | 31.02527575 | 10.8241 |  |  |  |  | 29 | 50.30636 | 29 | [5 empty] | 29 |  | 29 |  |  |  | 29 | 46 | 29.355 | 29.355
30 |  |  |  |  | 43 | 1 | 355 | 33.725 | 34.31626 | 34.95138 | 0.1590599 | 0.557691 |  | 30 | 30 | 31.82850075 | 39.5641 |  |  |  |  | 30 | 0.3495871 | 30 | 31.82850075 | 39.5641 |  |  |  | 30 | 1.503997 | 30 | 18.25137 | 13.7104 | 24.29633 | 30 | 43 | 33.725
31 |  |  |  |  | 51.9 | 2 | 500 | 47.5 | 40.63953 |  | -1.845598 | -1.845598 | Отбраковывается | 31 | 31 | 22.74569325 | 6.8121 |  |  |  |  | 31 | 47.0661 | 31 | [5 empty] | 31 |  | 31 |  |  |  | 31 | 51.9 | 47.5 | 47.5
32 |  |  |  |  | 49.9 | 2 | 399 | 37.905 | 39.21857 | 39.15697 | 0.3533746 | 0.5693321 |  | 32 | 32 | -0.53690675 | 0.3721 |  |  |  |  | 32 | 1.72546 | 32 | -0.53690675 | 0.3721 |  |  |  | 32 | 1.56744 | 32 | -0.3766955 | 0.2528514 | 0.5611972 | 32 | 49.9 | 37.905
33 |  |  |  |  | 52.9 | 2 | 428 | 40.66 | 41.35001 | 40.9855 | 0.1856247 | 0.1480183 |  | 33 | 33 | 6.76811825 | 13.0321 |  |  |  |  | 33 | 0.4761083 | 33 | 6.76811825 | 13.0321 |  |  |  | 33 | 0.1059474 | 33 | 4.676412 | 5.435261 | 4.023511 | 33 | 52.9 | 40.66
34 |  |  |  |  | 51.4 | 2 | 363 | 34.485 | 40.28429 |  | 1.560118 | 1.859014 | Отбраковывается | 34 | 34 | -9.07336925 | 4.4521 |  |  |  |  | 34 | 33.63173 | 34 | [5 empty] | 34 |  | 34 |  |  |  | 34 | 51.4 | 34.485 | 34.485
35 |  |  |  |  | 51.9 | 2 | 396 | 37.62 | 40.63953 | 40.37599 | 0.8123101 | 1.253279 |  | 35 | 35 | -3.04110675 | 6.8121 |  |  |  |  | 35 | 9.11754 | 35 | -3.04110675 | 6.8121 |  |  |  | 35 | 7.595473 | 35 | -1.780626 | 2.964793 | 1.069427 | 35 | 51.9 | 37.62
36 |  |  |  |  | 52.5 | 2 | 442 | 41.99 | 41.06581 | 40.74169 | -0.2486236 | -0.5676645 |  | 36 | 36 | 10.28748825 | 10.3041 |  |  |  |  | 36 | 0.8541193 | 36 | 10.28748825 | 10.3041 |  |  |  | 36 | 1.558271 | 36 | 6.963833 | 4.357914 | 11.12802 | 36 | 52.5 | 41.99
37 |  |  |  |  | 52.3 | 2 | 434 | 41.23 | 40.92372 | 40.61979 | -0.0823956 | -0.2774908 |  | 37 | 37 | 7.35892325 | 9.0601 |  |  |  |  | 37 | 0.09380846 | 37 | 7.35892325 | 9.0601 |  |  |  | 37 | 0.3723546 | 37 | 5.063284 | 3.863821 | 6.635101 | 37 | 52.3 | 41.23
38 |  |  |  |  | 48.3 | 1 | 388 | 36.86 | 38.0818 | 38.18176 | 0.3286875 | 0.6010683 |  | 38 | 38 | 1.90592325 | 0.9801 |  |  |  |  | 38 | 1.492796 | 38 | 1.90592325 | 0.9801 |  |  |  | 38 | 1.747057 | 38 | 0.8474901 | 0.2231315 | 3.218906 | 38 | 48.3 | 36.86
39 |  |  |  |  | 43.3 | 1 | 365 | 34.675 | 34.5294 | 35.13423 | -0.03916844 | 0.2088325 |  | 39 | 39 | 24.61994825 | 35.8801 |  |  |  |  | 39 | 0.02119857 | 39 | 24.61994825 | 35.8801 |  |  |  | 39 | 0.2108899 | 39 | 14.00616 | 12.38972 | 15.83348 | 39 | 43.3 | 34.675
40 |  |  |  |  | 49.6 | 2 | 460 | 43.7 | 39.00542 |  | -1.26293 | -1.944923 | Отбраковывается | 40 | 40 | 1.52359575 | 0.0961 |  |  |  |  | 40 | 22.03905 | 40 | [5 empty] | 40 |  | 40 |  |  |  | 40 | 49.6 | 43.7 | 43.7
41 | [13 empty] | 41 | 41 | [6 empty] | 41 |  | 41 | [5 empty] | 41 |  | 41 |  |  |  | 41
42 | [13 empty] | 42 | 42 | [6 empty] | 42 |  | 42 | [5 empty] | 42 |  | 42 |  |  |  | 42
43 | [13 empty] | 43 | 43 | [6 empty] | 43 |  | 43 | [5 empty] | 43 |  | 43 |  |  |  | 43
44 | [13 empty] | 44 | 44 | [6 empty] | 44 |  | 44 | [5 empty] | 44 |  | 44 |  |  |  | 44
45 | [13 empty] | 45 | 45 | [6 empty] | 45 |  | 45 | [5 empty] | 45 |  | 45 |  |  |  | 45
46 | [13 empty] | 46 | 46 | [6 empty] | 46 |  | 46 | [5 empty] | 46 |  | 46 |  |  |  | 46
47 | [13 empty] | 47 | 47 | [6 empty] | 47 |  | 47 | [5 empty] | 47 |  | 47 |  |  |  | 47
48 | [13 empty] | 48 | 48 | [6 empty] | 48 |  | 48 | [5 empty] | 48 |  | 48 |  |  |  | 48
49 | [13 empty] | 49 | 49 | [6 empty] | 49 |  | 49 | [5 empty] | 49 |  | 49 |  |  |  | 49
50 | [13 empty] | 50 | 50 | [6 empty] | 50 |  | 50 | [5 empty] | 50 |  | 50 |  |  |  | 50
|  |  |  | 49.29 |  |  |  | 38.785175 |  | 38.65413 | [5 empty] | 297.7504535 | 419.0838 |  |  |  |  | Sт | 3.717209 |  | 218.2198735 | 358.0268 |  |  |  | Sт | 2.199023 |  | 129.6973 | 132.5257 | 252.5972
|  |  |  | ср.зн. H |  |  |  | cр.зн Rф (Мпа) | [13 empty] | Sп < 1,5 Sт | [7 empty] | Sп < 1,5 Sт |  |  |  | 11.51198 | 15.89331
[22 empty] | Sп | 1.909181 | [6 empty] | Sп | 1.140618 |  |  | 182.9635
0.7088701
[20 empty] | ПОГРЕШНОСТЬ | [11 empty] | r < 0,7
[20 empty] | Sт | 2.199023 | 5.688973 |  |  | < 12%
[20 empty] | Rф | 38.65413 |  |  |  | > 15%
[20 empty] | Н | RH
[20 empty] | 5 | 11.79011
[20 empty] | 10 | 14.83764
[20 empty] | 15 | 17.88518
[20 empty] | 20 | 20.93271
[20 empty] | 25 | 23.98025
[20 empty] | 30 | 27.02778
[20 empty] | 35 | 30.07532
[20 empty] | 40 | 33.12285
[20 empty] | 45 | 36.17039
[20 empty] | 50 | 39.21793