## КИТАЕВ склерометр
Кубы | [13 empty] | Кубы |  |  |  | 10 | 0.95 | 100
Отрыв со скалыванием
№ | Значение склерометра | [9 empty] | max | min | Среднее значение по склерометру |  | Разделение на группы | Значение прочности кубов (КН), показания отрыва |  | По градуировочной зависимости RiH |  | Корректировка путем отбраковки RiH-Riф/Sт |  | Примечание | [22 empty] | Для построения графика
[24 empty] | ДО ОТБРАКОВКИ | [8 empty] | ПОСЛЕ ОТБРАКОВКИ | [8 empty] | Коэффициент корреляции град.зависимости |  |  | № | Среднее значение по склерометру | Значение ПИБ | Отбракованные показания
[16 empty] | Показания | Показания Riф (Мпа) | До отбраковки | После отбраковки | До отбраковки | После отбраковки |  |  | Промежуточные данные для расчета а1 | [7 empty] | Sт | Промежуточные данные для расчета а1 | [6 empty] | Sт |  | 38.36731 |  |  |  |  | Показания Riф (Мпа)
1 | 22 |  | 24 | 20 | 21 | 21 | 22 |  | 25 | 24 | 2.625 | 2.375 | 22.375 |  | 1 | 349.8 | 33.231 | 37.2651 | 38.0728 | 0.8210367 | 0.9788177 |  | 1 | 1 | 40.1483 | 500.640625 | а1= | 432.7483 | 0.01225524 |  | 1 | 16.27395 | 1 | 22.375 | 500.640625 | а1= | 1053.889 | 0.03080284 | 1 | 23.44302 | 1 | 1.512679 | 0.08673446 | 26.38164 | 1 | 22.375 | 33.231
2 | 22 | 25 |  | 24 | 22 | 21 | 23 | 20 | 19 | 20 | 3.222222 | 2.777778 | 21.77778 |  | 1 | 346.1 | 32.8795 | 37.25778 | 38.0544 | 0.8910858 | 1.046158 |  | 2 | 2 | 46.23664 | 474.2716 |  | 35311.3 |  |  | 2 | 19.16933 | 2 | 21.77778 | 474.2716 |  | 34214.03 |  | 2 | 26.77962 | 2 | 1.717153 | 0.09790847 | 30.11602 | 2 | 21.77778 | 32.8795
3 |  |  | 28 | 28 |  | 26 | 26 | 29 | 27 |  | 1.666667 | 1.333333 | 27.33333 |  | 1 | 374.9 | 35.6155 | 37.32586 | 38.22553 | 0.3481005 | 0.5276434 |  | 3 | 3 | 8.327563 | 747.1111 | а0= | 36.99089 |  |  | 3 | 2.925346 | 3 | 27.33333 | 747.1111 | а0= | 37.38359 |  | 3 | 6.812257 | 3 | 0.3901412 | 0.02010055 | 7.572438 | 3 | 27.33333 | 35.6155
4 |  | 30 |  | 28 |  | 27 | 26 |  | 27 | 32 | 3.666667 | 2.333333 | 28.33333 |  | 1 | 353.2 | 33.554 | 37.33812 | 38.25633 | 0.7701599 | 0.9506232 |  | 4 | 4 | 14.2075 | 802.7778 |  |  |  |  | 4 | 14.31956 | 4 | 28.33333 | 802.7778 |  |  |  | 4 | 22.11193 | 4 | 0.5341498 | 0.01231513 | 23.16792 | 4 | 28.33333 | 33.554
5 | 34 |  | 30 | 29 |  | 30 | 31 | 34 |  | 34 | 2.285714 | 2.714286 | 31.71429 |  | 1 | 367.7 | 34.9315 | 37.37955 | 38.36048 | 0.4982382 | 0.6932014 |  | 5 | 5 | 0.8066862 | 1005.796 | Уровнение градуировочной зависимости |  |  |  | 5 | 5.992968 | 5 | 31.71429 | 1005.796 | Уровнение градуировочной зависимости |  |  | 5 | 11.75787 | 5 | 0.02346872 | 4.66575e-05 | 11.80477 | 5 | 31.71429 | 34.9315
6 | 36 |  | 35 | 38 | 37 | 33 | 35 | 35 |  | 35 | 2.5 | 2.5 | 35.5 |  | 2 | 492 | 46.74 | 37.42595 | 38.47709 | -1.895635 | -1.67043 |  | 6 | 6 | 32.34264 | 1260.25 |  |  |  |  | 6 | 86.75155 | 6 | 35.5 | 1260.25 |  |  |  | 6 | 68.27574 | 6 | 0.9191553 | 0.01205167 | 70.102 | 6 | 35.5 | 46.74
7 | 31 |  | 35 | 34 | 37 | 34 | 31 | 30 | 33 |  | 3.875 | 3.125 | 33.125 |  | 2 | 517 | 49.115 |  |  | -9.99609 | -9.929084 | Отбраковывается | 7 | 7 | 12.69028 | 1097.265625 | Rн = 0,01 * H + 36,99 |  |  |  | 7 |  | 7 |  |  | Rн = 0,03 * H + 37,38 |  |  | 7 |  | 7 |  |  |  | 7 | 33.125 | 49.115 | 49.115
8 |  | 32 |  | 31 |  | 37 | 36 | 34 | 33 | 36 | 2.857143 | 3.142857 | 34.14286 |  | 2 | 428 | 40.66 | 37.40932 | 38.43528 | -0.6615927 | -0.4497486 |  | 8 | 8 | 6.879133 | 1165.735 |  |  |  |  | 8 | 10.56694 | 8 | 34.14286 | 1165.735 |  |  |  | 8 | 4.949367 | 8 | 0.1558487 | 0.004620773 | 5.256444 | 8 | 34.14286 | 40.66
9 | 31 | 28 | 28 | 33 | 29 | 34 | 32 |  |  | 32 | 3.125 | 2.875 | 30.875 |  | 1 | 360.6 | 34.257 | 37.36927 | 38.33462 | 0.6334219 | 0.824332 |  | 9 | 9 | 3.652682 | 953.265625 |  |  |  |  | 9 | 9.686214 | 9 | 30.875 | 953.265625 |  |  |  | 9 | 16.62701 | 9 | 0.1343372 | 0.001068179 | 16.89462 | 9 | 30.875 | 34.257
10 | 28 |  | 29 | 32 |  | 29 | 33 | 29 | 35 | 34 | 3.875 | 3.125 | 31.125 |  | 1 | 336 | 31.92 | 37.37233 | 38.34232 | 1.109681 | 1.298336 |  | 10 | 10 | 5.017021 | 968.765625 |  |  |  |  | 10 | 29.72793 | 10 | 31.125 | 968.765625 |  |  |  | 10 | 41.24625 | 10 | 0.1610686 | 0.0006241154 | 41.56776 | 10 | 31.125 | 31.92
11 | 32 | 30 | 30 | 29 | 29 |  | 30 | 30 | 29 | 28 | 2.333333 | 1.666667 | 29.66667 |  | 1 | 364.6 | 34.637 | 37.35446 | 38.2974 | 0.5530688 | 0.7399868 |  | 11 | 11 | 6.527532 | 880.1111 |  |  |  |  | 11 | 7.384588 | 11 | 29.66667 | 880.1111 |  |  |  | 11 | 13.39855 | 11 | 0.26076 | 0.004886445 | 13.91519 | 11 | 29.66667 | 34.637
12 | 28 |  | 33 | 28 | 29 | 35 | 33 | 34 | 34 | 34 | 3 | 4 | 32 |  | 1 | 410 | 38.95 | 37.38306 | 38.36928 | -0.3189111 | -0.117399 |  | 12 | 12 | -0.06777139 | 1024 |  |  |  |  | 12 | 2.455315 | 12 | 32 | 1024 |  |  |  | 12 | 0.3372397 | 12 | 0.001148012 | 3.881615e-06 | 0.3395319 | 12 | 32 | 38.95
13 | 30 | 25 | 23 | 26 |  | 30 | 28 |  | 24 | 28 | 3.25 | 3.75 | 26.75 |  | 1 | 333.5 | 31.6825 | 37.31872 | 38.20756 | 1.147106 | 1.319106 |  | 13 | 13 | 30.17736 | 715.5625 |  |  |  |  | 13 | 31.76693 | 13 | 26.75 | 715.5625 |  |  |  | 13 | 42.57643 | 13 | 1.067863 | 0.02551838 | 44.68664 | 13 | 26.75 | 31.6825
14 | 26 | 30 | 29 |  |  | 28 | 28 | 24 | 28 | 28 | 2.375 | 3.625 | 27.625 |  | 1 | 352.6 | 33.497 | 37.32944 | 38.23451 | 0.779994 | 0.9577354 |  | 14 | 14 | 17.17197 | 763.140625 |  |  |  |  | 14 | 14.68759 | 14 | 27.625 | 763.140625 |  |  |  | 14 | 22.44404 | 14 | 0.6467389 | 0.01763378 | 23.71988 | 14 | 27.625 | 33.497
15 |  | 37 | 34 | 33 | 33 | 38 | 38 | 35 | 32 |  | 3 | 3 | 35 |  | 2 | 447 | 42.465 | 37.41982 | 38.46169 | -1.026816 | -0.8093098 |  | 15 | 15 | 15.02439 | 1225 |  |  |  |  | 15 | 25.45383 | 15 | 35 | 1225 |  |  |  | 15 | 16.02653 | 15 | 0.386735 | 0.008907339 | 16.79109 | 15 | 35 | 42.465
16 | 36 | 37 | 36 | 41 | 36 | 37 | 42 | 38 | 37 | 41 | 3.9 | 2.1 | 38.1 |  | 2 | 460 | 43.7 | 37.45781 | 38.55717 | -1.270436 | -1.039673 |  | 16 | 16 | 38.25685 | 1451.61 |  |  |  |  | 16 | 38.96491 | 16 | 38.1 | 1451.61 |  |  |  | 16 | 26.44866 | 16 | 1.012505 | 0.03604967 | 28.43762 | 16 | 38.1 | 43.7
17 | 34 |  | 31 | 33 | 37 | 35 | 33 | 34 | 33 | 35 | 3.111111 | 2.888889 | 33.88889 |  | 2 | 477 | 45.315 | 37.4062 | 38.42746 | -1.609631 | -1.392384 |  | 17 | 17 | 14.63841 | 1148.457 |  |  |  |  | 17 | 62.54905 | 17 | 33.88889 | 1148.457 |  |  |  | 17 | 47.43821 | 17 | 0.4179269 | 0.003618422 | 48.27045 | 17 | 33.88889 | 45.315
18 | 36 | 30 | 30 | 36 | 30 |  |  |  | 35 |  | 3.166667 | 2.833333 | 32.83333 |  | 2 | 373.4 | 35.473 | 37.39327 | 38.39495 | 0.390821 | 0.5907002 |  | 18 | 18 | -1.509493 | 1078.028 |  |  |  |  | 18 | 3.68743 | 18 | 32.83333 | 1078.028 |  |  |  | 18 | 8.537766 | 18 | -0.07999635 | 0.0007639262 | 8.377009 | 18 | 32.83333 | 35.473
19 | 32 | 37 |  | 34 | 33 | 34 | 38 | 34 | 34 |  | 3.5 | 2.5 | 34.5 |  | 2 | 234.5 | 22.2775 |  |  | -4.53401 | -4.503617 | Отбраковывается | 19 | 19 | [6 empty] | 19 |  | 19 | [5 empty] | 19 |  | 19 |  |  |  | 19 | 34.5 | 22.2775 | 22.2775
20 | 34 | 37 | 39 | 40 | 36 | 35 | 38 | 38 |  | 36 | 3 | 3 | 37 |  | 2 | 413 | 39.235 | 37.44433 | 38.52329 | -0.3644443 | -0.1438791 |  | 20 | 20 | 9.176969 | 1369 |  |  |  |  | 20 | 3.206493 | 20 | 37 | 1369 |  |  |  | 20 | 0.50653 | 20 | 0.1353466 | 0.02433113 | 0.7528922 | 20 | 37 | 39.235
21 | 38 | 39 |  | 42 | 36 | 38 | 36 | 41 | 37 | 38 | 3.666667 | 2.333333 | 38.33333 |  | 2 | 457 | 43.415 | 37.46067 | 38.56436 | -1.21185 | -0.9806047 |  | 21 | 21 | 37.93801 | 1469.444 |  |  |  |  | 21 | 35.45402 | 21 | 38.33333 | 1469.444 |  |  |  | 21 | 23.5287 | 21 | 0.9946724 | 0.03883061 | 25.47921 | 21 | 38.33333 | 43.415
22 | 34 | 37 | 34 |  | 33 |  | 35 | 34 |  |  | 2.5 | 1.5 | 34.5 |  | 2 | 362.9 | 34.4755 | 37.41369 | 38.44628 | 0.5979935 | 0.8027333 |  | 22 | 22 | -7.144395 | 1190.25 |  |  |  |  | 22 | 8.632982 | 22 | 34.5 | 1190.25 |  |  |  | 22 | 15.76712 | 22 | -0.3073643 | 0.006237411 | 15.14616 | 22 | 34.5 | 34.4755
23 | 39 | 36 | 39 | 36 |  | 37 |  | 39 |  | 40 | 2 | 2 | 38 |  | 2 | 357.8 | 33.991 | 37.45659 | 38.55409 | 0.7053308 | 0.9224746 |  | 23 | 23 | -20.20873 | 1444 |  |  |  |  | 23 | 12.01029 | 23 | 38 | 1444 |  |  |  | 23 | 20.82182 | 23 | -0.8174381 | 0.03488946 | 19.15206 | 23 | 38 | 33.991
24 | 29 |  | 30 | 26 |  | 28 | 28 | 30 | 28 | 28 | 1.625 | 2.375 | 28.375 |  | 1 | 312.5 | 29.6875 | 37.33863 | 38.25762 | 1.55719 | 1.732534 |  | 24 | 24 | 28.23128 | 805.140625 |  |  |  |  | 24 | 58.53979 | 24 | 28.375 | 805.140625 |  |  |  | 24 | 73.44689 | 24 | 0.9520889 | 0.01203192 | 75.33904 | 24 | 28.375 | 29.6875
25 | 28 | 26 | 30 | 24 | 26 | 26 |  | 26 | 29 | 25 | 3.333333 | 2.666667 | 26.66667 |  | 1 | 312.8 | 29.716 | 37.31769 | 38.20499 | 1.547129 | 1.716134 |  | 25 | 25 | 41.22553 | 711.1111 |  |  |  |  | 25 | 57.78576 | 25 | 26.66667 | 711.1111 |  |  |  | 25 | 72.06303 | 25 | 1.404208 | 0.02634506 | 74.8451 | 25 | 26.66667 | 29.716
26 | 38 | 38 | 34 | 38 | 37 | 37 | 36 | 37 | 35 | 36 | 1.4 | 2.6 | 36.6 |  | 2 | 458 | 43.51 | 37.43943 | 38.51097 | -1.235508 | -1.010604 |  | 26 | 26 | 27.91644 | 1339.56 |  |  |  |  | 26 | 36.85183 | 26 | 36.6 | 1339.56 |  |  |  | 26 | 24.9903 | 26 | 0.738816 | 0.02063913 | 26.4473 | 26 | 36.6 | 43.51
27 | 33 | 32 | 30 | 31 | 32 | 34 |  | 32 |  | 31 | 2.125 | 1.875 | 31.875 |  | 1 | 433 | 41.135 | 37.38152 | 38.36543 | -0.7639232 | -0.5598968 |  | 27 | 27 | -0.6312329 | 1016.015625 |  |  |  |  | 27 | 14.08859 | 27 | 31.875 | 1016.015625 |  |  |  | 27 | 7.670539 | 27 | -0.005203744 | 3.535052e-06 | 7.660128 | 27 | 31.875 | 41.135
28 | 34 |  | 36 | 32 | 37 | 36 |  |  | 34 | 34 | 2.285714 | 2.714286 | 34.71429 |  | 2 | 467 | 44.365 | 37.41632 | 38.45288 | -1.414224 | -1.195193 |  | 28 | 28 | 18.6475 | 1205.082 |  |  |  |  | 28 | 48.28416 | 28 | 34.71429 | 1205.082 |  |  |  | 28 | 34.95311 | 28 | 0.51327 | 0.007323575 | 35.97233 | 28 | 34.71429 | 44.365
29 | 28 | 27 | 31 | 31 | 29 | 28 |  | 32 | 28 | 33 | 3.333333 | 2.666667 | 29.66667 |  | 1 | 377.4 | 35.853 | 37.35446 | 38.2974 | 0.3055834 | 0.4941603 |  | 29 | 29 | 3.637588 | 880.1111 |  |  |  |  | 29 | 2.254382 | 29 | 29.66667 | 880.1111 |  |  |  | 29 | 5.975107 | 29 | 0.1757578 | 0.004886445 | 6.321737 | 29 | 29.66667 | 35.853
30 |  |  | 35 | 34 |  |  |  | 33 | 37 | 36 | 2 | 2 | 35 |  | 2 | 366.1 | 34.7795 | 37.41982 | 38.46169 | 0.5373692 | 0.7443902 |  | 30 | 30 | -7.699591 | 1225 |  |  |  |  | 30 | 6.971296 | 30 | 35 | 1225 |  |  |  | 30 | 13.55849 | 30 | -0.3386125 | 0.008907339 | 12.87235 | 30 | 35 | 34.7795
31 |  | 32 | 34 | 34 | 30 | 35 |  | 30 | 32 | 32 | 2.625 | 2.375 | 32.375 |  | 2 | 353.7 | 33.6015 | 37.38765 | 38.38083 | 0.7705733 | 0.9661884 |  | 31 | 31 | -1.254649 | 1048.140625 |  |  |  |  | 31 | 14.33494 | 31 | 32.375 | 1048.140625 |  |  |  | 31 | 22.84197 | 31 | -0.06443964 | 0.0001828241 | 22.71291 | 31 | 32.375 | 33.6015
32 | 30 |  | 32 |  | 30 |  | 33 | 30 | 32 | 30 | 2 | 1 | 31 |  | 1 | 454 | 43.13 | 37.3708 | 38.33847 | -1.172136 | -0.9686545 |  | 32 | 32 | -5.995035 | 961 |  |  |  |  | 32 | 33.16838 | 32 | 31 | 961 |  |  |  | 32 | 22.95872 | 32 | -0.1373211 | 0.0008313221 | 22.68325 | 32 | 31 | 43.13
33 | 37 | 34 | 33 | 32 | 34 | 36 | 30 | 32 | 35 | 33 | 3.4 | 3.6 | 33.6 |  | 2 | 423 | 40.185 | 37.40266 | 38.41856 | -0.5662727 | -0.3571031 |  | 33 | 33 | 4.361059 | 1128.96 |  |  |  |  | 33 | 7.741394 | 33 | 33.6 | 1128.96 |  |  |  | 33 | 3.120306 | 33 | 0.09316538 | 0.002627047 | 3.30401 | 33 | 33.6 | 40.185
34 | 34 |  |  |  | 32 | 30 | 35 | 32 | 30 | 34 | 2.571429 | 2.428571 | 32.42857 |  | 2 | 398.8 | 37.886 | 37.38831 | 38.38248 | -0.1012924 | 0.1003679 |  | 34 | 34 | 0.1935833 | 1051.612 |  |  |  |  | 34 | 0.2476976 | 34 | 32.42857 | 1051.612 |  |  |  | 34 | 0.2464902 | 34 | -0.007302091 | 0.0002301713 | 0.2316558 | 34 | 32.42857 | 37.886
35 |  | 36 |  | 35 | 34 | 37 | 31 |  | 34 | 36 | 2.285714 | 3.714286 | 34.71429 |  | 2 | 448 | 42.56 | 37.41632 | 38.45288 | -1.046863 | -0.8302941 |  | 35 | 35 | 13.82631 | 1205.082 |  |  |  |  | 35 | 26.45745 | 35 | 34.71429 | 1205.082 |  |  |  | 35 | 16.8684 | 35 | 0.3588019 | 0.007323575 | 17.57868 | 35 | 34.71429 | 42.56
36 | [22 empty] | 36 | 36 | [6 empty] | 36 |  | 36 | [5 empty] | 36 |  | 36 |  |  |  | 36
37 | [22 empty] | 37 | 37 | [6 empty] | 37 |  | 37 | [5 empty] | 37 |  | 37 |  |  |  | 37
38 | [22 empty] | 38 | 38 | [6 empty] | 38 |  | 38 | [5 empty] | 38 |  | 38 |  |  |  | 38
39 | [22 empty] | 39 | 39 | [6 empty] | 39 |  | 39 | [5 empty] | 39 |  | 39 |  |  |  | 39
40 | [22 empty] | 40 | 40 | [6 empty] | 40 |  | 40 | [5 empty] | 40 |  | 40 |  |  |  | 40
41 | [22 empty] | 41 | 41 | [6 empty] | 41 |  | 41 | [5 empty] | 41 |  | 41 |  |  |  | 41
42 | [22 empty] | 42 | 42 | [6 empty] | 42 |  | 42 | [5 empty] | 42 |  | 42 |  |  |  | 42
43 | [22 empty] | 43 | 43 | [6 empty] | 43 |  | 43 | [5 empty] | 43 |  | 43 |  |  |  | 43
44 | [22 empty] | 44 | 44 | [6 empty] | 44 |  | 44 | [5 empty] | 44 |  | 44 |  |  |  | 44
45 | [22 empty] | 45 | 45 | [6 empty] | 45 |  | 45 | [5 empty] | 45 |  | 45 |  |  |  | 45
46 | [22 empty] | 46 | 46 | [6 empty] | 46 |  | 46 | [5 empty] | 46 |  | 46 |  |  |  | 46
47 | [22 empty] | 47 | 47 | [6 empty] | 47 |  | 47 | [5 empty] | 47 |  | 47 |  |  |  | 47
48 | [22 empty] | 48 | 48 | [6 empty] | 48 |  | 48 | [5 empty] | 48 |  | 48 |  |  |  | 48
49 | [22 empty] | 49 | 49 | [6 empty] | 49 |  | 49 | [5 empty] | 49 |  | 49 |  |  |  | 49
50 | [22 empty] | 50 | 50 | [6 empty] | 50 |  | 50 | [5 empty] | 50 |  | 50 |  |  |  | 50
[13 empty] | 32.04327 |  |  |  | 37.38359 |  | 38.36731 | [5 empty] | 432.7483 | 35311.3 |  |  |  |  | Sт | 4.913421 |  | 1053.889 | 34214.03 |  |  |  | Sт | 4.946579 |  | 12.95013 | 0.5284724 | 783.8998
[13 empty] | ср.зн. H |  |  |  | cр.зн Rф (Мпа) | [13 empty] | Sп < 1,5 Sт | [7 empty] | Sп < 1,5 Sт |  |  |  | 0.7269611 | 27.99821
[31 empty] | Sп | 2.534092 | [6 empty] | Sп | 2.551193 |  |  | 20.35361
0.636257
[29 empty] | ПОГРЕШНОСТЬ | [11 empty] | r < 0,7
[29 empty] | Sт | 4.946579 | 12.89269 |  |  | < 12%
[29 empty] | Rф | 38.36731 |  |  |  | > 15%
[29 empty] | Н | RH
[29 empty] | 5 | 37.5376
[29 empty] | 10 | 37.69161
[29 empty] | 15 | 37.84563
[29 empty] | 20 | 37.99964
[29 empty] | 25 | 38.15366
[29 empty] | 30 | 38.30767
[29 empty] | 35 | 38.46169
[29 empty] | 40 | 38.6157
[29 empty] | 45 | 38.76971
[29 empty] | 50 | 38.92373