## КИТАЕВ склерометр
Кубы | [13 empty] | Кубы |  |  |  | 10 | 0.95 | 100
Отрыв со скалыванием
№ | Значение склерометра | [9 empty] | max | min | Среднее значение по склерометру |  | Разделение на группы | Значение прочности кубов (КН), показания отрыва |  | По градуировочной зависимости RiH |  | Корректировка путем отбраковки RiH-Riф/Sт |  | Примечание | [22 empty] | Для построения графика
[24 empty] | ДО ОТБРАКОВКИ | [8 empty] | ПОСЛЕ ОТБРАКОВКИ | [8 empty] | Коэффициент корреляции град.зависимости |  |  | № | Среднее значение по склерометру | Значение ПИБ | Отбракованные показания
[16 empty] | Показания | Показания Riф (Мпа) | До отбраковки | После отбраковки | До отбраковки | После отбраковки |  |  | Промежуточные данные для расчета а1 | [7 empty] | Sт | Промежуточные данные для расчета а1 | [6 empty] | Sт |  | 37.3836 |  |  |  |  | Показания Riф (Мпа)
1 | 22 |  | 24 | 20 | 21 | 21 | 22 |  | 25 | 24 | 2.625 | 2.375 | 22.375 |  | 1 | 349.8 | 33.231 | 30.6083 | 30.6083 | -0.51764 | -0.51764 |  | 1 | 1 | 40.1483 | 93.4754 | а1= | 395.6367 | 0.70078 |  | 1 | 6.8787 | 1 | 40.1483 | 93.4754 | а1= | 395.6367 | 0.70078 | 1 | 6.8787 | 1 | 28.1351 | 45.905 | 17.244 | 1 | 22.375 | 33.231
2 | 22 | 25 |  | 24 | 22 | 21 | 23 | 20 | 19 | 20 | 3.2222 | 2.7778 | 21.7778 |  | 1 | 346.1 | 32.8795 | 30.1897 | 30.1897 | -0.53087 | -0.53087 |  | 2 | 2 | 46.2366 | 105.3802 |  | 564.5667 |  |  | 2 | 7.2348 | 2 | 46.2366 | 105.3802 |  | 564.5667 |  | 2 | 7.2348 | 2 | 32.4017 | 51.7514 | 20.2868 | 2 | 21.7778 | 32.8795
3 |  |  | 28 | 28 |  | 26 | 26 | 29 | 27 |  | 1.6667 | 1.3333 | 27.3333 |  | 1 | 374.9 | 35.6155 | 34.083 | 34.083 | -0.30247 | -0.30247 |  | 3 | 3 | 8.3276 | 22.1835 | а0= | 14.9283 |  |  | 3 | 2.3487 | 3 | 8.3276 | 22.1835 | а0= | 14.9283 |  | 3 | 2.3487 | 3 | 5.8358 | 10.8941 | 3.1261 | 3 | 27.3333 | 35.6155
4 |  | 30 |  | 28 |  | 27 | 26 |  | 27 | 32 | 3.6667 | 2.3333 | 28.3333 |  | 1 | 353.2 | 33.554 | 34.7837 | 34.7837 | 0.24271 | 0.24271 |  | 4 | 4 | 14.2075 | 13.7636 |  |  |  |  | 4 | 1.5123 | 4 | 14.2075 | 13.7636 |  |  |  | 4 | 1.5123 | 4 | 9.9563 | 6.7592 | 14.6657 | 4 | 28.3333 | 33.554
5 | 34 |  | 30 | 29 |  | 30 | 31 | 34 |  | 34 | 2.2857 | 2.7143 | 31.7143 |  | 1 | 367.7 | 34.9315 | 37.153 | 37.153 | 0.43846 | 0.43846 |  | 5 | 5 | 0.80669 | 0.10823 | Уровнение градуировочной зависимости |  |  |  | 5 | 4.9353 | 5 | 0.80669 | 0.10823 | Уровнение градуировочной зависимости |  |  | 5 | 4.9353 | 5 | 0.56531 | 0.05315 | 6.0127 | 5 | 31.7143 | 34.9315
6 | 36 |  | 35 | 38 | 37 | 33 | 35 | 35 |  | 35 | 2.5 | 2.5 | 35.5 |  | 2 | 492 | 46.74 | 39.806 | 39.806 | -1.3685 | -1.3685 |  | 6 | 6 | 32.3426 | 11.949 |  |  |  |  | 6 | 48.0804 | 6 | 32.3426 | 11.949 |  |  |  | 6 | 48.0804 | 6 | 22.6651 | 5.8681 | 87.5425 | 6 | 35.5 | 46.74
7 | 31 |  | 35 | 34 | 37 | 34 | 31 | 30 | 33 |  | 3.875 | 3.125 | 33.125 |  | 2 | 517 | 49.115 | 38.1416 | 38.1416 | -2.1658 | -2.1658 | Отбраковывается | 7 | 7 | 12.6903 | 1.1701 | Rн = 0,70 * H + 14,93 |  |  |  | 7 | 120.4146 | 7 | 12.6903 | 1.1701 | Rн = 0,70 * H + 14,93 |  |  | 7 | 120.4146 | 7 | 8.8931 | 0.57465 | 137.6261 | 7 | 33.125 | 49.115 | 49.115
8 |  | 32 |  | 31 |  | 37 | 36 | 34 | 33 | 36 | 2.8571 | 3.1429 | 34.1429 |  | 2 | 428 | 40.66 | 38.8549 | 38.8549 | -0.35626 | -0.35626 |  | 8 | 8 | 6.8791 | 4.4083 |  |  |  |  | 8 | 3.2583 | 8 | 6.8791 | 4.4083 |  |  |  | 8 | 3.2583 | 8 | 4.8208 | 2.1649 | 10.7349 | 8 | 34.1429 | 40.66
9 | 31 | 28 | 28 | 33 | 29 | 34 | 32 |  |  | 32 | 3.125 | 2.875 | 30.875 |  | 1 | 360.6 | 34.257 | 36.5649 | 36.5649 | 0.4555 | 0.4555 |  | 9 | 9 | 3.6527 | 1.3648 |  |  |  |  | 9 | 5.3264 | 9 | 3.6527 | 1.3648 |  |  |  | 9 | 5.3264 | 9 | 2.5597 | 0.67026 | 9.7755 | 9 | 30.875 | 34.257
10 | 28 |  | 29 | 32 |  | 29 | 33 | 29 | 35 | 34 | 3.875 | 3.125 | 31.125 |  | 1 | 336 | 31.92 | 36.7401 | 36.7401 | 0.95132 | 0.95132 |  | 10 | 10 | 5.017 | 0.84321 |  |  |  |  | 10 | 23.2332 | 10 | 5.017 | 0.84321 |  |  |  | 10 | 23.2332 | 10 | 3.5158 | 0.41409 | 29.8508 | 10 | 31.125 | 31.92
11 | 32 | 30 | 30 | 29 | 29 |  | 30 | 30 | 29 | 28 | 2.3333 | 1.6667 | 29.6667 |  | 1 | 364.6 | 34.637 | 35.7181 | 35.7181 | 0.21337 | 0.21337 |  | 11 | 11 | 6.5275 | 5.6482 |  |  |  |  | 11 | 1.1688 | 11 | 6.5275 | 5.6482 |  |  |  | 11 | 1.1688 | 11 | 4.5744 | 2.7738 | 7.5437 | 11 | 29.6667 | 34.637
12 | 28 |  | 33 | 28 | 29 | 35 | 33 | 34 | 34 | 34 | 3 | 4 | 32 |  | 1 | 410 | 38.95 | 37.3533 | 37.3533 | -0.31514 | -0.31514 |  | 12 | 12 | -0.067771 | 0.0018719 |  |  |  |  | 12 | 2.5496 | 12 | -0.067771 | 0.0018719 |  |  |  | 12 | 2.5496 | 12 | -0.047493 | 0.00091927 | 2.4537 | 12 | 32 | 38.95
13 | 30 | 25 | 23 | 26 |  | 30 | 28 |  | 24 | 28 | 3.25 | 3.75 | 26.75 |  | 1 | 333.5 | 31.6825 | 33.6742 | 33.6742 | 0.39309 | 0.39309 |  | 13 | 13 | 30.1774 | 28.0187 |  |  |  |  | 13 | 3.9668 | 13 | 30.1774 | 28.0187 |  |  |  | 13 | 3.9668 | 13 | 21.1477 | 13.7597 | 32.5024 | 13 | 26.75 | 31.6825
14 | 26 | 30 | 29 |  |  | 28 | 28 | 24 | 28 | 28 | 2.375 | 3.625 | 27.625 |  | 1 | 352.6 | 33.497 | 34.2874 | 34.2874 | 0.15599 | 0.15599 |  | 14 | 14 | 17.172 | 19.5211 |  |  |  |  | 14 | 0.62466 | 14 | 17.172 | 19.5211 |  |  |  | 14 | 0.62466 | 14 | 12.0338 | 9.5866 | 15.1055 | 14 | 27.625 | 33.497
15 |  | 37 | 34 | 33 | 33 | 38 | 38 | 35 | 32 |  | 3 | 3 | 35 |  | 2 | 447 | 42.465 | 39.4556 | 39.4556 | -0.59395 | -0.59395 |  | 15 | 15 | 15.0244 | 8.7423 |  |  |  |  | 15 | 9.0565 | 15 | 15.0244 | 8.7423 |  |  |  | 15 | 9.0565 | 15 | 10.5288 | 4.2933 | 25.8208 | 15 | 35 | 42.465
16 | 36 | 37 | 36 | 41 | 36 | 37 | 42 | 38 | 37 | 41 | 3.9 | 2.1 | 38.1 |  | 2 | 460 | 43.7 | 41.628 | 41.628 | -0.40894 | -0.40894 |  | 16 | 16 | 38.2568 | 36.684 |  |  |  |  | 16 | 4.2931 | 16 | 38.2568 | 36.684 |  |  |  | 16 | 4.2931 | 16 | 26.8096 | 18.0152 | 39.8971 | 16 | 38.1 | 43.7
17 | 34 |  | 31 | 33 | 37 | 35 | 33 | 34 | 33 | 35 | 3.1111 | 2.8889 | 33.8889 |  | 2 | 477 | 45.315 | 38.677 | 38.677 | -1.3101 | -1.3101 |  | 17 | 17 | 14.6384 | 3.4063 |  |  |  |  | 17 | 44.0636 | 17 | 14.6384 | 3.4063 |  |  |  | 17 | 44.0636 | 17 | 10.2583 | 1.6728 | 62.9073 | 17 | 33.8889 | 45.315
18 | 36 | 30 | 30 | 36 | 30 |  |  |  | 35 |  | 3.1667 | 2.8333 | 32.8333 |  | 2 | 373.4 | 35.473 | 37.9372 | 37.9372 | 0.48636 | 0.48636 |  | 18 | 18 | -1.5095 | 0.62421 |  |  |  |  | 18 | 6.0725 | 18 | -1.5095 | 0.62421 |  |  |  | 18 | 6.0725 | 18 | -1.0578 | 0.30654 | 3.6503 | 18 | 32.8333 | 35.473
19 | 32 | 37 |  | 34 | 33 | 34 | 38 | 34 | 34 |  | 3.5 | 2.5 | 34.5 |  | 2 | 234.5 | 22.2775 | 39.1052 | 39.1052 | 3.3212 | 3.3212 | Отбраковывается | 19 | 19 | -37.1116 | 6.0355 |  |  |  |  | 19 | 283.172 | 19 | -37.1116 | 6.0355 |  |  |  | 19 | 283.172 | 19 | -26.0071 | 2.964 | 228.1938 | 19 | 34.5 | 22.2775 | 22.2775
20 | 34 | 37 | 39 | 40 | 36 | 35 | 38 | 38 |  | 36 | 3 | 3 | 37 |  | 2 | 413 | 39.235 | 40.8572 | 40.8572 | 0.32016 | 0.32016 |  | 20 | 20 | 9.177 | 24.5692 |  |  |  |  | 20 | 2.6314 | 20 | 9.177 | 24.5692 |  |  |  | 20 | 2.6314 | 20 | 6.431 | 12.0657 | 3.4277 | 20 | 37 | 39.235
21 | 38 | 39 |  | 42 | 36 | 38 | 36 | 41 | 37 | 38 | 3.6667 | 2.3333 | 38.3333 |  | 2 | 457 | 43.415 | 41.7915 | 41.7915 | -0.32042 | -0.32042 |  | 21 | 21 | 37.938 | 39.565 |  |  |  |  | 21 | 2.6356 | 21 | 37.938 | 39.565 |  |  |  | 21 | 2.6356 | 21 | 26.5862 | 19.43 | 36.378 | 21 | 38.3333 | 43.415
22 | 34 | 37 | 34 |  | 33 |  | 35 | 34 |  |  | 2.5 | 1.5 | 34.5 |  | 2 | 362.9 | 34.4755 | 39.1052 | 39.1052 | 0.91375 | 0.91375 |  | 22 | 22 | -7.1444 | 6.0355 |  |  |  |  | 22 | 21.4343 | 22 | -7.1444 | 6.0355 |  |  |  | 22 | 21.4343 | 22 | -5.0066 | 2.964 | 8.457 | 22 | 34.5 | 34.4755
23 | 39 | 36 | 39 | 36 |  | 37 |  | 39 |  | 40 | 2 | 2 | 38 |  | 2 | 357.8 | 33.991 | 41.5579 | 41.5579 | 1.4935 | 1.4935 |  | 23 | 23 | -20.2087 | 35.4827 |  |  |  |  | 23 | 57.2586 | 23 | -20.2087 | 35.4827 |  |  |  | 23 | 57.2586 | 23 | -14.1619 | 17.4253 | 11.5096 | 23 | 38 | 33.991
24 | 29 |  | 30 | 26 |  | 28 | 28 | 30 | 28 | 28 | 1.625 | 2.375 | 28.375 |  | 1 | 312.5 | 29.6875 | 34.8129 | 34.8129 | 1.0116 | 1.0116 |  | 24 | 24 | 28.2313 | 13.4562 |  |  |  |  | 24 | 26.2701 | 24 | 28.2313 | 13.4562 |  |  |  | 24 | 26.2701 | 24 | 19.7839 | 6.6082 | 59.2297 | 24 | 28.375 | 29.6875
25 | 28 | 26 | 30 | 24 | 26 | 26 |  | 26 | 29 | 25 | 3.3333 | 2.6667 | 26.6667 |  | 1 | 312.8 | 29.716 | 33.6158 | 33.6158 | 0.76968 | 0.76968 |  | 25 | 25 | 41.2255 | 28.9078 |  |  |  |  | 25 | 15.2083 | 25 | 41.2255 | 28.9078 |  |  |  | 25 | 15.2083 | 25 | 28.89 | 14.1964 | 58.7919 | 25 | 26.6667 | 29.716
26 | 38 | 38 | 34 | 38 | 37 | 37 | 36 | 37 | 35 | 36 | 1.4 | 2.6 | 36.6 |  | 2 | 458 | 43.51 | 40.5769 | 40.5769 | -0.5789 | -0.5789 |  | 26 | 26 | 27.9164 | 20.7638 |  |  |  |  | 26 | 8.6034 | 26 | 27.9164 | 20.7638 |  |  |  | 26 | 8.6034 | 26 | 19.5633 | 10.1969 | 37.533 | 26 | 36.6 | 43.51
27 | 33 | 32 | 30 | 31 | 32 | 34 |  | 32 |  | 31 | 2.125 | 1.875 | 31.875 |  | 1 | 433 | 41.135 | 37.2657 | 37.2657 | -0.76367 | -0.76367 |  | 27 | 27 | -0.63123 | 0.028313 |  |  |  |  | 27 | 14.9717 | 27 | -0.63123 | 0.028313 |  |  |  | 27 | 14.9717 | 27 | -0.44235 | 0.013904 | 14.0731 | 27 | 31.875 | 41.135
28 | 34 |  | 36 | 32 | 37 | 36 |  |  | 34 | 34 | 2.2857 | 2.7143 | 34.7143 |  | 2 | 467 | 44.365 | 39.2554 | 39.2554 | -1.0085 | -1.0085 |  | 28 | 28 | 18.6475 | 7.1344 |  |  |  |  | 28 | 26.1082 | 28 | 18.6475 | 7.1344 |  |  |  | 28 | 26.1082 | 28 | 13.0678 | 3.5036 | 48.7401 | 28 | 34.7143 | 44.365
29 | 28 | 27 | 31 | 31 | 29 | 28 |  | 32 | 28 | 33 | 3.3333 | 2.6667 | 29.6667 |  | 1 | 377.4 | 35.853 | 35.7181 | 35.7181 | -0.026622 | -0.026622 |  | 29 | 29 | 3.6376 | 5.6482 |  |  |  |  | 29 | 0.018194 | 29 | 3.6376 | 5.6482 |  |  |  | 29 | 0.018194 | 29 | 2.5491 | 2.7738 | 2.3427 | 29 | 29.6667 | 35.853
30 |  |  | 35 | 34 |  |  |  | 33 | 37 | 36 | 2 | 2 | 35 |  | 2 | 366.1 | 34.7795 | 39.4556 | 39.4556 | 0.9229 | 0.9229 |  | 30 | 30 | -7.6996 | 8.7423 |  |  |  |  | 30 | 21.866 | 30 | -7.6996 | 8.7423 |  |  |  | 30 | 21.866 | 30 | -5.3957 | 4.2933 | 6.7813 | 30 | 35 | 34.7795
31 |  | 32 | 34 | 34 | 30 | 35 |  | 30 | 32 | 32 | 2.625 | 2.375 | 32.375 |  | 2 | 353.7 | 33.6015 | 37.6161 | 37.6161 | 0.79234 | 0.79234 |  | 31 | 31 | -1.2546 | 0.11005 |  |  |  |  | 31 | 16.1167 | 31 | -1.2546 | 0.11005 |  |  |  | 31 | 16.1167 | 31 | -0.87923 | 0.054044 | 14.3042 | 31 | 32.375 | 33.6015
32 | 30 |  | 32 |  | 30 |  | 33 | 30 | 32 | 30 | 2 | 1 | 31 |  | 1 | 454 | 43.13 | 36.6525 | 36.6525 | -1.2784 | -1.2784 |  | 32 | 32 | -5.995 | 1.0884 |  |  |  |  | 32 | 41.9582 | 32 | -5.995 | 1.0884 |  |  |  | 32 | 41.9582 | 32 | -4.2012 | 0.53451 | 33.0213 | 32 | 31 | 43.13
33 | 37 | 34 | 33 | 32 | 34 | 36 | 30 | 32 | 35 | 33 | 3.4 | 3.6 | 33.6 |  | 2 | 423 | 40.185 | 38.4745 | 38.4745 | -0.33759 | -0.33759 |  | 33 | 33 | 4.3611 | 2.4234 |  |  |  |  | 33 | 2.9258 | 33 | 4.3611 | 2.4234 |  |  |  | 33 | 2.9258 | 33 | 3.0561 | 1.1901 | 7.8479 | 33 | 33.6 | 40.185
34 | 34 |  |  |  | 32 | 30 | 35 | 32 | 30 | 34 | 2.5714 | 2.4286 | 32.4286 |  | 2 | 398.8 | 37.886 | 37.6536 | 37.6536 | -0.045868 | -0.045868 |  | 34 | 34 | 0.19358 | 0.14846 |  |  |  |  | 34 | 0.05401 | 34 | 0.19358 | 0.14846 |  |  |  | 34 | 0.05401 | 34 | 0.13566 | 0.072908 | 0.25242 | 34 | 32.4286 | 37.886
35 |  | 36 |  | 35 | 34 | 37 | 31 |  | 34 | 36 | 2.2857 | 3.7143 | 34.7143 |  | 2 | 448 | 42.56 | 39.2554 | 39.2554 | -0.65222 | -0.65222 |  | 35 | 35 | 13.8263 | 7.1344 |  |  |  |  | 35 | 10.9205 | 35 | 13.8263 | 7.1344 |  |  |  | 35 | 10.9205 | 35 | 9.6892 | 3.5036 | 26.7953 | 35 | 34.7143 | 42.56
36 | [22 empty] | 36 | 36 | [6 empty] | 36 |  | 36 | [5 empty] | 36 |  | 36 |  |  |  | 36
37 | [22 empty] | 37 | 37 | [6 empty] | 37 |  | 37 | [5 empty] | 37 |  | 37 |  |  |  | 37
38 | [22 empty] | 38 | 38 | [6 empty] | 38 |  | 38 | [5 empty] | 38 |  | 38 |  |  |  | 38
39 | [22 empty] | 39 | 39 | [6 empty] | 39 |  | 39 | [5 empty] | 39 |  | 39 |  |  |  | 39
40 | [22 empty] | 40 | 40 | [6 empty] | 40 |  | 40 | [5 empty] | 40 |  | 40 |  |  |  | 40
41 | [22 empty] | 41 | 41 | [6 empty] | 41 |  | 41 | [5 empty] | 41 |  | 41 |  |  |  | 41
42 | [22 empty] | 42 | 42 | [6 empty] | 42 |  | 42 | [5 empty] | 42 |  | 42 |  |  |  | 42
43 | [22 empty] | 43 | 43 | [6 empty] | 43 |  | 43 | [5 empty] | 43 |  | 43 |  |  |  | 43
44 | [22 empty] | 44 | 44 | [6 empty] | 44 |  | 44 | [5 empty] | 44 |  | 44 |  |  |  | 44
45 | [22 empty] | 45 | 45 | [6 empty] | 45 |  | 45 | [5 empty] | 45 |  | 45 |  |  |  | 45
46 | [22 empty] | 46 | 46 | [6 empty] | 46 |  | 46 | [5 empty] | 46 |  | 46 |  |  |  | 46
47 | [22 empty] | 47 | 47 | [6 empty] | 47 |  | 47 | [5 empty] | 47 |  | 47 |  |  |  | 47
48 | [22 empty] | 48 | 48 | [6 empty] | 48 |  | 48 | [5 empty] | 48 |  | 48 |  |  |  | 48
49 | [22 empty] | 49 | 49 | [6 empty] | 49 |  | 49 | [5 empty] | 49 |  | 49 |  |  |  | 49
50 | [22 empty] | 50 | 50 | [6 empty] | 50 |  | 50 | [5 empty] | 50 |  | 50 |  |  |  | 50
[13 empty] | 32.0433 |  |  |  | 37.3836 |  | 37.3836 | [5 empty] | 395.6367 | 564.5667 |  |  |  |  | Sт | 5.0667 |  | 395.6367 | 564.5667 |  |  |  | Sт | 5.0667 |  | 277.254 | 277.254 | 1124.4249
[13 empty] | ср.зн. H |  |  |  | cр.зн Rф (Мпа) | [13 empty] | Sп < 1,5 Sт | [7 empty] | Sп < 1,5 Sт |  |  |  | 16.6509 | 33.5324
[31 empty] | Sп | 2.6084 | [6 empty] | Sп | 2.6084 |  |  | 558.347
0.49656
[29 empty] | ПОГРЕШНОСТЬ | [11 empty] | r < 0,7
[29 empty] | Sт | 5.0667 | 13.5534 |  |  | < 12%
[29 empty] | Rф | 37.3836 |  |  |  | > 15%
[29 empty] | Н | RH
[29 empty] | 5 | 18.4322
[29 empty] | 10 | 21.9361
[29 empty] | 15 | 25.44
[29 empty] | 20 | 28.9439
[29 empty] | 25 | 32.4478
[29 empty] | 30 | 35.9517
[29 empty] | 35 | 39.4556
[29 empty] | 40 | 42.9595
[29 empty] | 45 | 46.4634
[29 empty] | 50 | 49.9673