## СКЛЕРОМЕТР
Испытательная лаборатория ООО «М – Бетон». Свидетельство № 211/15 от 10 июля 2015 г.
ИНН 7719838588/ КПП500301001, 142703, Московская обл., Ленинский р-н, г. Видное, проспект Ленинского Комсомола, д.35, помещение 3
ОКПО 17265369 ОКВЭД 26.63 ОКТМО – 46628101 ОГРН 1137746192990
[17 empty] | УТВЕРЖДАЮ: | [5 empty] | 2015-07-24
Начальник лаборатории
[17 empty] | ООО "М-Бетон" | [8 empty] | ВЫБРАТЬ ДАННЫЕ ПРИБОРОВ
[17 empty] | ___________ Р.В. Кузнецов | [8 empty] | Молоток | Отрыв
[17 empty] | 2015-07-24 | [8 empty] | №SH01-006-1716 | №751
ПРОТОКОЛ № | [6 empty] | 21 |  | 14 |  |  | -16
Строительной лабораторией ООО "М-Бетон" были проведены работы по определению прочности бетона неразрушающими методами в возведенных монолитных железобетонных конструкциях в соответствии с требованиями СП 70.13330.2012 п.п.: 5.5.5. На строительной площадке ООО"МСУ Град-1" по адресу: . Испытания проводились методом отрыва со скалыванием (прибор ОНИКС-1.ОС.050 зав.:№751; сертификат о калибровке №19363 от 9.04.2015г.) и метод упругого отскока (склерометр SilverSchmidt РС тип N зав. №SH01-006-1716; свидетельство о поверке №1560 от 8.04.2016г.); в соответствии с требованиями ГОСТ 18105-2010, ГОСТ 22690-88.
Заказчик: |  | ООО"МСУ Град-1"
Адрес:
Проектный класс: |  | 25
Контроль прочности проводился по следующей схеме: "схема В" согласно ГОСТ 18105-2010
Уравнение градуировочной зависимости: | [7 empty] | RH = 0.55 * Н + 10.04
Коэффициент совпадения: | [5 empty] | 1.160991
Данные о местоположении и наименовании испытанных конструкций, а также результаты испытаний по каждой конструкции приведены в таблице №1
Таблица №1
№ п/п | Место измерения прочности бетона | Класс бетона |  | Дата бетонирования |  | Дата проведения испытания |  | Возраст бетона, сут. |  | № контролируемого участка |  | Показания прибора SilverSchmidt |  |  | Фактическая прочность бетона, Мпа |  |  |  | Фактический класс бетона |  | Текущий коэфициент вариации, % | % набора прочности | SH.M | Sm | n-1 | Кт
[12 empty] | Ср.зн. |  |  | МПа |  | Ср.зн.
1 | 2 | 3 |  | 4 |  | 5 |  | 6 |  | 7 |  | 8 |  |  | 9 |  |  |  | 10 |  | 11 | 12
1 | Бетонирование лестничных площадок в/о 5-В/8/2-9;И/8/1-9 на отм. +1,700. → | B25 |  | 2015-06-12 |  | 2015-07-24 |  | 42 |  | 1 |  | 41 |  |  | 37.83669 |  | 37.19814 |  | Bф26 |  | 17.50087 | 104 | 1.95445 | 6.51 | 19 | 1.28
[10 empty] | 2 |  | 36 |  |  | 34.64396
[10 empty] | 3 |  | 38 |  |  | 35.92105
[10 empty] | 4 |  | 40 |  |  | 37.19814
[10 empty] | 5 |  | 44 |  |  | 39.75232
[10 empty] | 6 |  | 40 |  |  | 37.19814
[10 empty] | 7 |  | 42 |  |  | 38.47523
[10 empty] | 8 |  | 42 |  |  | 38.47523
[10 empty] | 9 |  | 35 |  |  | 34.00542
[10 empty] | 10 |  | 40 |  |  | 37.19814
[10 empty] | 11 |  | 38 |  |  | 35.92105
[10 empty] | 12 |  | 43 |  |  | 39.11378
[10 empty] | 13 |  | 39 |  |  | 36.5596
[10 empty] | 14 |  | 36 |  |  | 34.64396
[10 empty] | 15 |  | 44 |  |  | 39.75232
[10 empty] | 16 |  | 35 |  |  | 34.00542
[10 empty] | 17 |  | 45 |  |  | 40.39087
[10 empty] | 18 |  | 42 |  |  | 38.47523
[10 empty] | 19 |  | 38 |  |  | 35.92105
[10 empty] | 20 |  | 42 |  |  | 38.47523
Примечание: | [22 empty] | ПРОЧНОСТЬ БЕТОНА |  |  |  | Коэффициент вариации | Класс бетона
1. При определении фактической прочности бетона по SilverSchmidt направление ударов указано стрелками → ↑ ↓.
2. В значения прочности бетона по SilverSchmidt вносится коэффициент совпадения, полученный на основании сопоставительных испытаний по приложению №9 ГОСТ 22690-88. | [22 empty] | Ср.знач | 37.19814 | Согласно приложения №9 ГОСТ 22690 | ± 30 % | 17.50087 | Bф26 | 25 | 26
3. Без определения характеристик однородности бетона по прочности. | [22 empty] | МИН | 34.00542 |  | 25.151 | 17.50087 | Bф24
4. В качестве характеристик однородности бетона по прочности вычисляется текущий коэффициент вариации, полученный по значениям прочности на контролируемом участке. | [22 empty] | МАХ | 40.39087 |  | 46.709 | 17.50087 | Bф28
5. Возможность использования (или необходимость усиления) партий конструкций, фактическая прочность или фактический класс бетона по прочности которых не соответствует требованиям ГОСТ 18105-2010 п.п.:8.2-8.4, должна быть согласована с проектной организацией объекта строительства. | [22 empty] | ≥
6. Приемка бетона путем сравнения его фактической прочности с требуемой без учета характеристик однородности бетона по прочности не допускается.
Сопоставительные результаты испытаний конструкций неразрушающими методами
Таблица №2
№ п/п | Наименование конструкции | Класс бетона | Дата бетонирования | Дата проведения испытания | Вораст бетона, сут | № контролируемого участка | Показания прибора SilverSchmidt | [10 empty] | Фактическая прочность бетона, Мпа | Усилие вырыва, кН | Фактическая прочность бетона, Мпа | Коэффициент Кс
[7 empty] | Еденичные значения | [9 empty] | Ср.зн.
1 | 2 | 3 | 4 | 5 | 6 | 7 | 8 | [10 empty] | 9 | 10 | 11 | 12 |  | MAX | MIN
1 | Бетонирование лестничных площадок в/о 5-В/8/2-9;И/8/1-9 на отм. +1,700. → | B25 | 2015-06-12 | 2015-07-24 | 42 | 1 |  |  | 42 | 42 | 42 | 39 |  |  | 40 |  | 41 | 32.59 | 12 | 30 | 1.160991 |  | 1 | 2
[6 empty] | 2 |  |  |  | 41 |  | 45 |  | 43 | 44 | 42 | 43 | 33.69 | 15 | 37.5 |  |  | 2 | 2
[6 empty] | 3 | 41 |  | 40 | 41 | 42 | 42 | 42 |  |  |  | 41.33333 | 32.77333 | 19 | 47.5 |  |  | 0.6666667 | 1.333333
ЗАКЛЮЧЕНИЕ: Фактическая прочность бетона на контролируемых участках на момент испытания в среднем составляет 37.20 МПа. Значения прочности бетона варируются от 34.01 МПа до 40.39 МПа.
Испытание провёл:
Инженер ИСЛ ООО "М-БЕТОН" | [18 empty] | /Горохов А.А./
Silver Schmidt
Silver Schmidt + ПИБ
Silver Schmidt + ОНИКС

## Данные
Организация |  |  | Ф.И.О. | ДОЛЖНОСТЬ | ТАБЛИЦА 2 ГОСТ 18105 |  | ТАБЛИЦА 3 ГОСТ 18105 |  | КЛАСС | Мпа
ООО"МСУ Град-1" | ООО "МСУ град-1" | Московская область, Ленинский район сельское поселение Булатниковское, д.Дрожжино, жилой комплекс "Дрожжино-2" поз.: №12.1 | /Китанин Д.В/ | Нач. лаборатории ИСЛ ООО "М-БЕТОН" | 6 | 1.07 | 10 | 1.78 | 5 | 6.4
ООО"СМУ-1" | ООО "МСУ град-1" | М.О. Ленинский р-он с/п Булатниковское, д.Дрожжино, жилой комплекс "Дрожжино-2" поз.: №12.2 | /Кузнецов Р.В/ | Вед.инженер-технолог ИСЛ ООО "М-БЕТОН" | 6.01 | 1.0701 | 11 | 1.78 | 7.5 | 9.6 | 3 | SilverSchmidt | упругого отскока (склерометр SilverSchmidt РС тип N зав. №SH01-006-1716; свидетельство о поверке №1560 от 8.04.2016г.);
ООО"МСУ-2" | ООО "МСУ град-1" | М.О. Ленинский р-он с/п Булатниковское д.Дрожжино жилой комплекс "Дрожжино-2" поз.:№23 | /Анисимов А.С./ | Инженер-технолог ИСЛ ООО "М-БЕТОН" | 6.02 | 1.0702 | 12 | 1.78 | 10 | 12.8 |  | SilverSchmidt + ПИБ
ООО"МСУ-3" | ООО "МСУ град-1" | М.О. Ленинский р-он с/п Булатниковское д.Дрожжино жилой комплекс "Дрожжино-2" поз.:№15.1 | /Кулагин В.М./ | Инженер ИСЛ ООО "М-БЕТОН" | 6.03 | 1.0703 | 13 | 1.78 | 12.5 | 16.1 |  | SilverSchmidt + ОНИКС | отрыва со скалыванием (прибор ОНИКС-1.ОС.050 зав.:№751; сертификат о калибровке №19363 от 9.04.2015г.) и метод упругого отскока (склерометр SilverSchmidt РС тип N зав. №SH01-006-1716; свидетельство о поверке №1560 от 8.04.2016г.);
ООО"МСУ-4" | ООО "МСУ град-1" | М.О. Ленинский р-он с/о, Боброво 29 | /Горохов А.А./ | Лаборант ИСЛ ООО "М-БЕТОН" | 6.04 | 1.0704 | 14 | 1.78 | 15 | 19.3
| ООО "МСУ град-1" | М.О. Ленинский р-он с/о, Боброво 26 | /Чиченкова Х.Д./ |  | 6.05 | 1.0705 | 15 | 1.76 | 20 | 25.7
| ООО "МСУ-2" | Московская область, Ленинский район сельское поселение Булатниковское д.Бутово. Индивидуальный монолитный комплекс с подземной автостоянкой и надземным переходом поз.:22 |  |  | 6.06 | 1.0706 | 16 | 1.76 | 22.5 | 28.9
| ООО "МСУ-2" | Московская область, Ленинский район сельское поселение Булатниковское д.Бутово. Индивидуальный монолитный комплекс с подземной автостоянкой и надземным переходом поз.:21 |  |  | 6.07 | 1.0707 | 17 | 1.76 | 25 | 32.1
| ООО "МСУ-2" | М.О. Ленинский р-он Булатниковский с/о, д.Боброво. Многоэтажный жилой дом поз.22 |  |  | 6.08 | 1.0708 | 18 | 1.76 | 30 | 38.5 |  |  | отрыва со скалыванием (прибор ОНИКС-1.ОС.050 зав.:№751; сертификат о калибровке №19363 от 9.04.2015г.) и метод упругого отскока (склерометр SilverSchmidt РС тип N зав. №SH01-006-1716; свидетельство о поверке №1560 от 8.04.2016г.);
| ООО "МСУ-2" | М.О. г. Люберцы, район Красная горка, микрорайон №12, 8-и секционный многоэтажный жилой дом поз.:2 |  |  | 6.09 | 1.0709 | 19 | 1.76 | 35 | 45
| ООО "МСУ-2" | М.О. г. Люберцы, район Красная горка, микрорайон №12, 14-ти секционный многоэтажный жилой дом поз.:2А |  |  | 6.1 | 1.071 | 20 | 1.73 | 40 | 51.4
| ООО "МСУ-4" | Московская обл. Ленинский муниципальный район, Булатниковское вблизи д.Дрожжино, мкр-н Дрожжино 2, жилой дом поз.14.1 |  |  | 6.11 | 1.0711 | 21 | 1.73 | 45 | 57.8
| ООО "МСУ-4" | М.О. г. Люберцы, район Красная горка, микрорайон №12, 15-и секционный многоэтажный жилой дом, поз.: 10 |  |  | 6.12 | 1.0712 | 22 | 1.73 | 50 | 64.2
| ООО "МСУ-4" | М.О. г. Люберцы, район Красная горка, микрорайон №12, 14-ти секционный многоэтажный жилой дом поз.:2А |  |  | 6.13 | 1.0713 | 23 | 1.73
| ООО "МСУ-4" | М.О. г. Люберцы, район Красная горка, микрорайон №12, 12-и секционный многоэтажный жилой дом, поз.: 11. |  |  | 6.14 | 1.0714 | 24 | 1.73
| ООО "СМУ-1" | г. Москва, г.о. Щербинка, мкр. Новомосковский, ул. Овражная , поз. 4. |  |  | 6.15 | 1.0715 | 25 | 1.71
|  | Московская обл.,Ленинский муниципальный район, д.Боброво поз. 24 |  |  | 6.16 | 1.0716 | 26 | 1.71
|  | г.Щелково "ПЦ" |  |  | 6.17 | 1.0717 | 27 | 1.71
|  | г.Москва,Зеленоградский АО, район Крюково,микрорайон №17, поз 3 |  |  | 6.18 | 1.0718 | 28 | 1.71
[5 empty] | 6.19 | 1.0719 | 29 | 1.71
[5 empty] | 6.2 | 1.072 | 30 | 1.7
[5 empty] | 6.21 | 1.0721 | 31 | 1.68
[5 empty] | 6.22 | 1.0722 | 32 | 1.68
[5 empty] | 6.23 | 1.0723 | 33 | 1.68
[5 empty] | 6.24 | 1.0724 | 34 | 1.68
[5 empty] | 6.25 | 1.0725 | 35 | 1.68
[5 empty] | 6.26 | 1.0726 | 36 | 1.68
[5 empty] | 6.27 | 1.0727 | 37 | 1.68
[5 empty] | 6.28 | 1.0728 | 38 | 1.68
[5 empty] | 6.29 | 1.0729 | 39 | 1.68
[5 empty] | 6.3 | 1.073 | 40 | 1.68
[5 empty] | 6.31 | 1.0731 | 41 | 1.68
[5 empty] | 6.32 | 1.0732 | 42 | 1.68
[5 empty] | 6.33 | 1.0733 | 43 | 1.68
[5 empty] | 6.34 | 1.0734 | 44 | 1.68
[5 empty] | 6.35 | 1.0735 | 45 | 1.68
[5 empty] | 6.36 | 1.0736 | 46 | 1.68
[5 empty] | 6.37 | 1.0737 | 47 | 1.68
[5 empty] | 6.38 | 1.0738 | 48 | 1.68
[5 empty] | 6.39 | 1.0739 | 49 | 1.68
[5 empty] | 6.4 | 1.074 | 50 | 1.68
[5 empty] | 6.41 | 1.0741 | 51 | 1.68
[5 empty] | 6.42 | 1.0742 | 52 | 1.68
[5 empty] | 6.43 | 1.0743 | 53 | 1.68
[5 empty] | 6.44 | 1.0744 | 54 | 1.68
[5 empty] | 6.45 | 1.0745 | 55 | 1.68
[5 empty] | 6.46 | 1.0746 | 56 | 1.68
[5 empty] | 6.47 | 1.0747 | 57 | 1.68
[5 empty] | 6.48 | 1.0748 | 58 | 1.68
[5 empty] | 6.49 | 1.0749 | 59 | 1.68
[5 empty] | 6.5 | 1.075 | 60 | 1.64
[5 empty] | 6.51 | 1.0751 | 61 | 1.64
[5 empty] | 6.52 | 1.0752 | 62 | 1.64
[5 empty] | 6.53 | 1.0753 | 63 | 1.64
[5 empty] | 6.54 | 1.0754 | 64 | 1.64
[5 empty] | 6.55 | 1.0755 | 65 | 1.64
[5 empty] | 6.56 | 1.0756 | 66 | 1.64
[5 empty] | 6.57 | 1.0757 | 67 | 1.64
[5 empty] | 6.58 | 1.0758 | 68 | 1.64
[5 empty] | 6.59 | 1.0759 | 69 | 1.64
[5 empty] | 6.6 | 1.076 | 70 | 1.64
[5 empty] | 6.61 | 1.0761 | 71 | 1.64
[5 empty] | 6.62 | 1.0762 | 72 | 1.64
[5 empty] | 6.63 | 1.0763 | 73 | 1.64
[5 empty] | 6.64 | 1.0764 | 74 | 1.64
[5 empty] | 6.65 | 1.0765 | 75 | 1.64
[5 empty] | 6.66 | 1.0766 | 76 | 1.64
[5 empty] | 6.67 | 1.0767 | 77 | 1.64
[5 empty] | 6.68 | 1.0768 | 78 | 1.64
[5 empty] | 6.69 | 1.0769 | 79 | 1.64
[5 empty] | 6.7 | 1.077 | 80 | 1.64
[5 empty] | 6.71 | 1.0771 | 81 | 1.64
[5 empty] | 6.72 | 1.0772 | 82 | 1.64
[5 empty] | 6.73 | 1.0773 | 83 | 1.64
[5 empty] | 6.74 | 1.0774 | 84 | 1.64
[5 empty] | 6.75 | 1.0775 | 85 | 1.64
[5 empty] | 6.76 | 1.0776 | 86 | 1.64
[5 empty] | 6.77 | 1.0777 | 87 | 1.64
[5 empty] | 6.78 | 1.0778 | 88 | 1.64
[5 empty] | 6.79 | 1.0779 | 89 | 1.64
[5 empty] | 6.8 | 1.078 | 90 | 1.64
[5 empty] | 6.81 | 1.0781 | 91 | 1.64
[5 empty] | 6.82 | 1.0782 | 92 | 1.64
[5 empty] | 6.83 | 1.0783 | 93 | 1.64
[5 empty] | 6.84 | 1.0784 | 94 | 1.64
[5 empty] | 6.85 | 1.0785 | 95 | 1.64
[5 empty] | 6.86 | 1.0786 | 96 | 1.64
[5 empty] | 6.87 | 1.0787 | 97 | 1.64
[5 empty] | 6.88 | 1.0788 | 98 | 1.64
[5 empty] | 6.89 | 1.0789 | 99 | 1.64
[5 empty] | 6.9 | 1.079 | 100 | 1.64
[5 empty] | 6.91 | 1.0791 | 101 | 1.64
[5 empty] | 6.92 | 1.0792 | 102 | 1.64
[5 empty] | 6.93 | 1.0793 | 103 | 1.64
[5 empty] | 6.94 | 1.0794 | 104 | 1.64
[5 empty] | 6.95 | 1.0795 | 105 | 1.64
[5 empty] | 6.96 | 1.0796 | 106 | 1.64
[5 empty] | 6.97 | 1.0797 | 107 | 1.64
[5 empty] | 6.98 | 1.0798 | 108 | 1.64
[5 empty] | 6.99 | 1.0799 | 109 | 1.64
[5 empty] | 7 | 1.08 | 110 | 1.64
[5 empty] | 7.01 | 1.0801 | 111 | 1.64
[5 empty] | 7.02 | 1.0802 | 112 | 1.64
[5 empty] | 7.03 | 1.0803 | 113 | 1.64
[5 empty] | 7.04 | 1.0804 | 114 | 1.64
[5 empty] | 7.05 | 1.0805 | 115 | 1.64
[5 empty] | 7.06 | 1.0806 | 116 | 1.64
[5 empty] | 7.07 | 1.0807 | 117 | 1.64
[5 empty] | 7.08 | 1.0808 | 118 | 1.64
[5 empty] | 7.09 | 1.0809 | 119 | 1.64
[5 empty] | 7.1 | 1.081 | 120 | 1.64
[5 empty] | 7.11 | 1.0811 | 121 | 1.64
[5 empty] | 7.12 | 1.0812 | 122 | 1.64
[5 empty] | 7.13 | 1.0813 | 123 | 1.64
[5 empty] | 7.14 | 1.0814 | 124 | 1.64
[5 empty] | 7.15 | 1.0815 | 125 | 1.64
[5 empty] | 7.16 | 1.0816 | 126 | 1.64
[5 empty] | 7.17 | 1.0817 | 127 | 1.64
[5 empty] | 7.18 | 1.0818 | 128 | 1.64
[5 empty] | 7.19 | 1.0819 | 129 | 1.64
[5 empty] | 7.2 | 1.082 | 130 | 1.64
[5 empty] | 7.21 | 1.0821 | 131 | 1.64
[5 empty] | 7.22 | 1.0822 | 132 | 1.64
[5 empty] | 7.23 | 1.0823 | 133 | 1.64
[5 empty] | 7.24 | 1.0824 | 134 | 1.64
[5 empty] | 7.25 | 1.0825 | 135 | 1.64
[5 empty] | 7.26 | 1.0826 | 136 | 1.64
[5 empty] | 7.27 | 1.0827 | 137 | 1.64
[5 empty] | 7.28 | 1.0828 | 138 | 1.64
[5 empty] | 7.29 | 1.0829 | 139 | 1.64
[5 empty] | 7.3 | 1.083 | 140 | 1.64
[5 empty] | 7.31 | 1.0831 | 141 | 1.64
[5 empty] | 7.32 | 1.0832 | 142 | 1.64
[5 empty] | 7.33 | 1.0833 | 143 | 1.64
[5 empty] | 7.34 | 1.0834 | 144 | 1.64
[5 empty] | 7.35 | 1.0835 | 145 | 1.64
[5 empty] | 7.36 | 1.0836 | 146 | 1.64
[5 empty] | 7.37 | 1.0837 | 147 | 1.64
[5 empty] | 7.38 | 1.0838 | 148 | 1.64
[5 empty] | 7.39 | 1.0839 | 149 | 1.64
[5 empty] | 7.4 | 1.084 | 150 | 1.64
[5 empty] | 7.41 | 1.0841 | 151 | 1.64
[5 empty] | 7.42 | 1.0842 | 152 | 1.64
[5 empty] | 7.43 | 1.0843 | 153 | 1.64
[5 empty] | 7.44 | 1.0844 | 154 | 1.64
[5 empty] | 7.45 | 1.0845 | 155 | 1.64
[5 empty] | 7.46 | 1.0846 | 156 | 1.64
[5 empty] | 7.47 | 1.0847 | 157 | 1.64
[5 empty] | 7.48 | 1.0848 | 158 | 1.64
[5 empty] | 7.49 | 1.0849 | 159 | 1.64
[5 empty] | 7.5 | 1.085 | 160 | 1.64
[5 empty] | 7.51 | 1.0851 | 161 | 1.64
[5 empty] | 7.52 | 1.0852 | 162 | 1.64
[5 empty] | 7.53 | 1.0853 | 163 | 1.64
[5 empty] | 7.54 | 1.0854 | 164 | 1.64
[5 empty] | 7.55 | 1.0855 | 165 | 1.64
[5 empty] | 7.56 | 1.0856 | 166 | 1.64
[5 empty] | 7.57 | 1.0857 | 167 | 1.64
[5 empty] | 7.58 | 1.0858 | 168 | 1.64
[5 empty] | 7.59 | 1.0859 | 169 | 1.64
[5 empty] | 7.6 | 1.086 | 170 | 1.64
[5 empty] | 7.61 | 1.0861 | 171 | 1.64
[5 empty] | 7.62 | 1.0862 | 172 | 1.64
[5 empty] | 7.63 | 1.0863 | 173 | 1.64
[5 empty] | 7.64 | 1.0864 | 174 | 1.64
[5 empty] | 7.65 | 1.0865 | 175 | 1.64
[5 empty] | 7.66 | 1.0866 | 176 | 1.64
[5 empty] | 7.67 | 1.0867 | 177 | 1.64
[5 empty] | 7.68 | 1.0868 | 178 | 1.64
[5 empty] | 7.69 | 1.0869 | 179 | 1.64
[5 empty] | 7.7 | 1.087 | 180 | 1.64
[5 empty] | 7.71 | 1.0871 | 181 | 1.64
[5 empty] | 7.72 | 1.0872 | 182 | 1.64
[5 empty] | 7.73 | 1.0873 | 183 | 1.64
[5 empty] | 7.74 | 1.0874 | 184 | 1.64
[5 empty] | 7.75 | 1.0875 | 185 | 1.64
[5 empty] | 7.76 | 1.0876 | 186 | 1.64
[5 empty] | 7.77 | 1.0877 | 187 | 1.64
[5 empty] | 7.78 | 1.0878 | 188 | 1.64
[5 empty] | 7.79 | 1.0879 | 189 | 1.64
[5 empty] | 7.8 | 1.088 | 190 | 1.64
[5 empty] | 7.81 | 1.0881 | 191 | 1.64
[5 empty] | 7.82 | 1.0882 | 192 | 1.64
[5 empty] | 7.83 | 1.0883 | 193 | 1.64
[5 empty] | 7.84 | 1.0884 | 194 | 1.64
[5 empty] | 7.85 | 1.0885 | 195 | 1.64
[5 empty] | 7.86 | 1.0886 | 196 | 1.64
[5 empty] | 7.87 | 1.0887 | 197 | 1.64
[5 empty] | 7.88 | 1.0888 | 198 | 1.64
[5 empty] | 7.89 | 1.0889 | 199 | 1.64
[5 empty] | 7.9 | 1.089 | 200 | 1.64
[5 empty] | 7.91 | 1.0891 | 201 | 1.64
[5 empty] | 7.92 | 1.0892 | 202 | 1.64
[5 empty] | 7.93 | 1.0893 | 203 | 1.64
[5 empty] | 7.94 | 1.0894 | 204 | 1.64
[5 empty] | 7.95 | 1.0895 | 205 | 1.64
[5 empty] | 7.96 | 1.0896 | 206 | 1.64
[5 empty] | 7.97 | 1.0897 | 207 | 1.64
[5 empty] | 7.98 | 1.0898 | 208 | 1.64
[5 empty] | 7.99 | 1.0899 | 209 | 1.64
[5 empty] | 8 | 1.09 | 210 | 1.64
[5 empty] | 8.01 | 1.0902 | 211 | 1.64
[5 empty] | 8.02 | 1.0904 | 212 | 1.64
[5 empty] | 8.03 | 1.0906 | 213 | 1.64
[5 empty] | 8.04 | 1.0908 | 214 | 1.64
[5 empty] | 8.05 | 1.091 | 215 | 1.64
[5 empty] | 8.06 | 1.0912 | 216 | 1.64
[5 empty] | 8.07 | 1.0914 | 217 | 1.64
[5 empty] | 8.08 | 1.0916 | 218 | 1.64
[5 empty] | 8.09 | 1.0918 | 219 | 1.64
[5 empty] | 8.1 | 1.092 | 220 | 1.64
[5 empty] | 8.11 | 1.0922 | 221 | 1.64
[5 empty] | 8.12 | 1.0924 | 222 | 1.64
[5 empty] | 8.13 | 1.0926 | 223 | 1.64
[5 empty] | 8.14 | 1.0928 | 224 | 1.64
[5 empty] | 8.15 | 1.093 | 225 | 1.64
[5 empty] | 8.16 | 1.0932 | 226 | 1.64
[5 empty] | 8.17 | 1.0934 | 227 | 1.64
[5 empty] | 8.18 | 1.0936 | 228 | 1.64
[5 empty] | 8.19 | 1.0938 | 229 | 1.64
[5 empty] | 8.2 | 1.094 | 230 | 1.64
[5 empty] | 8.21 | 1.0942 | 231 | 1.64
[5 empty] | 8.22 | 1.0944 | 232 | 1.64
[5 empty] | 8.23 | 1.0946 | 233 | 1.64
[5 empty] | 8.24 | 1.0948 | 234 | 1.64
[5 empty] | 8.25 | 1.095 | 235 | 1.64
[5 empty] | 8.26 | 1.0952 | 236 | 1.64
[5 empty] | 8.27 | 1.0954 | 237 | 1.64
[5 empty] | 8.28 | 1.0956 | 238 | 1.64
[5 empty] | 8.29 | 1.0958 | 239 | 1.64
[5 empty] | 8.3 | 1.096 | 240 | 1.64
[5 empty] | 8.31 | 1.0962 | 241 | 1.64
[5 empty] | 8.32 | 1.0964 | 242 | 1.64
[5 empty] | 8.33 | 1.0966 | 243 | 1.64
[5 empty] | 8.34 | 1.0968 | 244 | 1.64
[5 empty] | 8.35 | 1.097 | 245 | 1.64
[5 empty] | 8.36 | 1.0972 | 246 | 1.64
[5 empty] | 8.37 | 1.0974 | 247 | 1.64
[5 empty] | 8.38 | 1.0976 | 248 | 1.64
[5 empty] | 8.39 | 1.0978 | 249 | 1.64
[5 empty] | 8.4 | 1.098 | 250 | 1.64
[5 empty] | 8.41 | 1.0982 | 251 | 1.64
[5 empty] | 8.42 | 1.0984 | 252 | 1.64
[5 empty] | 8.43 | 1.0986 | 253 | 1.64
[5 empty] | 8.44 | 1.0988 | 254 | 1.64
[5 empty] | 8.45 | 1.099 | 255 | 1.64
[5 empty] | 8.46 | 1.0992 | 256 | 1.64
[5 empty] | 8.47 | 1.0994 | 257 | 1.64
[5 empty] | 8.48 | 1.0996 | 258 | 1.64
[5 empty] | 8.49 | 1.0998 | 259 | 1.64
[5 empty] | 8.5 | 1.1 | 260 | 1.64
[5 empty] | 8.51 | 1.1002 | 261 | 1.64
[5 empty] | 8.52 | 1.1004 | 262 | 1.64
[5 empty] | 8.53 | 1.1006 | 263 | 1.64
[5 empty] | 8.54 | 1.1008 | 264 | 1.64
[5 empty] | 8.55 | 1.101 | 265 | 1.64
[5 empty] | 8.56 | 1.1012 | 266 | 1.64
[5 empty] | 8.57 | 1.1014 | 267 | 1.64
[5 empty] | 8.58 | 1.1016 | 268 | 1.64
[5 empty] | 8.59 | 1.1018 | 269 | 1.64
[5 empty] | 8.6 | 1.102 | 270 | 1.64
[5 empty] | 8.61 | 1.1022 | 271 | 1.64
[5 empty] | 8.62 | 1.1024 | 272 | 1.64
[5 empty] | 8.63 | 1.1026 | 273 | 1.64
[5 empty] | 8.64 | 1.1028 | 274 | 1.64
[5 empty] | 8.65 | 1.103 | 275 | 1.64
[5 empty] | 8.66 | 1.1032 | 276 | 1.64
[5 empty] | 8.67 | 1.1034 | 277 | 1.64
[5 empty] | 8.68 | 1.1036 | 278 | 1.64
[5 empty] | 8.69 | 1.1038 | 279 | 1.64
[5 empty] | 8.7 | 1.104 | 280 | 1.64
[5 empty] | 8.71 | 1.1042 | 281 | 1.64
[5 empty] | 8.72 | 1.1044 | 282 | 1.64
[5 empty] | 8.73 | 1.1046 | 283 | 1.64
[5 empty] | 8.74 | 1.1048 | 284 | 1.64
[5 empty] | 8.75 | 1.105 | 285 | 1.64
[5 empty] | 8.76 | 1.1052 | 286 | 1.64
[5 empty] | 8.77 | 1.1054 | 287 | 1.64
[5 empty] | 8.78 | 1.1056 | 288 | 1.64
[5 empty] | 8.79 | 1.1058 | 289 | 1.64
[5 empty] | 8.8 | 1.106 | 290 | 1.64
[5 empty] | 8.81 | 1.1062 | 291 | 1.64
[5 empty] | 8.82 | 1.1064 | 292 | 1.64
[5 empty] | 8.83 | 1.1066 | 293 | 1.64
[5 empty] | 8.84 | 1.1068 | 294 | 1.64
[5 empty] | 8.85 | 1.107 | 295 | 1.64
[5 empty] | 8.86 | 1.1072 | 296 | 1.64
[5 empty] | 8.87 | 1.1074 | 297 | 1.64
[5 empty] | 8.88 | 1.1076 | 298 | 1.64
[5 empty] | 8.89 | 1.1078 | 299 | 1.64
[5 empty] | 8.9 | 1.108 | 300 | 1.64
[5 empty] | 8.91 | 1.1082 | 301 | 1.64
[5 empty] | 8.92 | 1.1084 | 302 | 1.64
[5 empty] | 8.93 | 1.1086 | 303 | 1.64
[5 empty] | 8.94 | 1.1088 | 304 | 1.64
[5 empty] | 8.95 | 1.109 | 305 | 1.64
[5 empty] | 8.96 | 1.1092 | 306 | 1.64
[5 empty] | 8.97 | 1.1094 | 307 | 1.64
[5 empty] | 8.98 | 1.1096 | 308 | 1.64
[5 empty] | 8.99 | 1.1098 | 309 | 1.64
[5 empty] | 9 | 1.11 | 310 | 1.64
[5 empty] | 9.01 | 1.1103 | 311 | 1.64
[5 empty] | 9.02 | 1.1106 | 312 | 1.64
[5 empty] | 9.03 | 1.1109 | 313 | 1.64
[5 empty] | 9.04 | 1.1112 | 314 | 1.64
[5 empty] | 9.05 | 1.1115 | 315 | 1.64
[5 empty] | 9.06 | 1.1118 | 316 | 1.64
[5 empty] | 9.07 | 1.1121 | 317 | 1.64
[5 empty] | 9.08 | 1.1124 | 318 | 1.64
[5 empty] | 9.09 | 1.1127 | 319 | 1.64
[5 empty] | 9.1 | 1.113 | 320 | 1.64
[5 empty] | 9.11 | 1.1133 | 321 | 1.64
[5 empty] | 9.12 | 1.1136 | 322 | 1.64
[5 empty] | 9.13 | 1.1139 | 323 | 1.64
[5 empty] | 9.14 | 1.1142 | 324 | 1.64
[5 empty] | 9.15 | 1.1145 | 325 | 1.64
[5 empty] | 9.16 | 1.1148 | 326 | 1.64
[5 empty] | 9.17 | 1.1151 | 327 | 1.64
[5 empty] | 9.18 | 1.1154 | 328 | 1.64
[5 empty] | 9.19 | 1.1157 | 329 | 1.64
[5 empty] | 9.2 | 1.116 | 330 | 1.64
[5 empty] | 9.21 | 1.1163 | 331 | 1.64
[5 empty] | 9.22 | 1.1166 | 332 | 1.64
[5 empty] | 9.23 | 1.1169 | 333 | 1.64
[5 empty] | 9.24 | 1.1172 | 334 | 1.64
[5 empty] | 9.25 | 1.1175 | 335 | 1.64
[5 empty] | 9.26 | 1.1178 | 336 | 1.64
[5 empty] | 9.27 | 1.1181 | 337 | 1.64
[5 empty] | 9.28 | 1.1184 | 338 | 1.64
[5 empty] | 9.29 | 1.1187 | 339 | 1.64
[5 empty] | 9.3 | 1.119 | 340 | 1.64
[5 empty] | 9.31 | 1.1193 | 341 | 1.64
[5 empty] | 9.32 | 1.1196 | 342 | 1.64
[5 empty] | 9.33 | 1.1199 | 343 | 1.64
[5 empty] | 9.34 | 1.1202 | 344 | 1.64
[5 empty] | 9.35 | 1.1205 | 345 | 1.64
[5 empty] | 9.36 | 1.1208 | 346 | 1.64
[5 empty] | 9.37 | 1.1211 | 347 | 1.64
[5 empty] | 9.38 | 1.1214 | 348 | 1.64
[5 empty] | 9.39 | 1.1217 | 349 | 1.64
[5 empty] | 9.4 | 1.122 | 350 | 1.64
[5 empty] | 9.41 | 1.1223 | 351 | 1.64
[5 empty] | 9.42 | 1.1226 | 352 | 1.64
[5 empty] | 9.43 | 1.1229 | 353 | 1.64
[5 empty] | 9.44 | 1.1232 | 354 | 1.64
[5 empty] | 9.45 | 1.1235 | 355 | 1.64
[5 empty] | 9.46 | 1.1238 | 356 | 1.64
[5 empty] | 9.47 | 1.1241 | 357 | 1.64
[5 empty] | 9.48 | 1.1244 | 358 | 1.64
[5 empty] | 9.49 | 1.1247 | 359 | 1.64
[5 empty] | 9.5 | 1.125 | 360 | 1.64
[5 empty] | 9.51 | 1.1253 | 361 | 1.64
[5 empty] | 9.52 | 1.1256 | 362 | 1.64
[5 empty] | 9.53 | 1.1259 | 363 | 1.64
[5 empty] | 9.54 | 1.1262 | 364 | 1.64
[5 empty] | 9.55 | 1.1265 | 365 | 1.64
[5 empty] | 9.56 | 1.1268 | 366 | 1.64
[5 empty] | 9.57 | 1.1271 | 367 | 1.64
[5 empty] | 9.58 | 1.1274 | 368 | 1.64
[5 empty] | 9.59 | 1.1277 | 369 | 1.64
[5 empty] | 9.6 | 1.128 | 370 | 1.64
[5 empty] | 9.61 | 1.1283 | 371 | 1.64
[5 empty] | 9.62 | 1.1286 | 372 | 1.64
[5 empty] | 9.63 | 1.1289 | 373 | 1.64
[5 empty] | 9.64 | 1.1292 | 374 | 1.64
[5 empty] | 9.65 | 1.1295 | 375 | 1.64
[5 empty] | 9.66 | 1.1298 | 376 | 1.64
[5 empty] | 9.67 | 1.1301 | 377 | 1.64
[5 empty] | 9.68 | 1.1304 | 378 | 1.64
[5 empty] | 9.69 | 1.1307 | 379 | 1.64
[5 empty] | 9.7 | 1.131 | 380 | 1.64
[5 empty] | 9.71 | 1.1313 | 381 | 1.64
[5 empty] | 9.72 | 1.1316 | 382 | 1.64
[5 empty] | 9.73 | 1.1319 | 383 | 1.64
[5 empty] | 9.74 | 1.1322 | 384 | 1.64
[5 empty] | 9.75 | 1.1325 | 385 | 1.64
[5 empty] | 9.76 | 1.1328 | 386 | 1.64
[5 empty] | 9.77 | 1.1331 | 387 | 1.64
[5 empty] | 9.78 | 1.1334 | 388 | 1.64
[5 empty] | 9.79 | 1.1337 | 389 | 1.64
[5 empty] | 9.8 | 1.134 | 390 | 1.64
[5 empty] | 9.81 | 1.1343 | 391 | 1.64
[5 empty] | 9.82 | 1.1346 | 392 | 1.64
[5 empty] | 9.83 | 1.1349 | 393 | 1.64
[5 empty] | 9.84 | 1.1352 | 394 | 1.64
[5 empty] | 9.85 | 1.1355 | 395 | 1.64
[5 empty] | 9.86 | 1.1358 | 396 | 1.64
[5 empty] | 9.87 | 1.1361 | 397 | 1.64
[5 empty] | 9.88 | 1.1364 | 398 | 1.64
[5 empty] | 9.89 | 1.1367 | 399 | 1.64
[5 empty] | 9.9 | 1.137 | 400 | 1.64
[5 empty] | 9.91 | 1.1373 | 401 | 1.64
[5 empty] | 9.92 | 1.1376 | 402 | 1.64
[5 empty] | 9.93 | 1.1379 | 403 | 1.64
[5 empty] | 9.94 | 1.1382 | 404 | 1.64
[5 empty] | 9.95 | 1.1385 | 405 | 1.64
[5 empty] | 9.96 | 1.1388 | 406 | 1.64
[5 empty] | 9.97 | 1.1391 | 407 | 1.64
[5 empty] | 9.98 | 1.1394 | 408 | 1.64
[5 empty] | 9.99 | 1.1397 | 409 | 1.64
[5 empty] | 10 | 1.14 | 410 | 1.64
[5 empty] | 10.01 | 1.1404 | 411 | 1.64
[5 empty] | 10.02 | 1.1408 | 412 | 1.64
[5 empty] | 10.03 | 1.1412 | 413 | 1.64
[5 empty] | 10.04 | 1.1416 | 414 | 1.64
[5 empty] | 10.05 | 1.142 | 415 | 1.64
[5 empty] | 10.06 | 1.1424 | 416 | 1.64
[5 empty] | 10.07 | 1.1428 | 417 | 1.64
[5 empty] | 10.08 | 1.1432 | 418 | 1.64
[5 empty] | 10.09 | 1.1436 | 419 | 1.64
[5 empty] | 10.1 | 1.144 | 420 | 1.64
[5 empty] | 10.11 | 1.1444 | 421 | 1.64
[5 empty] | 10.12 | 1.1448 | 422 | 1.64
[5 empty] | 10.13 | 1.1452 | 423 | 1.64
[5 empty] | 10.14 | 1.1456 | 424 | 1.64
[5 empty] | 10.15 | 1.146 | 425 | 1.64
[5 empty] | 10.16 | 1.1464 | 426 | 1.64
[5 empty] | 10.17 | 1.1468 | 427 | 1.64
[5 empty] | 10.18 | 1.1472 | 428 | 1.64
[5 empty] | 10.19 | 1.1476 | 429 | 1.64
[5 empty] | 10.2 | 1.148 | 430 | 1.64
[5 empty] | 10.21 | 1.1484 | 431 | 1.64
[5 empty] | 10.22 | 1.1488 | 432 | 1.64
[5 empty] | 10.23 | 1.1492 | 433 | 1.64
[5 empty] | 10.24 | 1.1496 | 434 | 1.64
[5 empty] | 10.25 | 1.15 | 435 | 1.64
[5 empty] | 10.26 | 1.1504 | 436 | 1.64
[5 empty] | 10.27 | 1.1508 | 437 | 1.64
[5 empty] | 10.28 | 1.1512 | 438 | 1.64
[5 empty] | 10.29 | 1.1516 | 439 | 1.64
[5 empty] | 10.3 | 1.152 | 440 | 1.64
[5 empty] | 10.31 | 1.1524 | 441 | 1.64
[5 empty] | 10.32 | 1.1528 | 442 | 1.64
[5 empty] | 10.33 | 1.1532 | 443 | 1.64
[5 empty] | 10.34 | 1.1536 | 444 | 1.64
[5 empty] | 10.35 | 1.154 | 445 | 1.64
[5 empty] | 10.36 | 1.1544 | 446 | 1.64
[5 empty] | 10.37 | 1.1548 | 447 | 1.64
[5 empty] | 10.38 | 1.1552 | 448 | 1.64
[5 empty] | 10.39 | 1.1556 | 449 | 1.64
[5 empty] | 10.4 | 1.156 | 450 | 1.64
[5 empty] | 10.41 | 1.1564 | 451 | 1.64
[5 empty] | 10.42 | 1.1568 | 452 | 1.64
[5 empty] | 10.43 | 1.1572 | 453 | 1.64
[5 empty] | 10.44 | 1.1576 | 454 | 1.64
[5 empty] | 10.45 | 1.158 | 455 | 1.64
[5 empty] | 10.46 | 1.1584 | 456 | 1.64
[5 empty] | 10.47 | 1.1588 | 457 | 1.64
[5 empty] | 10.48 | 1.1592 | 458 | 1.64
[5 empty] | 10.49 | 1.1596 | 459 | 1.64
[5 empty] | 10.5 | 1.16 | 460 | 1.64
[5 empty] | 10.51 | 1.1604 | 461 | 1.64
[5 empty] | 10.52 | 1.1608 | 462 | 1.64
[5 empty] | 10.53 | 1.1612 | 463 | 1.64
[5 empty] | 10.54 | 1.1616 | 464 | 1.64
[5 empty] | 10.55 | 1.162 | 465 | 1.64
[5 empty] | 10.56 | 1.1624 | 466 | 1.64
[5 empty] | 10.57 | 1.1628 | 467 | 1.64
[5 empty] | 10.58 | 1.1632 | 468 | 1.64
[5 empty] | 10.59 | 1.1636 | 469 | 1.64
[5 empty] | 10.6 | 1.164 | 470 | 1.64
[5 empty] | 10.61 | 1.1644 | 471 | 1.64
[5 empty] | 10.62 | 1.1648 | 472 | 1.64
[5 empty] | 10.63 | 1.1652 | 473 | 1.64
[5 empty] | 10.64 | 1.1656 | 474 | 1.64
[5 empty] | 10.65 | 1.166 | 475 | 1.64
[5 empty] | 10.66 | 1.1664 | 476 | 1.64
[5 empty] | 10.67 | 1.1668 | 477 | 1.64
[5 empty] | 10.68 | 1.1672 | 478 | 1.64
[5 empty] | 10.69 | 1.1676 | 479 | 1.64
[5 empty] | 10.7 | 1.168 | 480 | 1.64
[5 empty] | 10.71 | 1.1684 | 481 | 1.64
[5 empty] | 10.72 | 1.1688 | 482 | 1.64
[5 empty] | 10.73 | 1.1692 | 483 | 1.64
[5 empty] | 10.74 | 1.1696 | 484 | 1.64
[5 empty] | 10.75 | 1.17 | 485 | 1.64
[5 empty] | 10.76 | 1.1704 | 486 | 1.64
[5 empty] | 10.77 | 1.1708 | 487 | 1.64
[5 empty] | 10.78 | 1.1712 | 488 | 1.64
[5 empty] | 10.79 | 1.1716 | 489 | 1.64
[5 empty] | 10.8 | 1.172 | 490 | 1.64
[5 empty] | 10.81 | 1.1724 | 491 | 1.64
[5 empty] | 10.82 | 1.1728 | 492 | 1.64
[5 empty] | 10.83 | 1.1732 | 493 | 1.64
[5 empty] | 10.84 | 1.1736 | 494 | 1.64
[5 empty] | 10.85 | 1.174 | 495 | 1.64
[5 empty] | 10.86 | 1.1744 | 496 | 1.64
[5 empty] | 10.87 | 1.1748 | 497 | 1.64
[5 empty] | 10.88 | 1.1752 | 498 | 1.64
[5 empty] | 10.89 | 1.1756 | 499 | 1.64
[5 empty] | 10.9 | 1.176 | 500 | 1.64
[5 empty] | 10.91 | 1.1764 | 501 | 1.64
[5 empty] | 10.92 | 1.1768 | 502 | 1.64
[5 empty] | 10.93 | 1.1772 | 503 | 1.64
[5 empty] | 10.94 | 1.1776 | 504 | 1.64
[5 empty] | 10.95 | 1.178 | 505 | 1.64
[5 empty] | 10.96 | 1.1784 | 506 | 1.64
[5 empty] | 10.97 | 1.1788 | 507 | 1.64
[5 empty] | 10.98 | 1.1792 | 508 | 1.64
[5 empty] | 10.99 | 1.1796 | 509 | 1.64
[5 empty] | 11 | 1.18 | 510 | 1.64
[5 empty] | 11.01 | 1.1805 | 511 | 1.64
[5 empty] | 11.02 | 1.181 | 512 | 1.64
[5 empty] | 11.03 | 1.1815 | 513 | 1.64
[5 empty] | 11.04 | 1.182 | 514 | 1.64
[5 empty] | 11.05 | 1.1825 | 515 | 1.64
[5 empty] | 11.06 | 1.183 | 516 | 1.64
[5 empty] | 11.07 | 1.1835 | 517 | 1.64
[5 empty] | 11.08 | 1.184 | 518 | 1.64
[5 empty] | 11.09 | 1.1845 | 519 | 1.64
[5 empty] | 11.1 | 1.185 | 520 | 1.64
[5 empty] | 11.11 | 1.1855 | 521 | 1.64
[5 empty] | 11.12 | 1.186 | 522 | 1.64
[5 empty] | 11.13 | 1.1865 | 523 | 1.64
[5 empty] | 11.14 | 1.187 | 524 | 1.64
[5 empty] | 11.15 | 1.1875 | 525 | 1.64
[5 empty] | 11.16 | 1.188 | 526 | 1.64
[5 empty] | 11.17 | 1.1885 | 527 | 1.64
[5 empty] | 11.18 | 1.189 | 528 | 1.64
[5 empty] | 11.19 | 1.1895 | 529 | 1.64
[5 empty] | 11.2 | 1.19 | 530 | 1.64
[5 empty] | 11.21 | 1.1905 | 531 | 1.64
[5 empty] | 11.22 | 1.191 | 532 | 1.64
[5 empty] | 11.23 | 1.1915 | 533 | 1.64
[5 empty] | 11.24 | 1.192 | 534 | 1.64
[5 empty] | 11.25 | 1.1925 | 535 | 1.64
[5 empty] | 11.26 | 1.193 | 536 | 1.64
[5 empty] | 11.27 | 1.1935 | 537 | 1.64
[5 empty] | 11.28 | 1.194 | 538 | 1.64
[5 empty] | 11.29 | 1.1945 | 539 | 1.64
[5 empty] | 11.3 | 1.195 | 540 | 1.64
[5 empty] | 11.31 | 1.1955 | 541 | 1.64
[5 empty] | 11.32 | 1.196 | 542 | 1.64
[5 empty] | 11.33 | 1.1965 | 543 | 1.64
[5 empty] | 11.34 | 1.197 | 544 | 1.64
[5 empty] | 11.35 | 1.1975 | 545 | 1.64
[5 empty] | 11.36 | 1.198 | 546 | 1.64
[5 empty] | 11.37 | 1.1985 | 547 | 1.64
[5 empty] | 11.38 | 1.199 | 548 | 1.64
[5 empty] | 11.39 | 1.1995 | 549 | 1.64
[5 empty] | 11.4 | 1.2 | 550 | 1.64
[5 empty] | 11.41 | 1.2005 | 551 | 1.64
[5 empty] | 11.42 | 1.201 | 552 | 1.64
[5 empty] | 11.43 | 1.2015 | 553 | 1.64
[5 empty] | 11.44 | 1.202 | 554 | 1.64
[5 empty] | 11.45 | 1.2025 | 555 | 1.64
[5 empty] | 11.46 | 1.203 | 556 | 1.64
[5 empty] | 11.47 | 1.2035 | 557 | 1.64
[5 empty] | 11.48 | 1.204 | 558 | 1.64
[5 empty] | 11.49 | 1.2045 | 559 | 1.64
[5 empty] | 11.5 | 1.205 | 560 | 1.64
[5 empty] | 11.51 | 1.2055 | 561 | 1.64
[5 empty] | 11.52 | 1.206 | 562 | 1.64
[5 empty] | 11.53 | 1.2065 | 563 | 1.64
[5 empty] | 11.54 | 1.207 | 564 | 1.64
[5 empty] | 11.55 | 1.2075 | 565 | 1.64
[5 empty] | 11.56 | 1.208 | 566 | 1.64
[5 empty] | 11.57 | 1.2085 | 567 | 1.64
[5 empty] | 11.58 | 1.209 | 568 | 1.64
[5 empty] | 11.59 | 1.2095 | 569 | 1.64
[5 empty] | 11.6 | 1.21 | 570 | 1.64
[5 empty] | 11.61 | 1.2105 | 571 | 1.64
[5 empty] | 11.62 | 1.211 | 572 | 1.64
[5 empty] | 11.63 | 1.2115 | 573 | 1.64
[5 empty] | 11.64 | 1.212 | 574 | 1.64
[5 empty] | 11.65 | 1.2125 | 575 | 1.64
[5 empty] | 11.66 | 1.213 | 576 | 1.64
[5 empty] | 11.67 | 1.2135 | 577 | 1.64
[5 empty] | 11.68 | 1.214 | 578 | 1.64
[5 empty] | 11.69 | 1.2145 | 579 | 1.64
[5 empty] | 11.7 | 1.215 | 580 | 1.64
[5 empty] | 11.71 | 1.2155 | 581 | 1.64
[5 empty] | 11.72 | 1.216 | 582 | 1.64
[5 empty] | 11.73 | 1.2165 | 583 | 1.64
[5 empty] | 11.74 | 1.217 | 584 | 1.64
[5 empty] | 11.75 | 1.2175 | 585 | 1.64
[5 empty] | 11.76 | 1.218 | 586 | 1.64
[5 empty] | 11.77 | 1.2185 | 587 | 1.64
[5 empty] | 11.78 | 1.219 | 588 | 1.64
[5 empty] | 11.79 | 1.2195 | 589 | 1.64
[5 empty] | 11.8 | 1.22 | 590 | 1.64
[5 empty] | 11.81 | 1.2205 | 591 | 1.64
[5 empty] | 11.82 | 1.221 | 592 | 1.64
[5 empty] | 11.83 | 1.2215 | 593 | 1.64
[5 empty] | 11.84 | 1.222 | 594 | 1.64
[5 empty] | 11.85 | 1.2225 | 595 | 1.64
[5 empty] | 11.86 | 1.223 | 596 | 1.64
[5 empty] | 11.87 | 1.2235 | 597 | 1.64
[5 empty] | 11.88 | 1.224 | 598 | 1.64
[5 empty] | 11.89 | 1.2245 | 599 | 1.64
[5 empty] | 11.9 | 1.225 | 600 | 1.64
[5 empty] | 11.91 | 1.2255 | 601 | 1.64
[5 empty] | 11.92 | 1.226 | 602 | 1.64
[5 empty] | 11.93 | 1.2265 | 603 | 1.64
[5 empty] | 11.94 | 1.227 | 604 | 1.64
[5 empty] | 11.95 | 1.2275 | 605 | 1.64
[5 empty] | 11.96 | 1.228 | 606 | 1.64
[5 empty] | 11.97 | 1.2285 | 607 | 1.64
[5 empty] | 11.98 | 1.229 | 608 | 1.64
[5 empty] | 11.99 | 1.2295 | 609 | 1.64
[5 empty] | 12 | 1.23 | 610 | 1.64
[5 empty] | 12.01 | 1.2305 | 611 | 1.64
[5 empty] | 12.02 | 1.231 | 612 | 1.64
[5 empty] | 12.03 | 1.2315 | 613 | 1.64
[5 empty] | 12.04 | 1.232 | 614 | 1.64
[5 empty] | 12.05 | 1.2325 | 615 | 1.64
[5 empty] | 12.06 | 1.233 | 616 | 1.64
[5 empty] | 12.07 | 1.2335 | 617 | 1.64
[5 empty] | 12.08 | 1.234 | 618 | 1.64
[5 empty] | 12.09 | 1.2345 | 619 | 1.64
[5 empty] | 12.1 | 1.235 | 620 | 1.64
[5 empty] | 12.11 | 1.2355 | 621 | 1.64
[5 empty] | 12.12 | 1.236 | 622 | 1.64
[5 empty] | 12.13 | 1.2365 | 623 | 1.64
[5 empty] | 12.14 | 1.237 | 624 | 1.64
[5 empty] | 12.15 | 1.2375 | 625 | 1.64
[5 empty] | 12.16 | 1.238 | 626 | 1.64
[5 empty] | 12.17 | 1.2385 | 627 | 1.64
[5 empty] | 12.18 | 1.239 | 628 | 1.64
[5 empty] | 12.19 | 1.2395 | 629 | 1.64
[5 empty] | 12.2 | 1.24 | 630 | 1.64
[5 empty] | 12.21 | 1.2405 | 631 | 1.64
[5 empty] | 12.22 | 1.241 | 632 | 1.64
[5 empty] | 12.23 | 1.2415 | 633 | 1.64
[5 empty] | 12.24 | 1.242 | 634 | 1.64
[5 empty] | 12.25 | 1.2425 | 635 | 1.64
[5 empty] | 12.26 | 1.243 | 636 | 1.64
[5 empty] | 12.27 | 1.2435 | 637 | 1.64
[5 empty] | 12.28 | 1.244 | 638 | 1.64
[5 empty] | 12.29 | 1.2445 | 639 | 1.64
[5 empty] | 12.3 | 1.245 | 640 | 1.64
[5 empty] | 12.31 | 1.2455 | 641 | 1.64
[5 empty] | 12.32 | 1.246 | 642 | 1.64
[5 empty] | 12.33 | 1.2465 | 643 | 1.64
[5 empty] | 12.34 | 1.247 | 644 | 1.64
[5 empty] | 12.35 | 1.2475 | 645 | 1.64
[5 empty] | 12.36 | 1.248 | 646 | 1.64
[5 empty] | 12.37 | 1.2485 | 647 | 1.64
[5 empty] | 12.38 | 1.249 | 648 | 1.64
[5 empty] | 12.39 | 1.2495 | 649 | 1.64
[5 empty] | 12.4 | 1.25 | 650 | 1.64
[5 empty] | 12.41 | 1.2505 | 651 | 1.64
[5 empty] | 12.42 | 1.251 | 652 | 1.64
[5 empty] | 12.43 | 1.2515 | 653 | 1.64
[5 empty] | 12.44 | 1.252 | 654 | 1.64
[5 empty] | 12.45 | 1.2525 | 655 | 1.64
[5 empty] | 12.46 | 1.253 | 656 | 1.64
[5 empty] | 12.47 | 1.2535 | 657 | 1.64
[5 empty] | 12.48 | 1.254 | 658 | 1.64
[5 empty] | 12.49 | 1.2545 | 659 | 1.64
[5 empty] | 12.5 | 1.255 | 660 | 1.64
[5 empty] | 12.51 | 1.2555 | 661 | 1.64
[5 empty] | 12.52 | 1.256 | 662 | 1.64
[5 empty] | 12.53 | 1.2565 | 663 | 1.64
[5 empty] | 12.54 | 1.257 | 664 | 1.64
[5 empty] | 12.55 | 1.2575 | 665 | 1.64
[5 empty] | 12.56 | 1.258 | 666 | 1.64
[5 empty] | 12.57 | 1.2585 | 667 | 1.64
[5 empty] | 12.58 | 1.259 | 668 | 1.64
[5 empty] | 12.59 | 1.2595 | 669 | 1.64
[5 empty] | 12.6 | 1.26 | 670 | 1.64
[5 empty] | 12.61 | 1.2605 | 671 | 1.64
[5 empty] | 12.62 | 1.261 | 672 | 1.64
[5 empty] | 12.63 | 1.2615 | 673 | 1.64
[5 empty] | 12.64 | 1.262 | 674 | 1.64
[5 empty] | 12.65 | 1.2625 | 675 | 1.64
[5 empty] | 12.66 | 1.263 | 676 | 1.64
[5 empty] | 12.67 | 1.2635 | 677 | 1.64
[5 empty] | 12.68 | 1.264 | 678 | 1.64
[5 empty] | 12.69 | 1.2645 | 679 | 1.64
[5 empty] | 12.7 | 1.265 | 680 | 1.64
[5 empty] | 12.71 | 1.2655 | 681 | 1.64
[5 empty] | 12.72 | 1.266 | 682 | 1.64
[5 empty] | 12.73 | 1.2665 | 683 | 1.64
[5 empty] | 12.74 | 1.267 | 684 | 1.64
[5 empty] | 12.75 | 1.2675 | 685 | 1.64
[5 empty] | 12.76 | 1.268 | 686 | 1.64
[5 empty] | 12.77 | 1.2685 | 687 | 1.64
[5 empty] | 12.78 | 1.269 | 688 | 1.64
[5 empty] | 12.79 | 1.2695 | 689 | 1.64
[5 empty] | 12.8 | 1.27 | 690 | 1.64
[5 empty] | 12.81 | 1.2705 | 691 | 1.64
[5 empty] | 12.82 | 1.271 | 692 | 1.64
[5 empty] | 12.83 | 1.2715 | 693 | 1.64
[5 empty] | 12.84 | 1.272 | 694 | 1.64
[5 empty] | 12.85 | 1.2725 | 695 | 1.64
[5 empty] | 12.86 | 1.273 | 696 | 1.64
[5 empty] | 12.87 | 1.2735 | 697 | 1.64
[5 empty] | 12.88 | 1.274 | 698 | 1.64
[5 empty] | 12.89 | 1.2745 | 699 | 1.64
[5 empty] | 12.9 | 1.275 | 700 | 1.64
[5 empty] | 12.91 | 1.2755 | 701 | 1.64
[5 empty] | 12.92 | 1.276 | 702 | 1.64
[5 empty] | 12.93 | 1.2765 | 703 | 1.64
[5 empty] | 12.94 | 1.277 | 704 | 1.64
[5 empty] | 12.95 | 1.2775 | 705 | 1.64
[5 empty] | 12.96 | 1.278 | 706 | 1.64
[5 empty] | 12.97 | 1.2785 | 707 | 1.64
[5 empty] | 12.98 | 1.279 | 708 | 1.64
[5 empty] | 12.99 | 1.2795 | 709 | 1.64
[5 empty] | 13 | 1.28 | 710 | 1.64
[5 empty] | 13.01 | 1.2805 | 711 | 1.64
[5 empty] | 13.02 | 1.281 | 712 | 1.64
[5 empty] | 13.03 | 1.2815 | 713 | 1.64
[5 empty] | 13.04 | 1.282 | 714 | 1.64
[5 empty] | 13.05 | 1.2825 | 715 | 1.64
[5 empty] | 13.06 | 1.283 | 716 | 1.64
[5 empty] | 13.07 | 1.2835 | 717 | 1.64
[5 empty] | 13.08 | 1.284 | 718 | 1.64
[5 empty] | 13.09 | 1.2845 | 719 | 1.64
[5 empty] | 13.1 | 1.285 | 720 | 1.64
[5 empty] | 13.11 | 1.2855 | 721 | 1.64
[5 empty] | 13.12 | 1.286 | 722 | 1.64
[5 empty] | 13.13 | 1.2865 | 723 | 1.64
[5 empty] | 13.14 | 1.287 | 724 | 1.64
[5 empty] | 13.15 | 1.2875 | 725 | 1.64
[5 empty] | 13.16 | 1.288 | 726 | 1.64
[5 empty] | 13.17 | 1.2885 | 727 | 1.64
[5 empty] | 13.18 | 1.289 | 728 | 1.64
[5 empty] | 13.19 | 1.2895 | 729 | 1.64
[5 empty] | 13.2 | 1.29 | 730 | 1.64
[5 empty] | 13.21 | 1.2905 | 731 | 1.64
[5 empty] | 13.22 | 1.291 | 732 | 1.64
[5 empty] | 13.23 | 1.2915 | 733 | 1.64
[5 empty] | 13.24 | 1.292 | 734 | 1.64
[5 empty] | 13.25 | 1.2925 | 735 | 1.64
[5 empty] | 13.26 | 1.293 | 736 | 1.64
[5 empty] | 13.27 | 1.2935 | 737 | 1.64
[5 empty] | 13.28 | 1.294 | 738 | 1.64
[5 empty] | 13.29 | 1.2945 | 739 | 1.64
[5 empty] | 13.3 | 1.295 | 740 | 1.64
[5 empty] | 13.31 | 1.2955 | 741 | 1.64
[5 empty] | 13.32 | 1.296 | 742 | 1.64
[5 empty] | 13.33 | 1.2965 | 743 | 1.64
[5 empty] | 13.34 | 1.297 | 744 | 1.64
[5 empty] | 13.35 | 1.2975 | 745 | 1.64
[5 empty] | 13.36 | 1.298 | 746 | 1.64
[5 empty] | 13.37 | 1.2985 | 747 | 1.64
[5 empty] | 13.38 | 1.299 | 748 | 1.64
[5 empty] | 13.39 | 1.2995 | 749 | 1.64
[5 empty] | 13.4 | 1.3 | 750 | 1.64
[5 empty] | 13.41 | 1.3005 | 751 | 1.64
[5 empty] | 13.42 | 1.301 | 752 | 1.64
[5 empty] | 13.43 | 1.3015 | 753 | 1.64
[5 empty] | 13.44 | 1.302 | 754 | 1.64
[5 empty] | 13.45 | 1.3025 | 755 | 1.64
[5 empty] | 13.46 | 1.303 | 756 | 1.64
[5 empty] | 13.47 | 1.3035 | 757 | 1.64
[5 empty] | 13.48 | 1.304 | 758 | 1.64
[5 empty] | 13.49 | 1.3045 | 759 | 1.64
[5 empty] | 13.5 | 1.305 | 760 | 1.64
[5 empty] | 13.51 | 1.3055 | 761 | 1.64
[5 empty] | 13.52 | 1.306 | 762 | 1.64
[5 empty] | 13.53 | 1.3065 | 763 | 1.64
[5 empty] | 13.54 | 1.307 | 764 | 1.64
[5 empty] | 13.55 | 1.3075 | 765 | 1.64
[5 empty] | 13.56 | 1.308 | 766 | 1.64
[5 empty] | 13.57 | 1.3085 | 767 | 1.64
[5 empty] | 13.58 | 1.309 | 768 | 1.64
[5 empty] | 13.59 | 1.3095 | 769 | 1.64
[5 empty] | 13.6 | 1.31 | 770 | 1.64
[5 empty] | 13.61 | 1.3105 | 771 | 1.64
[5 empty] | 13.62 | 1.311 | 772 | 1.64
[5 empty] | 13.63 | 1.3115 | 773 | 1.64
[5 empty] | 13.64 | 1.312 | 774 | 1.64
[5 empty] | 13.65 | 1.3125 | 775 | 1.64
[5 empty] | 13.66 | 1.313 | 776 | 1.64
[5 empty] | 13.67 | 1.3135 | 777 | 1.64
[5 empty] | 13.68 | 1.314 | 778 | 1.64
[5 empty] | 13.69 | 1.3145 | 779 | 1.64
[5 empty] | 13.7 | 1.315 | 780 | 1.64
[5 empty] | 13.71 | 1.3155 | 781 | 1.64
[5 empty] | 13.72 | 1.316 | 782 | 1.64
[5 empty] | 13.73 | 1.3165 | 783 | 1.64
[5 empty] | 13.74 | 1.317 | 784 | 1.64
[5 empty] | 13.75 | 1.3175 | 785 | 1.64
[5 empty] | 13.76 | 1.318 | 786 | 1.64
[5 empty] | 13.77 | 1.3185 | 787 | 1.64
[5 empty] | 13.78 | 1.319 | 788 | 1.64
[5 empty] | 13.79 | 1.3195 | 789 | 1.64
[5 empty] | 13.8 | 1.32 | 790 | 1.64
[5 empty] | 13.81 | 1.3205 | 791 | 1.64
[5 empty] | 13.82 | 1.321 | 792 | 1.64
[5 empty] | 13.83 | 1.3215 | 793 | 1.64
[5 empty] | 13.84 | 1.322 | 794 | 1.64
[5 empty] | 13.85 | 1.3225 | 795 | 1.64
[5 empty] | 13.86 | 1.323 | 796 | 1.64
[5 empty] | 13.87 | 1.3235 | 797 | 1.64
[5 empty] | 13.88 | 1.324 | 798 | 1.64
[5 empty] | 13.89 | 1.3245 | 799 | 1.64
[5 empty] | 13.9 | 1.325 | 800 | 1.64
[5 empty] | 13.91 | 1.3255 | 801 | 1.64
[5 empty] | 13.92 | 1.326 | 802 | 1.64
[5 empty] | 13.93 | 1.3265 | 803 | 1.64
[5 empty] | 13.94 | 1.327 | 804 | 1.64
[5 empty] | 13.95 | 1.3275 | 805 | 1.64
[5 empty] | 13.96 | 1.328 | 806 | 1.64
[5 empty] | 13.97 | 1.3285 | 807 | 1.64
[5 empty] | 13.98 | 1.329 | 808 | 1.64
[5 empty] | 13.99 | 1.3295 | 809 | 1.64
[5 empty] | 14 | 1.33 | 810 | 1.64
[5 empty] | 14.01 | 1.3305 | 811 | 1.64
[5 empty] | 14.02 | 1.331 | 812 | 1.64
[5 empty] | 14.03 | 1.3315 | 813 | 1.64
[5 empty] | 14.04 | 1.332 | 814 | 1.64
[5 empty] | 14.05 | 1.3325 | 815 | 1.64
[5 empty] | 14.06 | 1.333 | 816 | 1.64
[5 empty] | 14.07 | 1.3335 | 817 | 1.64
[5 empty] | 14.08 | 1.334 | 818 | 1.64
[5 empty] | 14.09 | 1.3345 | 819 | 1.64
[5 empty] | 14.1 | 1.335 | 820 | 1.64
[5 empty] | 14.11 | 1.3355 | 821 | 1.64
[5 empty] | 14.12 | 1.336 | 822 | 1.64
[5 empty] | 14.13 | 1.3365 | 823 | 1.64
[5 empty] | 14.14 | 1.337 | 824 | 1.64
[5 empty] | 14.15 | 1.3375 | 825 | 1.64
[5 empty] | 14.16 | 1.338 | 826 | 1.64
[5 empty] | 14.17 | 1.3385 | 827 | 1.64
[5 empty] | 14.18 | 1.339 | 828 | 1.64
[5 empty] | 14.19 | 1.3395 | 829 | 1.64
[5 empty] | 14.2 | 1.34 | 830 | 1.64
[5 empty] | 14.21 | 1.3405 | 831 | 1.64
[5 empty] | 14.22 | 1.341 | 832 | 1.64
[5 empty] | 14.23 | 1.3415 | 833 | 1.64
[5 empty] | 14.24 | 1.342 | 834 | 1.64
[5 empty] | 14.25 | 1.3425 | 835 | 1.64
[5 empty] | 14.26 | 1.343 | 836 | 1.64
[5 empty] | 14.27 | 1.3435 | 837 | 1.64
[5 empty] | 14.28 | 1.344 | 838 | 1.64
[5 empty] | 14.29 | 1.3445 | 839 | 1.64
[5 empty] | 14.3 | 1.345 | 840 | 1.64
[5 empty] | 14.31 | 1.3455 | 841 | 1.64
[5 empty] | 14.32 | 1.346 | 842 | 1.64
[5 empty] | 14.33 | 1.3465 | 843 | 1.64
[5 empty] | 14.34 | 1.347 | 844 | 1.64
[5 empty] | 14.35 | 1.3475 | 845 | 1.64
[5 empty] | 14.36 | 1.348 | 846 | 1.64
[5 empty] | 14.37 | 1.3485 | 847 | 1.64
[5 empty] | 14.38 | 1.349 | 848 | 1.64
[5 empty] | 14.39 | 1.3495 | 849 | 1.64
[5 empty] | 14.4 | 1.35 | 850 | 1.64
[5 empty] | 14.41 | 1.3505 | 851 | 1.64
[5 empty] | 14.42 | 1.351 | 852 | 1.64
[5 empty] | 14.43 | 1.3515 | 853 | 1.64
[5 empty] | 14.44 | 1.352 | 854 | 1.64
[5 empty] | 14.45 | 1.3525 | 855 | 1.64
[5 empty] | 14.46 | 1.353 | 856 | 1.64
[5 empty] | 14.47 | 1.3535 | 857 | 1.64
[5 empty] | 14.48 | 1.354 | 858 | 1.64
[5 empty] | 14.49 | 1.3545 | 859 | 1.64
[5 empty] | 14.5 | 1.355 | 860 | 1.64
[5 empty] | 14.51 | 1.3555 | 861 | 1.64
[5 empty] | 14.52 | 1.356 | 862 | 1.64
[5 empty] | 14.53 | 1.3565 | 863 | 1.64
[5 empty] | 14.54 | 1.357 | 864 | 1.64
[5 empty] | 14.55 | 1.3575 | 865 | 1.64
[5 empty] | 14.56 | 1.358 | 866 | 1.64
[5 empty] | 14.57 | 1.3585 | 867 | 1.64
[5 empty] | 14.58 | 1.359 | 868 | 1.64
[5 empty] | 14.59 | 1.3595 | 869 | 1.64
[5 empty] | 14.6 | 1.36 | 870 | 1.64
[5 empty] | 14.61 | 1.3605 | 871 | 1.64
[5 empty] | 14.62 | 1.361 | 872 | 1.64
[5 empty] | 14.63 | 1.3615 | 873 | 1.64
[5 empty] | 14.64 | 1.362 | 874 | 1.64
[5 empty] | 14.65 | 1.3625 | 875 | 1.64
[5 empty] | 14.66 | 1.363 | 876 | 1.64
[5 empty] | 14.67 | 1.3635 | 877 | 1.64
[5 empty] | 14.68 | 1.364 | 878 | 1.64
[5 empty] | 14.69 | 1.3645 | 879 | 1.64
[5 empty] | 14.7 | 1.365 | 880 | 1.64
[5 empty] | 14.71 | 1.3655 | 881 | 1.64
[5 empty] | 14.72 | 1.366 | 882 | 1.64
[5 empty] | 14.73 | 1.3665 | 883 | 1.64
[5 empty] | 14.74 | 1.367 | 884 | 1.64
[5 empty] | 14.75 | 1.3675 | 885 | 1.64
[5 empty] | 14.76 | 1.368 | 886 | 1.64
[5 empty] | 14.77 | 1.3685 | 887 | 1.64
[5 empty] | 14.78 | 1.369 | 888 | 1.64
[5 empty] | 14.79 | 1.3695 | 889 | 1.64
[5 empty] | 14.8 | 1.37 | 890 | 1.64
[5 empty] | 14.81 | 1.3705 | 891 | 1.64
[5 empty] | 14.82 | 1.371 | 892 | 1.64
[5 empty] | 14.83 | 1.3715 | 893 | 1.64
[5 empty] | 14.84 | 1.372 | 894 | 1.64
[5 empty] | 14.85 | 1.3725 | 895 | 1.64
[5 empty] | 14.86 | 1.373 | 896 | 1.64
[5 empty] | 14.87 | 1.3735 | 897 | 1.64
[5 empty] | 14.88 | 1.374 | 898 | 1.64
[5 empty] | 14.89 | 1.3745 | 899 | 1.64
[5 empty] | 14.9 | 1.375 | 900 | 1.64
[5 empty] | 14.91 | 1.3755 | 901 | 1.64
[5 empty] | 14.92 | 1.376 | 902 | 1.64
[5 empty] | 14.93 | 1.3765 | 903 | 1.64
[5 empty] | 14.94 | 1.377 | 904 | 1.64
[5 empty] | 14.95 | 1.3775 | 905 | 1.64
[5 empty] | 14.96 | 1.378 | 906 | 1.64
[5 empty] | 14.97 | 1.3785 | 907 | 1.64
[5 empty] | 14.98 | 1.379 | 908 | 1.64
[5 empty] | 14.99 | 1.3795 | 909 | 1.64
[5 empty] | 15 | 1.38 | 910 | 1.64
[5 empty] | 15.01 | 1.3805 | 911 | 1.64
[5 empty] | 15.02 | 1.381 | 912 | 1.64
[5 empty] | 15.03 | 1.3815 | 913 | 1.64
[5 empty] | 15.04 | 1.382 | 914 | 1.64
[5 empty] | 15.05 | 1.3825 | 915 | 1.64
[5 empty] | 15.06 | 1.383 | 916 | 1.64
[5 empty] | 15.07 | 1.3835 | 917 | 1.64
[5 empty] | 15.08 | 1.384 | 918 | 1.64
[5 empty] | 15.09 | 1.3845 | 919 | 1.64
[5 empty] | 15.1 | 1.385 | 920 | 1.64
[5 empty] | 15.11 | 1.3855 | 921 | 1.64
[5 empty] | 15.12 | 1.386 | 922 | 1.64
[5 empty] | 15.13 | 1.3865 | 923 | 1.64
[5 empty] | 15.14 | 1.387 | 924 | 1.64
[5 empty] | 15.15 | 1.3875 | 925 | 1.64
[5 empty] | 15.16 | 1.388 | 926 | 1.64
[5 empty] | 15.17 | 1.3885 | 927 | 1.64
[5 empty] | 15.18 | 1.389 | 928 | 1.64
[5 empty] | 15.19 | 1.3895 | 929 | 1.64
[5 empty] | 15.2 | 1.39 | 930 | 1.64
[5 empty] | 15.21 | 1.3905 | 931 | 1.64
[5 empty] | 15.22 | 1.391 | 932 | 1.64
[5 empty] | 15.23 | 1.3915 | 933 | 1.64
[5 empty] | 15.24 | 1.392 | 934 | 1.64
[5 empty] | 15.25 | 1.3925 | 935 | 1.64
[5 empty] | 15.26 | 1.393 | 936 | 1.64
[5 empty] | 15.27 | 1.3935 | 937 | 1.64
[5 empty] | 15.28 | 1.394 | 938 | 1.64
[5 empty] | 15.29 | 1.3945 | 939 | 1.64
[5 empty] | 15.3 | 1.395 | 940 | 1.64
[5 empty] | 15.31 | 1.3955 | 941 | 1.64
[5 empty] | 15.32 | 1.396 | 942 | 1.64
[5 empty] | 15.33 | 1.3965 | 943 | 1.64
[5 empty] | 15.34 | 1.397 | 944 | 1.64
[5 empty] | 15.35 | 1.3975 | 945 | 1.64
[5 empty] | 15.36 | 1.398 | 946 | 1.64
[5 empty] | 15.37 | 1.3985 | 947 | 1.64
[5 empty] | 15.38 | 1.399 | 948 | 1.64
[5 empty] | 15.39 | 1.3995 | 949 | 1.64
[5 empty] | 15.4 | 1.4 | 950 | 1.64
[5 empty] | 15.41 | 1.4005 | 951 | 1.64
[5 empty] | 15.42 | 1.401 | 952 | 1.64
[5 empty] | 15.43 | 1.4015 | 953 | 1.64
[5 empty] | 15.44 | 1.402 | 954 | 1.64
[5 empty] | 15.45 | 1.4025 | 955 | 1.64
[5 empty] | 15.46 | 1.403 | 956 | 1.64
[5 empty] | 15.47 | 1.4035 | 957 | 1.64
[5 empty] | 15.48 | 1.404 | 958 | 1.64
[5 empty] | 15.49 | 1.4045 | 959 | 1.64
[5 empty] | 15.5 | 1.405 | 960 | 1.64
[5 empty] | 15.51 | 1.4055 | 961 | 1.64
[5 empty] | 15.52 | 1.406 | 962 | 1.64
[5 empty] | 15.53 | 1.4065 | 963 | 1.64
[5 empty] | 15.54 | 1.407 | 964 | 1.64
[5 empty] | 15.55 | 1.4075 | 965 | 1.64
[5 empty] | 15.56 | 1.408 | 966 | 1.64
[5 empty] | 15.57 | 1.4085 | 967 | 1.64
[5 empty] | 15.58 | 1.409 | 968 | 1.64
[5 empty] | 15.59 | 1.4095 | 969 | 1.64
[5 empty] | 15.6 | 1.41 | 970 | 1.64
[5 empty] | 15.61 | 1.4105 | 971 | 1.64
[5 empty] | 15.62 | 1.411 | 972 | 1.64
[5 empty] | 15.63 | 1.4115 | 973 | 1.64
[5 empty] | 15.64 | 1.412 | 974 | 1.64
[5 empty] | 15.65 | 1.4125 | 975 | 1.64
[5 empty] | 15.66 | 1.413 | 976 | 1.64
[5 empty] | 15.67 | 1.4135 | 977 | 1.64
[5 empty] | 15.68 | 1.414 | 978 | 1.64
[5 empty] | 15.69 | 1.4145 | 979 | 1.64
[5 empty] | 15.7 | 1.415 | 980 | 1.64
[5 empty] | 15.71 | 1.4155 | 981 | 1.64
[5 empty] | 15.72 | 1.416 | 982 | 1.64
[5 empty] | 15.73 | 1.4165 | 983 | 1.64
[5 empty] | 15.74 | 1.417 | 984 | 1.64
[5 empty] | 15.75 | 1.4175 | 985 | 1.64
[5 empty] | 15.76 | 1.418 | 986 | 1.64
[5 empty] | 15.77 | 1.4185 | 987 | 1.64
[5 empty] | 15.78 | 1.419 | 988 | 1.64
[5 empty] | 15.79 | 1.4195 | 989 | 1.64
[5 empty] | 15.8 | 1.42 | 990 | 1.64
[5 empty] | 15.81 | 1.4205 | 991 | 1.64
[5 empty] | 15.82 | 1.421 | 992 | 1.64
[5 empty] | 15.83 | 1.4215 | 993 | 1.64
[5 empty] | 15.84 | 1.422 | 994 | 1.64
[5 empty] | 15.85 | 1.4225 | 995 | 1.64
[5 empty] | 15.86 | 1.423 | 996 | 1.64
[5 empty] | 15.87 | 1.4235 | 997 | 1.64
[5 empty] | 15.88 | 1.424 | 998 | 1.64
[5 empty] | 15.89 | 1.4245 | 999 | 1.64
[5 empty] | 15.9 | 1.425 | 1000 | 1.64
[5 empty] | 15.91 | 1.4255
[5 empty] | 15.92 | 1.426
[5 empty] | 15.93 | 1.4265
[5 empty] | 15.94 | 1.427
[5 empty] | 15.95 | 1.4275
[5 empty] | 15.96 | 1.428
[5 empty] | 15.97 | 1.4285
[5 empty] | 15.98 | 1.429
[5 empty] | 15.99 | 1.4295
[5 empty] | 16 | 1.43

## Тарировка
№SH01-006-1727 | №SH01-006-1727 |  | №SH01-006-1716 |  | №SH01-006-1496 |  | №751 | №752 | ПИБ
№SH01-006-1716 | Rср | 38.79 | Rср | 35.93 | Rср |  | №19363 от 9.04.2015г. | №19362 от 9.04.2015г. | №2235-15 от 25.03.2015г.
№SH01-006-1496 | Sтнм | 2 | Sтнм | 2 | Sтнм | 2
| Sтрм | 0.7758 | Sтрм | 0.7186 | Sтрм | 0
| SТ | 2.145196 | SТ | 2.125179 | SТ | 2
№751 | А1 | 0.5 | А1 | 0.55 | А1
№752 | А0 | 13.94 | А0 | 10.04 | А0
ПИБ | r | 0.52 | r | 0.73 | r
| Кс | 1.160991 | Кс | 1.160991 | Кс
| №0954C от 25.03.2016г. |  | №1560 от 8.04.2016г. |  | №4814C от 23.12.2016г.