## ГОТОВЫЙ ПРОТОКОЛ
ИНН 7719838588/ КПП500301001, 142703, Московская обл., Ленинский р-н, г. Видное, ул. Школьная, д.26а,
ОКПО 17265369 ОКВЭД 26.63 ОКТМО – 46628101 ОГРН 1137746192990
ТЕЛ.8 (495) 740-03-66 доб. 4569, e-mail: m.lab@gradindustry.ru
Свидетельство об аттестации испытательной лаборатории № 211/15 от 10 июля 2015г. | [15 empty] | 1
«УТВЕРЖДАЮ»
Начальник лаборатории
___________ Кузнецов Р.В.
2015-05-03
|  |  |  | ПРОТОКОЛ ИСПЫТАНИЯ № |  |  |  |  | 23 | -1 | -16
|  |  | контрольных образцов бетона по ГОСТ 10180-2012 на прочность при сжатии от | [7 empty] | 2015-05-03
Пресс гидравлический ИП-1А-1000, зав. № 0293, протокол поверки №00342-14, до 12.12.2015г.
Организация: | ООО "МСУ Град-1"
Объект:
Наименование конструкции:
Результаты испытаний представлены в таблице
Дата бетонирования | Дата испытания | Возраст бетона, сут | Маркировка образцов | Класс бетона | Вес образца, г | Линейные размеры образца |  |  | Площадь, см2 | Плотность образца, г/см3 | Средняя плотность серии образцов, г/см3 | Разрушающая нагрузка, кН | Прочность бетона, приведенная к базовому размеру образца, Мпа | Средняя прочность серии образцов, МПа | Процент от требуемой прочности в (%)
[6 empty] | Длина, см | Ширина, см | Высота, см
1 | 2 | 3 | 4 | 5 | 6 | 7 |  |  | 8 | 9 | 10 | 11 | 12 | 13 | 14
2015-04-26 | 2015-05-03 | 7 | -1 | В30 | 2234 | 10 | 10 | 10 | 100 | 2.234 | 2.3265 | 100 | 9.5 | 19.95 | 51.81818
|  |  | -2 |  | 2345 | 10 | 10 | 10 | 100 | 2.345 |  | 110 | 10.45
|  |  | -3 |  | 2345 | 10 | 10 | 10 | 100 | 2.345 |  | 120 | 11.4
|  |  | -4 |  | 2345 | 10 | 10 | 10 | 100 | 2.345 |  | 130 | 12.35
|  |  | -5 |  | 2345 | 10 | 10 | 10 | 100 | 2.345 |  | 140 | 13.3
|  |  | -6 |  | 2345 | 10 | 10 | 10 | 100 | 2.345 |  | 150 | 14.25
Испытание провёл:
[5 empty] | Инженер ИСЛ ООО "М-БЕТОН" | [8 empty] | /Горохов А.А/
Formulas:
Дата испытания = IFERROR(IF([Дата бетонирования]="","",[Дата бетонирования])+IF([Возраст бетона, сут]="","",[Возраст бетона, сут]),"")
2 ОБРАЗЦА
3 ОБРАЗЦА
4 ОБРАЗЦА
5 ОБРАЗЦОВ
6 ОБРАЗЦОВ

## КОРРЕКТИРОВКА
Свидетельство об аттестации испытательной лаборатории № IL.NOS.12 от 20 декабря 2013г.
ООО "СМУ-1" | г. Москва, г.о. Щербинка, мкр. Новомосковский, ул. Овражная , поз. 4. | ООО "МСУ Град-1" | Пресс гидравлический ИП-1А-1000, зав. № 0293, протокол поверки №00342-14, до 12.12.2015г.
ООО "МСУ-4" | Московская обл. Ленинский муниципальный район, Булатниковское вблизи д.Дрожжино, мкр-н Дрожжино 2, жилой дом поз.14.1 | ООО "МСУ-2"
ООО "МСУ-4" | М.О. г. Люберцы, район Красная горка, микрорайон №12, 15-и секционный многоэтажный жилой дом, поз.: 10 | ООО "МСУ-4"
ООО "МСУ-4" | М.О. г. Люберцы, район Красная горка, микрорайон №12, 14-ти секционный многоэтажный жилой дом поз.:2А | ООО "МСУ-3" | ДАННЫЕ для изменений в протоколе испытаний
ООО "МСУ-4" | М.О. г. Люберцы, район Красная горка, микрорайон №12, 12-и секционный многоэтажный жилой дом, поз.: 11. | ООО "СМУ-1"
ООО "МСУ-2" | Московская область, Ленинский район сельское поселение Булатниковское д.Бутово. Индивидуальный монолитный комплекс с подземной автостоянкой и надземным переходом поз.:22 |  |  | Ф.И.О. | ДОЛЖНОСТЬ |  | Мпа
ООО "МСУ-2" | Московская область, Ленинский район сельское поселение Булатниковское д.Бутово. Индивидуальный монолитный комплекс с подземной автостоянкой и надземным переходом поз.:21 |  | 2 | /Горохов А.А/ | Нач. лаборатории ИСЛ ООО "М-БЕТОН" | В7,5 | 9.6
ООО "МСУ-2" | М.О. Ленинский р-он Булатниковский с/о, д.Боброво. Многоэтажный жилой дом поз.22 |  |  | /Кузнецов Р.В/ | Ведущий инженер-технолог ИСЛ ООО "М-БЕТОН" | В10 | 12.8
ООО "МСУ-2" | М.О. г. Люберцы, район Красная горка, микрорайон №12, 8-и секционный многоэтажный жилой дом поз.:2 |  |  | /Анисимов А.С./ | Инженер-технолог ИСЛ ООО "М-БЕТОН" | В12,5 | 16.1
ООО "МСУ-2" | М.О. г. Люберцы, район Красная горка, микрорайон №12, 14-ти секционный многоэтажный жилой дом поз.:2А |  |  | /Кулагин В.М./ | Инженер ИСЛ ООО "М-БЕТОН" | В15 | 19.3
ООО "МСУ град-1" | Московская область, Ленинский район сельское поселение Булатниковское, д.Дрожжино, жилой комплекс "Дрожжино-2" поз.: №12.1 |  |  | /Чиченкова Х.Д./ | Лаборант ИСЛ ООО "М-БЕТОН" | В20 | 25.7
ООО "МСУ град-1" | М.О. Ленинский р-он с/п Булатниковское, д.Дрожжино, жилой комплекс "Дрожжино-2" поз.: №12.2 |  |  |  |  | В22,5 | 28.9
ООО "МСУ град-1" | М.О. Ленинский р-он с/п Булатниковское д.Дрожжино жилой комплекс "Дрожжино-2" поз.:№23 |  |  |  |  | В25 | 32.1
ООО "МСУ град-1" | М.О. Ленинский р-он с/п Булатниковское д.Дрожжино жилой комплекс "Дрожжино-2" поз.:№15.1 |  |  |  |  | В30 | 38.5
ООО "МСУ град-1" | М.О. Ленинский р-он с/о, Боброво 29 |  |  |  |  | В35 | 45
ООО "МСУ град-1" | М.О. Ленинский р-он с/о, Боброво 26 |  |  |  |  | В40 | 51.4
| Московская обл.,Ленинский муниципальный район, д.Боброво поз. 24 |  |  |  |  | В45 | 57.8
г.Щелково "ПЦ"
г.Москва,Зеленоградский АО, район Крюково,микрорайон №17, поз 3