## Пропуски
№ п/п |  | ПТО последнее | Дата отцепки | Месяц | Дорога | ВЧДЭ | ПТО отцепки | № поезда | Тип поезда | № вагона | Тип вагона | Груженый / Порожний | Тип тележки (18-100, 18-578) | НБ/БР | Заводской № детали | Изготовление детали |  | Последний вид ремонта |  |  | Сторона (левая / правая) | Место расположения трещины | Т - трещина Д - литейный дефект Г - годная Н-не дефектоскопировалась ВН-вагон не наш ВНП-вагон не наш, переотнесен | Результат дефектоскопирования | Акт дефектоскопирования (ЕСТЬ / НЕТ) | Наличие фото (ЕСТЬ / НЕТ) | Наличие в отчете "В" | Наличие в журнале парков | Лист ознакомлений есть - сделан, готов - расписались | Парк прибытия | [11 empty] | Парк отправления | [11 empty] | Примичание | Телеграмма
[16 empty] | клеймо | год | Плановый вид ремонта (ДР, КР, постройка) | клеймо | дата | [9 empty] | Смена 1, 2, 3, 4 | Фамилия И.О. | Разряд | Стаж | Балл предсм. тестирования | Группа риска I, II, III, не в группе риска | Укомплектованность смены | Осадки (есть / нет) | Температура воздуха -25 и ниже; -24..-10;-9..0;+1..+22 | Время суток (светлое / темное) | № пути | Меры принятые к работнику | Смена 1, 2, 3, 4 | Фамилия И.О. | Разряд | Стаж | Балл предсм. тестирования | Группа риска I, II, III, не в группе риска | Укомплектованность смены | Осадки (есть / нет) | Температура воздуха -25 и ниже;-24..-10; -9..0;+1..+22;+23 и выше | Время суток (светлое / темное) | № пути | Меры принятые к работнику
1 | 2 | 3 | 4 | 5 | 6 | 7 | 8 | 9 | 10 | 11 | 12 | 13 | 14 | 15 | 16 | 17 | 18 | 19 | 20 | 21 | 22 | 23 | 24 | 25 | 26 | 27 | 28 |  |  | 29 | 30 | 32 | 33 | 34 | 35 | 36 | 37 | 38 | 39 | 40 | 41 | 42 | 43 | 45 | 46 | 47 | 48 | 49 | 50 | 51 | 52 | 53 | 54 | 55 | 56
| 2016 | ПТО-2 | 2015-12-07 | январь | СВР | Сургут | Сургут | 2954 | с/ф | 50328764 |  |  | 18-100 | БР | 9204 | 12 | 1990 | КР | 1017 | 2013-02-24 | лев |  | Д | подтвердилась | есть | есть | есть |  |  |  | ЧПП | [10 empty] | 4 | Шилов А.А. | 6 | 2013
| 2016 | ПТО-2 | 2015-12-12 | январь | СВР | Сургут | Сургут | 2956 | с/ф | 51945954 |  |  | 18-100 | БР | 8349 | 39 | 1990 | ДР | 710 | 2013-12-22 | лев |  | Д | подтвердилась | есть | нет | есть |  |  | 1 | Завиралов Е.А. | 5 | 3-5 |  | 2 | 100 | есть | от -10 до -24 | светлое | 2 |  | 4 | Мещеряков Е.В | 4 | 2014
| 2016 | ПТО-2 | 2015-12-14 | январь | ЗСБ | Входная | Входная | 2674 | с/ф | 56794654 |  |  | 18-100 | БР | 47957 | 12 | 1996 | ДР | 1204 | 2015-08-17 | прав |  | Д | подтвердилась | есть | есть | есть |  |  | 4 | Латышев Е.А. | 4 | 1-3 | 3 | 1 | 100 | нет | от -10 до -24 | темное | 7 |  | 4 | Мещеряков С.В. | 5 | 2004 |  | 1 | 100 | есть | от -10 до -24 | светлое | 7
| 2016 | ПТО-2 | 2015-12-19 | январь | ЗСБ | Входная | Входная | 2414 | с/ф | 61700431 |  |  | 18-100 | БР | 23099 | 12 | 1993 | ДР | 639 | 2015-03-26 | прав |  | Д | подтвердилась | есть | есть | есть |  |  | 1 | Чусов А.С. | 6 | 5-10 | 5 | 3 | 100 | есть | от -10 до -24 | светлое | 4 |  | 4 | Русинов М.И. | 5 | 2015 | 3 | 2 | 100 | есть | от -10 до -24 | темное | 4
| 2016 | ПТО-2 | 2015-12-25 | январь | ЗСБ | Входная | Входная | 2214 | транзит | 52078185 |  |  | 18-100 | БР | 48617 | 5 | 1989 | ДР | 414 | 2015-07-23 | прав |  | Д | подтвердилась | есть | есть | есть |  | готов |  | не обрабатывался | [10 empty] | 3 | Олейников А.С. | 6 | 2013 |  |  | 100 | нет | от -10 до -24 | темное | 11
| 2016 | ПТО-2 | 01.01.2016 | январь | СВР | Сургут | Сургут | 2932 |  | 51481794 |  |  | 18-100 | БР | 59131 | 14 | 2003 | ДР | 732 | 2013-11-13 | лев |  | Д | подтвердилась | есть | есть | есть |  | готов | 3 | Носков С.В. | 6 | 5-10 | 3 | 3 | 100 | нет | от -10 до -24 | темное | 5 |  | 4 |  | 6 | 2011
| 2016 | ПТО-2 | 01.01.2016 | январь | ЗСБ | Входная | Входная | 2604 |  | 68975465 |  |  | 18-100 | БР | 40607 | 12 | 1986 | ДР | 347 | 2014-08-10 | прав |  | Д | подтвердилась | есть | есть | есть |  |  | 4 | Истомин А.В. | 6 | БОЛЕЕ 10 | 4 | Н | 100 | есть | от -10 до -24 | темное | 3 |  | 2 | Кудрявцев Г.В. | 6 | 2005 | 4 | 2 | 100 | нет | от -10 до -24 | светлое | 7
| 2016 | ПТО-2 | 2016-01-02 | январь | СВР | Сургут | Сургут | 2948 |  | 50470145 |  |  | 18-100 | БР | 11986 | 14 | 1989 | ДР | 328 | 2014-11-13 | лев |  | Д | подтвердилась | есть | есть | есть |  |  | 4 | Рязанов С.М | 5 | 1-3 | [8 empty] | 2 | Комлев И.Н | 5 | 2013
| 2016 | ПТО-2 | 2016-01-02 | январь | СВР | Сургут | Сургут | 2908 |  | 50997311 |  |  | 18-100 | БР | 18066 | 5 | 1987 | ДР | 714 | 2014-07-08 |  |  | Д | подтвердилась | есть | есть | есть |  | готов | 2 | Спиридонов А.Н | 7 | более 10 | [8 empty] | 3 | Олейников А.С. | 6 | 2013
| 2016 | ПТО-2 | 2016-01-02 | январь | СВР | Сургут | Сургут | 2908 |  | 50584754 |  |  | 18-100 | БР | 22403 | 12 | 1996 | ДР | 1230 | 2013-12-09 |  |  | Д | подтвердилась | есть | есть | есть |  | готов | 2 | Колясников К.Ф. | 5 | 1-3 | [8 empty] | 3 | Олейников А.С. | 6 | 2013
| 2016 | ПТО-2 | 2016-01-02 | январь | СВР | Сургут | Сургут | 2914 |  | 58155730 |  |  | 18-100 | БР | 37926 | 1291 | 2007 | ДР | 1082 | 2015-01-11 |  |  | Д | подтвердилась | есть | нет | есть |  |  | 4 | Дудченко Ф.И | 7 | 1-3 | [8 empty] | 2 | Низаметдинов Р.Р | 6 | 2012
| 2016 | ПТО-2 | 06.01.2016 | январь | ЗСБ | Входная | Московка | 2668 |  | 94739315 |  |  | 18-100 | БР | 28190 | 5 | 1993 | ДР | 1305 | 2014-03-24 | прав |  | Д | подтвердилась | есть | нет | есть |  |  | 1 | Чусов А.С. | 6 | 5-10 | 4 | 3 | 100 | есть | от -25 и ниже | темное | 2 |  | 2 | Кирьянов Р.В. | 6 | 2012 | 3 | 2 | 100 | есть | от -10 до -24 | светлое | 8 |  | протокол есть
| 2016 | ПТО-2 | 06.01.2016 | январь | СВР | Войновка | Войновка | 2870 |  | 51056679 |  |  | 18-100 | БР | 26140 | 14 | 1990 | ДР | 1176 | 2014-03-30 | лев |  | Д | подтвердилась | есть | есть | есть |  | готов | 3 | Носков С.В. | 6 | 5-10 | 3 | 3 | 100 | нет | от -10 до -24 | светлое | 2 |  | 1 | Кумейко В.А. | 4 | 2015 | 4 | 2 | 100 | нет | от -10 до -24 | темное | 4 |  | протокол есть
| 2016 | ПТО-2 | 08.01.2016 | январь | ЮУР | Челябинск | Челябинск | 2811 |  | 56187529 |  |  | 18-100 | БР | 42663 | 1201 | 2007 | ДР | 1204 | 2015-02-10 | лев |  | Д | подтвердилась | есть | есть | есть |  |  | 2 | Шалагина Л.Л. | 5 | БОЛЕЕ 10 | 4 | 2 | 100 | нет | от -25 и ниже | темное | 7 |  | 2 | Середкин О.В. | 7 | 2006 | 4 | 2 | 100 | нет | от -25 и ниже | темное | 4 |  | протокол есть
| 2016 | ПТО-2 | 08.01.2016 | январь | ЮУР | Челябинск | Челябинск | 2809 |  | 55383434 |  |  | 18-100 | БР | 33369 | 1291 | 2009 | ДР | 1314 | 30.07.2013. | лев |  | Д | подтвердилась | есть | есть | есть |  |  | 1 | Завиралов Е.А. | 5 | 3-5 | 3 | 2 | 100 | есть | от -25 и ниже | светлое | 3 |  | 4 | Русяев С.М. | 7 | 1995 | 4 | Н | 100 | есть | от -25 и ниже | темное | 4 |  | протокол есть
| 2016 | ПТО-2 | 09.01.2016 | январь | ЮУР | Челябинск | Челябинск | 2819 |  | 58250846 |  |  | 18-100 | БР | 25966 | 143 | 2005 | ДР | 710 | 2015-03-16 | прав |  | Д | подтвердилась | есть | есть | есть |  |  | 4 | Шаймарданов А.В. | 6 | 5-10 | 4 | 2 | 100 | нет | от -25 и ниже | темное | 2 |  | 4 | Русяев С.М. | 7 | 1995 | 4 | Н | 100 | есть | от -25 и ниже | темное | 4
| 2016 | ПТО-2 | 10.01.2016 | январь | СВР | К-Урал | УАЗ | 3603 |  | 55435416 |  |  | 18-100 | БР | 22763 | 33 | 2008 | КР | 480 | 2014-07-02 | лев |  | Д | подтвердилась | есть | есть | есть |  | готов | [12 empty] | 3 | Макушев М.В. | 7 | 2006 | 4 | 2 | 100 | есть | от -10 до -24 | темное | 10