## СКЛЕРОМЕТР
Испытательная лаборатория ООО «М – Бетон». Свидетельство № 211/15 от 10 июля 2015 г.
ИНН 7719838588/ КПП500301001, 142701, Московская обл., Ленинский р-н, г. Видное, проспект Ленинского комсомола, дом 35, помещение 3.
ОКПО 17265369 ОКВЭД 26.63 ОКТМО – 46628101 ОГРН 1137746192990
УТВЕРЖДАЮ:
Начальник лаборатории
ООО "М-Бетон"
___________ Р.В. Кузнецов
2016-03-21
ПРОТОКОЛ № | [6 empty] | 40 |  | -28 |  |  | -16
Строительной лабораторией ООО "М-Бетон" были проведены работы по определению прочности бетона неразрушающими методами в возведенных монолитных железобетонных конструкциях в соответствии с требованиями СП 70.13330.2012 п.п.: 5.5.5. На строительной площадке ООО"МСУ-4" по адресу: Московская обл.,Ленинский муниципальный район, д.Боброво поз. 24. Испытания проводились методом отрыва со скалыванием (прибор ПИБ (70кН/7тс) зав. №53; сертификат о калибровке № 2235-15 от 25 марта 2015г.) и метод упругого отскока (склерометр SilverSchmidt РС тип N зав. №SH01-006-1716; свидетельство о поверке №0866 от 3 апреля 2015г.); в соответствии с требованиями ГОСТ 18105-2010, ГОСТ 22690-88.
Заказчик: |  | ООО"МСУ-4"
Договор №: |  | МСУ 4-152/14 (261-1231-01/14) от 31.12.2014
Адрес: |  | Московская обл.,Ленинский муниципальный район, д.Боброво поз. 24
Проектный класс бетона: |  | 30
Контроль прочности проводился по следующей схеме: "схема В" согласно ГОСТ 18105-2010
Уравнение градуировочной зависимости: | [7 empty] | RH = 0,8 * Н + 3,48
Коэффициент совпадения: | [5 empty] | 1.023147
Данные о местоположении и наименовании испытанных конструкций, а также результаты испытаний по каждой конструкции приведены в таблице №1
Таблица №1
№ п/п | Место измерения прочности бетона | Класс бетона |  | Дата бетонирования |  | Дата проведения испытания |  | Возраст бетона, сут. |  | № контролируемого участка |  | Показания прибора SilverSchmidt |  |  | Фактическая прочность бетона, Мпа |  |  |  | Фактический класс бетона |  | Текущий коэфициент вариации, % | ВЫВОД
[12 empty] | Ср.зн. |  |  | МПа |  | Ср.зн.
1 | 2 | 3 |  | 4 |  | 5 |  | 6 |  | 7 |  | 8 |  |  | 9 |  |  |  | 10 |  | 11 | 12
1 | Бетонирование фундаментной плиты ФП 1 в/о 1/1-5/1/А-М на отм. -3,000 ↓ | B30 |  | 2015-11-08 |  | 2016-03-21 |  | 134 |  | 1 |  | 40 |  |  | 36.30124 |  | 38.14291 |  | Bф36 |  | 6.213475 | Bф36 | ≥ | B30
[10 empty] | 2 |  | 41 |  |  | 37.11976
[10 empty] | 3 |  | 41 |  |  | 37.11976
[10 empty] | 4 |  | 42 |  |  | 37.93828
[10 empty] | 5 |  | 43 |  |  | 38.7568
[10 empty] | 6 |  | 41 |  |  | 37.11976
[10 empty] | 7 |  | 43 |  |  | 38.7568
[10 empty] | 8 |  | 40 |  |  | 36.30124
[10 empty] | 9 |  | 43 |  |  | 38.7568
[10 empty] | 10 |  | 40 |  |  | 36.30124
[10 empty] | 11 |  | 44 |  |  | 39.57531
[10 empty] | 12 |  | 43 |  |  | 38.7568
[10 empty] | 13 |  | 43 |  |  | 38.7568
[10 empty] | 14 |  | 46 |  |  | 41.21235
[10 empty] | 15 |  | 42 |  |  | 37.93828
[10 empty] | 16 |  | 43 |  |  | 38.7568
[10 empty] | 17 |  | 43 |  |  | 38.7568
[10 empty] | 18 |  | 43 |  |  | 38.7568
[10 empty] | 19 |  | 45 |  |  | 40.39383
[10 empty] | 20 |  | 39 |  |  | 35.48273
Примечание:
1. При определении фактической прочности бетона по SilverSchmidt направление ударов указано стрелками → ↑ ↓.
2. В значения прочности бетона по SilverSchmidt вносится коэффициент совпадения, полученный на основании сопоставительных испытаний по приложению №9 ГОСТ 22690-88.
3. В качестве характеристик однородности бетона по прочности вычисляется текущий коэффициент вариации, полученный по значениям прочности на контролируемом участке.
4. Возможность использования (или необходимость усиления) партий конструкций, фактическая прочность или фактический класс бетона по прочности которых не соответствует требованиям ГОСТ 18105-2010 п.п.:8.2-8.4, должна быть согласована с проектной организацией объекта строительства.
Сопоставительные результаты испытаний конструкций неразрушающими методами
Таблица №2
№ п/п | Наименование конструкции | Класс бетона | Дата бетонирования | Дата проведения испытания | Вораст бетона, сут | № контролируемого участка | Показания прибора SilverSchmidt | [10 empty] | Фактическая прочность бетона, Мпа | Усилие вырыва, кН | Фактическая прочность бетона, Мпа | Коэффициент Кс
[7 empty] | Еденичные значения | [9 empty] | Ср.зн.
1 | 2 | 3 | 4 | 5 | 6 | 7 | 8 | [10 empty] | 9 | 10 | 11 | 12
1 | Бетонирование фундаментной плиты ФП 1 в/о 1/1-5/1/А-М на отм. -3,000 ↓ | B30 | 2015-11-08 | 2016-03-21 | 134 | 1 | 47 |  | 49 | 46 |  | 47 | 49 | 46 | 49 | 49 | 47.75 | 41.68 | 17.45 | 43.625 | 1.023147
[6 empty] | 2 | 46 |  | 47 |  | 47 | 47 |  | 49 | 48 | 45 | 47 | 41.08 | 15.56 | 38.9
[6 empty] | 3 |  | 49 | 47 |  | 49 | 49 | 47 | 46 | 49 |  | 48 | 41.88 | 18 | 45
ЗАКЛЮЧЕНИЕ: Фактическая прочность бетона на контролируемых участках на момент испытания в среднем составляет 38,14 МПа, что соответствует классу бетона Bф36. Значения прочности бетона варируются от 35,48 МПа до 41,21 МПа, что соответствует классам бетона Bф33 до Bф38. Партия монолитных конструкций подлежит приемке по прочности бетона если Вф ≥ Внорм: Bф36 ≥ Внорм30.
Испытание провёл:
Инженер-технолог ИСЛ ООО "М-БЕТОН" | [18 empty] | /Горохов А.А./