## СКЛЕРОМЕТР
Уравнение градуировочной зависимости Rн = А0 + А1*Н
[23 empty] | Rср | 35.93
[23 empty] | Sтнм | 2
[23 empty] | Sтрм | 0.7186 | А1 | А0 | r | Кс
[23 empty] | SТ | 2.125179 | 0.55 | 10.04 | 0.73 | 1.01
Испытательная лаборатория ООО «М – Бетон». Свидетельство № 211/15 от 10 июля 2015 г.
ИНН 7719838588/ КПП500301001, 142701, Московская обл., Ленинский р-н, г. Видное, проспект Ленинского комсомола, дом 35, помещение 3.
ОКПО 17265369 ОКВЭД 26.63 ОКТМО – 46628101 ОГРН 1137746192990
УТВЕРЖДАЮ:
Начальник лаборатории
ООО "М-Бетон"
___________ Р.В. Кузнецов
2016-04-28
ПРОТОКОЛ № | [6 empty] | 40 |  | -56 |  | -16 | [9 empty] | ООО "М-Бетон"
Строительной лабораторией ООО "М-Бетон" были проведены работы по определению прочности бетона неразрушающими методами в возведенных монолитных железобетонных конструкциях в соответствии с требованиями СП 70.13330.2012 п.п.: 5.5.5. На строительной площадке ООО"МСУ-4" по адресу: Московская обл.,Ленинский муниципальный район, д.Боброво поз. 24. Испытания проводились методом упругого отскока (склерометр SilverSchmidt РС тип N зав. №SH01-006-1727; свидетельство о поверке №0865 от 3 апреля 2015г.); в соответствии с требованиями ГОСТ 18105-2010, ГОСТ 22690-88. | [20 empty] | 2016-04-28 |  | 40 |  | -56
Заказчик: |  | ООО"МСУ-4"
Договор №: |  | МСУ 4-152/14 (261-1231-01/14) от 31.12.2014
Адрес: |  | Московская обл.,Ленинский муниципальный район, д.Боброво поз. 24
Проектный класс бетона: |  | 30
Контроль прочности проводился по следующей схеме: "схема В" согласно ГОСТ 18105-2010
Уравнение градуировочной зависимости: | [7 empty] | RH = 0.55 * Н + 10.04
Коэффициент совпадения: | [5 empty] | 1.01
Данные о местоположении и наименовании испытанных конструкций, а также результаты испытаний по каждой конструкции приведены в таблице №1
Таблица №1
№ п/п | Место измерения прочности бетона | Класс бетона |  | Дата бетонирования |  | Дата проведения испытания |  | Возраст бетона, сут. |  | № контролируемого участка | Показания прибора SilverSchmidt | Фактическая прочность бетона, Мпа |  |  | Фактический класс бетона |  | Текущий коэфициент вариации, % | ВЫВОД |  |  | SH.M | Sm | n-1
[11 empty] | Ср.зн. | МПа | Ср.зн.
1 | 2 | 3 |  | 4 |  | 5 |  | 6 |  | 7 | 8 | 9 |  |  | 10 |  | 11 | 12
1 | Бетонирование стен и пилонов в/о 2/1-5/П; 6/Р-С; 1-2/2/С ; 3/4-6/С на отм. +6,850.→ | B30 |  | 2016-03-26 |  | 2016-04-28 |  | 33 |  | 1 | 41 | 32.9159 | 32.86035 |  | Bф31 |  | 6.147226 | Bф31 | ≥ | B30 | 1.152614 | 2.02 | 19
[10 empty] | 2 | 41 | 32.9159
[10 empty] | 3 | 39 | 31.8049
[10 empty] | 4 | 42 | 33.4714
[10 empty] | 5 | 40 | 32.3604
[10 empty] | 6 | 44 | 34.5824
[10 empty] | 7 | 38 | 31.2494
[10 empty] | 8 | 42 | 33.4714
[10 empty] | 9 | 43 | 34.0269
[10 empty] | 10 | 41 | 32.9159
[10 empty] | 11 | 41 | 32.9159
[10 empty] | 12 | 41 | 32.9159
[10 empty] | 13 | 40 | 32.3604
[10 empty] | 14 | 44 | 34.5824
[10 empty] | 15 | 38 | 31.2494
[10 empty] | 16 | 39 | 31.8049
[10 empty] | 17 | 37 | 30.6939
[10 empty] | 18 | 44 | 34.5824
[10 empty] | 19 | 43 | 34.0269
[10 empty] | 20 | 40 | 32.3604
2 | Бетонирование стен в/о 5(-1,5м)/Р; 1(+3,1)/У; 2(+3,1м)/Ф; 5/Т-Ф; 6/Ф(-1,5м)-Ф/1; 7/Р-Ф/1 на отм. +6,850.→ | B30 |  | 2016-03-27 |  | 2016-04-28 |  | 32 |  | 1 | 43 | 34.0269 | 32.86035 |  | Bф31 |  | 6.694999 | Bф31 | ≥ | B30 | 1.298392 | 2.20 | 19
[10 empty] | 2 | 39 | 31.8049
[10 empty] | 3 | 38 | 31.2494
[10 empty] | 4 | 40 | 32.3604
[10 empty] | 5 | 43 | 34.0269
[10 empty] | 6 | 38 | 31.2494
[10 empty] | 7 | 39 | 31.8049
[10 empty] | 8 | 41 | 32.9159
[10 empty] | 9 | 41 | 32.9159
[10 empty] | 10 | 43 | 34.0269
[10 empty] | 11 | 38 | 31.2494
[10 empty] | 12 | 43 | 34.0269
[10 empty] | 13 | 41 | 32.9159
[10 empty] | 14 | 38 | 31.2494
[10 empty] | 15 | 43 | 34.0269
[10 empty] | 16 | 42 | 33.4714
[10 empty] | 17 | 44 | 34.5824
[10 empty] | 18 | 43 | 34.0269
[10 empty] | 19 | 44 | 34.5824
[10 empty] | 20 | 37 | 30.6939
3 | Бетонирование стен в/о 3-4(+2м)/Т-Ф на отм. +6,850.→ | B30 |  | 2016-03-28 |  | 2016-04-28 |  | 31 |  | 1 | 43 | 34.0269 | 32.721475 |  | Bф31 |  | 6.203877 | Bф31 | ≥ | B30 | 1.157886 | 2.03 | 19
[10 empty] | 2 | 37 | 30.6939
[10 empty] | 3 | 40 | 32.3604
[10 empty] | 4 | 41 | 32.9159
[10 empty] | 5 | 43 | 34.0269
[10 empty] | 6 | 39 | 31.8049
[10 empty] | 7 | 40 | 32.3604
[10 empty] | 8 | 39 | 31.8049
[10 empty] | 9 | 42 | 33.4714
[10 empty] | 10 | 43 | 34.0269
3 | Бетонирование стен в/о 3-4(+2м)/Т-Ф на отм. +6,850.→ | B30 |  | 2016-03-28 |  | 2016-04-28 |  | 31 |  | 11 | 43 | 34.0269 | 32.721475 |  | Bф31 |  | 6.203877 | Bф31 | ≥ | B30
[10 empty] | 12 | 38 | 31.2494
[10 empty] | 13 | 41 | 32.9159
[10 empty] | 14 | 40 | 32.3604
[10 empty] | 15 | 37 | 30.6939
[10 empty] | 16 | 44 | 34.5824
[10 empty] | 17 | 42 | 33.4714
[10 empty] | 18 | 42 | 33.4714
[10 empty] | 19 | 40 | 32.3604
[10 empty] | 20 | 39 | 31.8049
4 | Бетонирование плиты перекрытия в/о 14(+2м)-20/П/1-Х на отм. +6,850.↑ | B30 |  | 2016-03-29 |  | 2016-04-28 |  | 30 |  | 1 | 43 | 34.0269 | 32.74925 |  | Bф30 |  | 6.870386 | Bф30 | ≥ | B30 | 1.337821 | 2.25 | 19
[10 empty] | 2 | 42 | 33.4714
[10 empty] | 3 | 38 | 31.2494
[10 empty] | 4 | 44 | 34.5824
[10 empty] | 5 | 44 | 34.5824
[10 empty] | 6 | 43 | 34.0269
[10 empty] | 7 | 38 | 31.2494
[10 empty] | 8 | 41 | 32.9159
[10 empty] | 9 | 40 | 32.3604
[10 empty] | 10 | 38 | 31.2494
[10 empty] | 11 | 39 | 31.8049
[10 empty] | 12 | 37 | 30.6939
[10 empty] | 13 | 42 | 33.4714
[10 empty] | 14 | 38 | 31.2494
[10 empty] | 15 | 39 | 31.8049
[10 empty] | 16 | 44 | 34.5824
[10 empty] | 17 | 40 | 32.3604
[10 empty] | 18 | 44 | 34.5824
[10 empty] | 19 | 39 | 31.8049
[10 empty] | 20 | 41 | 32.9159
5 | Бетонирование плиты перекрытия в/о 1/1-5/1/А-Л на отм. +9,850.↑ | B30 |  | 2016-03-30 |  | 2016-04-28 |  | 29 |  | 1 | 42 | 33.4714 | 31.832675 |  | Bф30 |  | 6.691238 | Bф30 | ≥ | B30 | 1.241809 | 2.13 | 19
[10 empty] | 2 | 41 | 32.9159
[10 empty] | 3 | 37 | 30.6939
[10 empty] | 4 | 40 | 32.3604
[10 empty] | 5 | 36 | 30.1384
[10 empty] | 6 | 38 | 31.2494
[10 empty] | 7 | 41 | 32.9159
[10 empty] | 8 | 37 | 30.6939
[10 empty] | 9 | 41 | 32.9159
[10 empty] | 10 | 42 | 33.4714
[10 empty] | 11 | 40 | 32.3604
[10 empty] | 12 | 39 | 31.8049
[10 empty] | 13 | 38 | 31.2494
[10 empty] | 14 | 42 | 33.4714
[10 empty] | 15 | 42 | 33.4714
[10 empty] | 16 | 37 | 30.6939
[10 empty] | 17 | 36 | 30.1384
[10 empty] | 18 | 37 | 30.6939
[10 empty] | 19 | 39 | 31.8049
[10 empty] | 20 | 36 | 30.1384
6 | Бетонирование стен и пилонов в/о 8/Р(-1,25м)-Ф/1; 9/П/1-Р; 13/П/1-Р; 10/П/1-Т/1; 12/П/1-Х на отм. +6,850.→ | B30 |  | 2016-03-31 |  | 2016-04-28 |  | 28 |  | 1 | 42 | 33.4714 | 32.610375 |  | Bф30 |  | 7.05297 | Bф30 | ≥ | B30 | 1.378185 | 2.30 | 19
[10 empty] | 2 | 43 | 34.0269
[10 empty] | 3 | 43 | 34.0269
[10 empty] | 4 | 38 | 31.2494
[10 empty] | 5 | 42 | 33.4714
[10 empty] | 6 | 42 | 33.4714
[10 empty] | 7 | 42 | 33.4714
6 | Бетонирование стен и пилонов в/о 8/Р(-1,25м)-Ф/1; 9/П/1-Р; 13/П/1-Р; 10/П/1-Т/1; 12/П/1-Х на отм. +6,850.→ | B30 |  | 2016-03-31 |  | 2016-04-28 |  | 28 |  | 8 | 42 | 33.4714 | 32.610375 |  | Bф30 |  | 7.05297 | Bф30 | ≥ | B30
[10 empty] | 9 | 40 | 32.3604
[10 empty] | 10 | 36 | 30.1384
[10 empty] | 11 | 36 | 30.1384
[10 empty] | 12 | 36 | 30.1384
[10 empty] | 13 | 42 | 33.4714
[10 empty] | 14 | 42 | 33.4714
[10 empty] | 15 | 41 | 32.9159
[10 empty] | 16 | 40 | 32.3604
[10 empty] | 17 | 37 | 30.6939
[10 empty] | 18 | 43 | 34.0269
[10 empty] | 19 | 40 | 32.3604
[10 empty] | 20 | 42 | 33.4714
Примечание: | [20 empty] | ПРОЧНОСТЬ БЕТОНА |  |  |  | Коэффициент вариации | Класс бетона
1. При определении фактической прочности бетона по SilverSchmidt направление ударов указано стрелками → ↑ ↓.
2. В значения прочности бетона по SilverSchmidt вносится коэффициент совпадения, полученный на основании сопоставительных испытаний по приложению №9 ГОСТ 22690-88. | [20 empty] | Ср.знач | 32.60575 | Согласно приложения №9 ГОСТ 22690 | ± 30 % | 6.614693 | Bф30 | 30 | 30
3. В качестве характеристик однородности бетона по прочности вычисляется текущий коэффициент вариации, полученный по значениям прочности на контролируемом участке. | [20 empty] | МИН | 30.1384 |  | 25.151 | 6.147226 | Bф28
4. Возможность использования (или необходимость усиления) партий конструкций, фактическая прочность или фактический класс бетона по прочности которых не соответствует требованиям ГОСТ 18105-2010 п.п.:8.2-8.4, должна быть согласована с проектной организацией объекта строительства. | [20 empty] | МАХ | 34.5824 |  | 46.709 | 7.05297 | Bф32
≤
Сопоставительные результаты испытаний конструкций неразрушающими методами
Таблица №2
№ п/п | Наименование конструкции | Класс бетона | Дата бетонирования | Дата проведения испытания | Вораст бетона, сут | № контролируемого участка | Показания прибора SilverSchmidt | [6 empty] | Фактическая прочность бетона, Мпа | Усилие вырыва, кН | Фактическая прочность бетона, Мпа | Коэффициент Кс
[7 empty] | Еденичные значения | [5 empty] | Ср.зн.
1 | 2 | 3 | 4 | 5 | 6 | 7 | 8 | [6 empty] | 9 | 10 | 11 | 12 |  |  |  | MAX | MIN
1 | Бетонирование стен и пилонов в/о 2/1-5/П; 6/Р-С; 1-2/2/С ; 3/4-6/С на отм. +6,850.→ | B30 | 2016-03-26 | 2016-04-28 | 33 | 1 | [6 empty] | 38 | 30.94 |  | 0 | 0 |  |  |  | #DIV/0! | #DIV/0!
[6 empty] | 2 | [6 empty] | 32 | 27.64 |  | 0 |  |  |  |  | #DIV/0! | #DIV/0!
[6 empty] | 2 | [6 empty] | 33 | 28.19 |  | 0 |  |  |  |  | #DIV/0! | #DIV/0!
[6 empty] | 3 | [6 empty] | 33 | 28.19 |  | 0 |  |  |  |  | #DIV/0! | #DIV/0!
ЗАКЛЮЧЕНИЕ: Фактическая прочность бетона на контролируемых участках на момент испытания в среднем составляет 32.61 МПа, что соответствует классу бетона Bф30. Значения прочности бетона варируются от 30.14 МПа до 34.58 МПа, что соответствует классам бетона Bф28 до Bф32. Партия монолитных конструкций подлежит приемке по прочности бетона если Вф ≥ Внорм: Bф30 ≤ Внорм30.
Испытание провёл:
Инженер-технолог ИСЛ ООО "М-БЕТОН" | [14 empty] | /Горохов А.А./

## Данные
[6 empty] | ТАБЛИЦА 2 ГОСТ 18105 |  | ТАБЛИЦА 3 ГОСТ 18105
[6 empty] | 6 | 1.07 | 10 | 1.78 | 9 | 5 | 6.4 | 5 | ООО"МСУ Град-1" | МБ-107/13 от 20.12.13г.
[6 empty] | 6.01 | 1.0701 | 11 | 1.78 |  | 7.5 | 9.6 |  | ООО"СМУ-1" | СМУ 1-016/15 (261-0301-01/15) от 01.03.2015
[6 empty] | 6.02 | 1.0702 | 12 | 1.78 |  | 10 | 12.8 |  | ООО"МСУ-2" | МСУ 2-013/15 (261-0101-04/15) от 01.01.2015
[6 empty] | 6.03 | 1.0703 | 13 | 1.78 |  | 12.5 | 16.1 |  | ООО"МСУ-3" | МСУ 3-010/15 (261-0101-03/15) от 01.01.2015
[6 empty] | 6.04 | 1.0704 | 14 | 1.78 |  | 15 | 19.3 |  | ООО"МСУ-4" | МСУ 4-152/14 (261-1231-01/14) от 31.12.2014
[6 empty] | 6.05 | 1.0705 | 15 | 1.76 |  | 20 | 25.7 |  |  | неразрушающими методами
01 | Московская область, Ленинский район, сельское поселение Булатниковское, д.Дрожжино жилой комплекс "Дрожжино-2", 6-и секционный жилой дом серии 111М поз.:№17 |  | Ф.И.О. |  | ДОЛЖНОСТЬ | 6.06 | 1.0706 | 16 | 1.76 |  | 22.5 | 28.9 |  |  | упругого отскока (склерометр SilverSchmidt РС тип N зав. №SH01-006-1727; свидетельство о поверке №0865 от 3 апреля 2015г.);
02 | Московская область, Ленинский район, сельское поселение Булатниковское, д.Боброво жилой комплекс "Мортон Град", поз.:№28 | 5 | /Китанин Д.В/ | 3 | Нач. лаборатории ИСЛ ООО "М-БЕТОН" | 6.07 | 1.0707 | 17 | 1.76 |  | 25 | 32.1
03 | Московская область, Ленинский район, сельское поселение Булатниковское, д.Дрожжино жилой комплекс "Дрожжино-2", поз.:№33 |  | /Кузнецов Р.В/ |  | Вед.инженер-технолог ИСЛ ООО "М-БЕТОН" | 6.08 | 1.0708 | 18 | 1.76 |  | 30 | 38.5 | 1 | SilverSchmidt
04 | Московская область, Ленинский район, сельское поселение Булатниковское, д.Дрожжино жилой комплекс "Дрожжино-2", поз.:№32 |  | /Анисимов А.С./ |  | Инженер-технолог ИСЛ ООО "М-БЕТОН" | 6.09 | 1.0709 | 19 | 1.76 |  | 35 | 45 |  | SilverSchmidt + ПИБ | отрыва со скалыванием (прибор ПИБ (70кН/7тс) зав. №53; сертификат о калибровке № 2235-15 от 25 марта 2015г.) и метод упругого отскока (склерометр SilverSchmidt РС тип N зав. №SH01-006-1716; свидетельство о поверке №0866 от 3 апреля 2015г.);
05 |  |  | /Кулагин В.М./ |  | Инженер ИСЛ ООО "М-БЕТОН" | 6.1 | 1.071 | 20 | 1.73 |  | 40 | 51.4 |  | SilverSchmidt + ОНИКС | отрыва со скалыванием (прибор ОНИКС-1.ОС.050 зав. №751; сертификат о калибровке № 19363 от 9 апреля 2015г.) и метод упругого отскока (склерометр SilverSchmidt РС тип N зав. №SH01-006-1716; свидетельство о поверке №0866 от 3 апреля 2015г.);
06 |  |  | /Горохов А.А./ |  | Лаборант ИСЛ ООО "М-БЕТОН" | 6.11 | 1.0711 | 21 | 1.73 |  | 45 | 57.8
07 |  |  | /Чиченкова Х.Д./ |  |  | 6.12 | 1.0712 | 22 | 1.73 |  | 50 | 64.2
08 | [5 empty] | 6.13 | 1.0713 | 23 | 1.73
09 | [5 empty] | 6.14 | 1.0714 | 24 | 1.73 | [5 empty] | упругого отскока (склерометр SilverSchmidt РС тип N зав. №SH01-006-1727; свидетельство о поверке №0865 от 3 апреля 2015г.);
10 | [5 empty] | 6.15 | 1.0715 | 25 | 1.71 | [5 empty] | упругого отскока (склерометр SilverSchmidt РС тип N зав. №SH01-006-1727; свидетельство о поверке №0865 от 3 апреля 2015г.);
11 | М.О. г. Лобня мкрорайон "Катюшки-Юг" многоэтажный односекционный монолитный жилой дом со встроено-пристроенными помещениями общественного назначения поз. №20. |  |  |  |  | 6.16 | 1.0716 | 26 | 1.71
12 | [5 empty] | 6.17 | 1.0717 | 27 | 1.71
13 | М.О. Красногорский район, д.Путилково, микрорайон Путилково, 5-и секционный монолитный дом, поз. 30. |  |  |  |  | 6.18 | 1.0718 | 28 | 1.71
14 | [5 empty] | 6.19 | 1.0719 | 29 | 1.71
15 | [5 empty] | 6.2 | 1.072 | 30 | 1.7
16 | [5 empty] | 6.21 | 1.0721 | 31 | 1.68
17 | [5 empty] | 6.22 | 1.0722 | 32 | 1.68
21 | М.О. г. Люберцы, район Красная горка, микрорайон №12, 8-и секционный многоэтажный жилой дом поз.:2 |  |  |  |  | 6.23 | 1.0723 | 33 | 1.68
22 | с/п "Булатниковское поз.:24 |  |  |  |  | 6.24 | 1.0724 | 34 | 1.68
23 | Московская область, Ленинский район сельское поселение Булатниковское д.Бутово. Индивидуальный монолитный комплекс с подземной автостоянкой и надземным переходом поз.:22 |  |  |  |  | 6.25 | 1.0725 | 35 | 1.68
24 | Московская область, Ленинский район сельское поселение Булатниковское д.Бутово. Индивидуальный монолитный комплекс с подземной автостоянкой поз.:57. |  |  |  |  | 6.26 | 1.0726 | 36 | 1.68
25 | [5 empty] | 6.27 | 1.0727 | 37 | 1.68
26 | [5 empty] | 6.28 | 1.0728 | 38 | 1.68
27 | [5 empty] | 6.29 | 1.0729 | 39 | 1.68
28 | [5 empty] | 6.3 | 1.073 | 40 | 1.68
29 | [5 empty] | 6.31 | 1.0731 | 41 | 1.68
31 | Многофункциональный комплекс, с подземной автостоянкой по адресу: г. Москва, ЗАО, район Раменки, на пересечении Минской и Мосфильмовской, портал 2531. |  |  |  |  | 6.32 | 1.0732 | 42 | 1.68
32 | г.Химки корп.:№31 |  |  |  |  | 6.33 | 1.0733 | 43 | 1.68
33 | М.О. Красногорский район, д.Путилково, микрорайон Путилково, 5-и секционный монолитный дом, поз. 30. |  |  |  |  | 6.34 | 1.0734 | 44 | 1.68
34 | М.О. Красногорский район, д.Путилково, микрорайон Путилково, 3х секционный дом, поз. 26. |  |  |  |  | 6.35 | 1.0735 | 45 | 1.68
35 | М.О. Красногорский район, д.Путилково, микрорайон Путилково, 6-и секционный жилой дом со встроенными помещениями, поз. 23. |  |  |  |  | 6.36 | 1.0736 | 46 | 1.68
36 | М.О. г. Лобня мкрорайон "Катюшки-Юг" многоэтажный односекционный монолитный жилой дом со встроено-пристроенными помещениями общественного назначения поз. №20. |  |  |  |  | 6.37 | 1.0737 | 47 | 1.68
37 | [5 empty] | 6.38 | 1.0738 | 48 | 1.68
38 | [5 empty] | 6.39 | 1.0739 | 49 | 1.68
39 | [5 empty] | 6.4 | 1.074 | 50 | 1.68
40 | Московская обл.,Ленинский муниципальный район, д.Боброво поз. 24 |  |  |  |  | 6.4 | 1.0741 | 50 | 1.68
41 | М.О. г. Люберцы, район Красная горка, микрорайон №12, 12-и секционный многоэтажный жилой дом, поз.: 11. |  |  |  |  | 6.41 | 1.0741 | 51 | 1.68
42 | М.О. г.Щелково, ул.Парковая. Д.6. Перинатальный центр. |  |  |  |  | 6.42 | 1.0742 | 52 | 1.68
43 | М.О. г. Железнодорожный, микрорайон Южное Кучино-2, Детское дошкольное учреждение на 230 мест. |  |  |  |  | 6.43 | 1.0743 | 53 | 1.68
44 | Канализационные очистные сооружения производительностью 40000 м³/сут с выделением первой очереди строительства производительностью 20000 м³/сут для проектируемых жилых застроек "Дрожжино" и "Боброво" Ленинского района МО |  |  |  |  | 6.44 | 1.0744 | 54 | 1.68
45 | Московская обл. Ленинский муниципальный район, Булатниковское вблизи д.Дрожжино, мкр-н Дрожжино Общеобразовательная школа на 825 учащихся (позиция по Генеральному плану №37). |  |  |  |  | 6.45 | 1.0745 | 55 | 1.68
46 | Московская обл. Ленинский муниципальный район, Булатниковское вблизи д.Дрожжино, мкр-н Дрожжино 3-х секционный 17-ти этажный жилой дом поз.№34. |  |  |  |  | 6.46 | 1.0746 | 56 | 1.68
47 | М.О. г. Люберцы, район Красная горка, микрорайон №12, 15-и секционный многоэтажный жилой дом, поз.: 10. |  |  |  |  | 6.47 | 1.0747 | 57 | 1.68
48 | [5 empty] | 6.48 | 1.0748 | 58 | 1.68
49 | [5 empty] | 6.49 | 1.0749 | 59 | 1.68
СТ1 | ООО "Техэкономстрой" Московская обл. Ленинский муниципальный район, сельское поселение Булатниковское, д. Дрожжино, жилой комплес «Дрожжино-2», 5-ти секционный многоэтажный жилой дом, поз. 33. |  |  |  |  | 6.5 | 1.075 | 60 | 1.64
СТ2 | [5 empty] | 6.51 | 1.0751 | 61 | 1.64
СТ3 | [5 empty] | 6.52 | 1.0752 | 62 | 1.64
СТ4 | [5 empty] | 6.53 | 1.0753 | 63 | 1.64
СТ5 | [5 empty] | 6.54 | 1.0754 | 64 | 1.64
СТ6 | [5 empty] | 6.55 | 1.0755 | 65 | 1.64
СТ7 | [5 empty] | 6.56 | 1.0756 | 66 | 1.64
СТ8 | [5 empty] | 6.57 | 1.0757 | 67 | 1.64
СТ9 | [5 empty] | 6.58 | 1.0758 | 68 | 1.64
СТ10 | [5 empty] | 6.59 | 1.0759 | 69 | 1.64
[6 empty] | 6.6 | 1.076 | 70 | 1.64
[6 empty] | 6.61 | 1.0761 | 71 | 1.64
[6 empty] | 6.62 | 1.0762 | 72 | 1.64
[6 empty] | 6.63 | 1.0763 | 73 | 1.64
[6 empty] | 6.64 | 1.0764 | 74 | 1.64
[6 empty] | 6.65 | 1.0765 | 75 | 1.64
[6 empty] | 6.66 | 1.0766 | 76 | 1.64
[6 empty] | 6.67 | 1.0767 | 77 | 1.64
[6 empty] | 6.68 | 1.0768 | 78 | 1.64
[6 empty] | 6.69 | 1.0769 | 79 | 1.64
[6 empty] | 6.7 | 1.077 | 80 | 1.64
[6 empty] | 6.71 | 1.0771 | 81 | 1.64
[6 empty] | 6.72 | 1.0772 | 82 | 1.64
[6 empty] | 6.73 | 1.0773 | 83 | 1.64
[6 empty] | 6.74 | 1.0774 | 84 | 1.64
[6 empty] | 6.75 | 1.0775 | 85 | 1.64
[6 empty] | 6.76 | 1.0776 | 86 | 1.64
[6 empty] | 6.77 | 1.0777 | 87 | 1.64
[6 empty] | 6.78 | 1.0778 | 88 | 1.64
[6 empty] | 6.79 | 1.0779 | 89 | 1.64
[6 empty] | 6.8 | 1.078 | 90 | 1.64
[6 empty] | 6.81 | 1.0781 | 91 | 1.64
[6 empty] | 6.82 | 1.0782 | 92 | 1.64
[6 empty] | 6.83 | 1.0783 | 93 | 1.64
[6 empty] | 6.84 | 1.0784 | 94 | 1.64
[6 empty] | 6.85 | 1.0785 | 95 | 1.64
[6 empty] | 6.86 | 1.0786 | 96 | 1.64
[6 empty] | 6.87 | 1.0787 | 97 | 1.64
[6 empty] | 6.88 | 1.0788 | 98 | 1.64
[6 empty] | 6.89 | 1.0789 | 99 | 1.64
[6 empty] | 6.9 | 1.079 | 100 | 1.64
[6 empty] | 6.91 | 1.0791 | 101 | 1.64
[6 empty] | 6.92 | 1.0792 | 102 | 1.64
[6 empty] | 6.93 | 1.0793 | 103 | 1.64
[6 empty] | 6.94 | 1.0794 | 104 | 1.64
[6 empty] | 6.95 | 1.0795 | 105 | 1.64
[6 empty] | 6.96 | 1.0796 | 106 | 1.64
[6 empty] | 6.97 | 1.0797 | 107 | 1.64
[6 empty] | 6.98 | 1.0798 | 108 | 1.64
[6 empty] | 6.99 | 1.0799 | 109 | 1.64
[6 empty] | 7 | 1.08 | 110 | 1.64
[6 empty] | 7.01 | 1.0801 | 111 | 1.64
[6 empty] | 7.02 | 1.0802 | 112 | 1.64
[6 empty] | 7.03 | 1.0803 | 113 | 1.64
[6 empty] | 7.04 | 1.0804 | 114 | 1.64
[6 empty] | 7.05 | 1.0805 | 115 | 1.64
[6 empty] | 7.06 | 1.0806 | 116 | 1.64
[6 empty] | 7.07 | 1.0807 | 117 | 1.64
[6 empty] | 7.08 | 1.0808 | 118 | 1.64
[6 empty] | 7.09 | 1.0809 | 119 | 1.64
[6 empty] | 7.1 | 1.081 | 120 | 1.64
[6 empty] | 7.11 | 1.0811 | 121 | 1.64
[6 empty] | 7.12 | 1.0812 | 122 | 1.64
[6 empty] | 7.13 | 1.0813 | 123 | 1.64
[6 empty] | 7.14 | 1.0814 | 124 | 1.64
[6 empty] | 7.15 | 1.0815 | 125 | 1.64
[6 empty] | 7.16 | 1.0816 | 126 | 1.64
[6 empty] | 7.17 | 1.0817 | 127 | 1.64
[6 empty] | 7.18 | 1.0818 | 128 | 1.64
[6 empty] | 7.19 | 1.0819 | 129 | 1.64
[6 empty] | 7.2 | 1.082 | 130 | 1.64
[6 empty] | 7.21 | 1.0821 | 131 | 1.64
[6 empty] | 7.22 | 1.0822 | 132 | 1.64
[6 empty] | 7.23 | 1.0823 | 133 | 1.64
[6 empty] | 7.24 | 1.0824 | 134 | 1.64
[6 empty] | 7.25 | 1.0825 | 135 | 1.64
[6 empty] | 7.26 | 1.0826 | 136 | 1.64
[6 empty] | 7.27 | 1.0827 | 137 | 1.64
[6 empty] | 7.28 | 1.0828 | 138 | 1.64
[6 empty] | 7.29 | 1.0829 | 139 | 1.64
[6 empty] | 7.3 | 1.083 | 140 | 1.64
[6 empty] | 7.31 | 1.0831 | 141 | 1.64
[6 empty] | 7.32 | 1.0832 | 142 | 1.64
[6 empty] | 7.33 | 1.0833 | 143 | 1.64
[6 empty] | 7.34 | 1.0834 | 144 | 1.64
[6 empty] | 7.35 | 1.0835 | 145 | 1.64
[6 empty] | 7.36 | 1.0836 | 146 | 1.64
[6 empty] | 7.37 | 1.0837 | 147 | 1.64
[6 empty] | 7.38 | 1.0838 | 148 | 1.64
[6 empty] | 7.39 | 1.0839 | 149 | 1.64
[6 empty] | 7.4 | 1.084 | 150 | 1.64
[6 empty] | 7.41 | 1.0841 | 151 | 1.64
[6 empty] | 7.42 | 1.0842 | 152 | 1.64
[6 empty] | 7.43 | 1.0843 | 153 | 1.64
[6 empty] | 7.44 | 1.0844 | 154 | 1.64
[6 empty] | 7.45 | 1.0845 | 155 | 1.64
[6 empty] | 7.46 | 1.0846 | 156 | 1.64
[6 empty] | 7.47 | 1.0847 | 157 | 1.64
[6 empty] | 7.48 | 1.0848 | 158 | 1.64
[6 empty] | 7.49 | 1.0849 | 159 | 1.64
[6 empty] | 7.5 | 1.085 | 160 | 1.64
[6 empty] | 7.51 | 1.0851 | 161 | 1.64
[6 empty] | 7.52 | 1.0852 | 162 | 1.64
[6 empty] | 7.53 | 1.0853 | 163 | 1.64
[6 empty] | 7.54 | 1.0854 | 164 | 1.64
[6 empty] | 7.55 | 1.0855 | 165 | 1.64
[6 empty] | 7.56 | 1.0856 | 166 | 1.64
[6 empty] | 7.57 | 1.0857 | 167 | 1.64
[6 empty] | 7.58 | 1.0858 | 168 | 1.64
[6 empty] | 7.59 | 1.0859 | 169 | 1.64
[6 empty] | 7.6 | 1.086 | 170 | 1.64
[6 empty] | 7.61 | 1.0861 | 171 | 1.64
[6 empty] | 7.62 | 1.0862 | 172 | 1.64
[6 empty] | 7.63 | 1.0863 | 173 | 1.64
[6 empty] | 7.64 | 1.0864 | 174 | 1.64
[6 empty] | 7.65 | 1.0865 | 175 | 1.64
[6 empty] | 7.66 | 1.0866 | 176 | 1.64
[6 empty] | 7.67 | 1.0867 | 177 | 1.64
[6 empty] | 7.68 | 1.0868 | 178 | 1.64
[6 empty] | 7.69 | 1.0869 | 179 | 1.64
[6 empty] | 7.7 | 1.087 | 180 | 1.64
[6 empty] | 7.71 | 1.0871 | 181 | 1.64
[6 empty] | 7.72 | 1.0872 | 182 | 1.64
[6 empty] | 7.73 | 1.0873 | 183 | 1.64
[6 empty] | 7.74 | 1.0874 | 184 | 1.64
[6 empty] | 7.75 | 1.0875 | 185 | 1.64
[6 empty] | 7.76 | 1.0876 | 186 | 1.64
[6 empty] | 7.77 | 1.0877 | 187 | 1.64
[6 empty] | 7.78 | 1.0878 | 188 | 1.64
[6 empty] | 7.79 | 1.0879 | 189 | 1.64
[6 empty] | 7.8 | 1.088 | 190 | 1.64
[6 empty] | 7.81 | 1.0881 | 191 | 1.64
[6 empty] | 7.82 | 1.0882 | 192 | 1.64
[6 empty] | 7.83 | 1.0883 | 193 | 1.64
[6 empty] | 7.84 | 1.0884 | 194 | 1.64
[6 empty] | 7.85 | 1.0885 | 195 | 1.64
[6 empty] | 7.86 | 1.0886 | 196 | 1.64
[6 empty] | 7.87 | 1.0887 | 197 | 1.64
[6 empty] | 7.88 | 1.0888 | 198 | 1.64
[6 empty] | 7.89 | 1.0889 | 199 | 1.64
[6 empty] | 7.9 | 1.089 | 200 | 1.64
[6 empty] | 7.91 | 1.0891 | 201 | 1.64
[6 empty] | 7.92 | 1.0892 | 202 | 1.64
[6 empty] | 7.93 | 1.0893 | 203 | 1.64
[6 empty] | 7.94 | 1.0894 | 204 | 1.64
[6 empty] | 7.95 | 1.0895 | 205 | 1.64
[6 empty] | 7.96 | 1.0896 | 206 | 1.64
[6 empty] | 7.97 | 1.0897 | 207 | 1.64
[6 empty] | 7.98 | 1.0898 | 208 | 1.64
[6 empty] | 7.99 | 1.0899 | 209 | 1.64
[6 empty] | 8 | 1.09 | 210 | 1.64
[6 empty] | 8.01 | 1.0902 | 211 | 1.64
[6 empty] | 8.02 | 1.0904 | 212 | 1.64
[6 empty] | 8.03 | 1.0906 | 213 | 1.64
[6 empty] | 8.04 | 1.0908 | 214 | 1.64
[6 empty] | 8.05 | 1.091 | 215 | 1.64
[6 empty] | 8.06 | 1.0912 | 216 | 1.64
[6 empty] | 8.07 | 1.0914 | 217 | 1.64
[6 empty] | 8.08 | 1.0916 | 218 | 1.64
[6 empty] | 8.09 | 1.0918 | 219 | 1.64
[6 empty] | 8.1 | 1.092 | 220 | 1.64
[6 empty] | 8.11 | 1.0922 | 221 | 1.64
[6 empty] | 8.12 | 1.0924 | 222 | 1.64
[6 empty] | 8.13 | 1.0926 | 223 | 1.64
[6 empty] | 8.14 | 1.0928 | 224 | 1.64
[6 empty] | 8.15 | 1.093 | 225 | 1.64
[6 empty] | 8.16 | 1.0932 | 226 | 1.64
[6 empty] | 8.17 | 1.0934 | 227 | 1.64
[6 empty] | 8.18 | 1.0936 | 228 | 1.64
[6 empty] | 8.19 | 1.0938 | 229 | 1.64
[6 empty] | 8.2 | 1.094 | 230 | 1.64
[6 empty] | 8.21 | 1.0942 | 231 | 1.64
[6 empty] | 8.22 | 1.0944 | 232 | 1.64
[6 empty] | 8.23 | 1.0946 | 233 | 1.64
[6 empty] | 8.24 | 1.0948 | 234 | 1.64
[6 empty] | 8.25 | 1.095 | 235 | 1.64
[6 empty] | 8.26 | 1.0952 | 236 | 1.64
[6 empty] | 8.27 | 1.0954 | 237 | 1.64
[6 empty] | 8.28 | 1.0956 | 238 | 1.64
[6 empty] | 8.29 | 1.0958 | 239 | 1.64
[6 empty] | 8.3 | 1.096 | 240 | 1.64
[6 empty] | 8.31 | 1.0962 | 241 | 1.64
[6 empty] | 8.32 | 1.0964 | 242 | 1.64
[6 empty] | 8.33 | 1.0966 | 243 | 1.64
[6 empty] | 8.34 | 1.0968 | 244 | 1.64
[6 empty] | 8.35 | 1.097 | 245 | 1.64
[6 empty] | 8.36 | 1.0972 | 246 | 1.64
[6 empty] | 8.37 | 1.0974 | 247 | 1.64
[6 empty] | 8.38 | 1.0976 | 248 | 1.64
[6 empty] | 8.39 | 1.0978 | 249 | 1.64
[6 empty] | 8.4 | 1.098 | 250 | 1.64
[6 empty] | 8.41 | 1.0982 | 251 | 1.64
[6 empty] | 8.42 | 1.0984 | 252 | 1.64
[6 empty] | 8.43 | 1.0986 | 253 | 1.64
[6 empty] | 8.44 | 1.0988 | 254 | 1.64
[6 empty] | 8.45 | 1.099 | 255 | 1.64
[6 empty] | 8.46 | 1.0992 | 256 | 1.64
[6 empty] | 8.47 | 1.0994 | 257 | 1.64
[6 empty] | 8.48 | 1.0996 | 258 | 1.64
[6 empty] | 8.49 | 1.0998 | 259 | 1.64
[6 empty] | 8.5 | 1.1 | 260 | 1.64
[6 empty] | 8.51 | 1.1002 | 261 | 1.64
[6 empty] | 8.52 | 1.1004 | 262 | 1.64
[6 empty] | 8.53 | 1.1006 | 263 | 1.64
[6 empty] | 8.54 | 1.1008 | 264 | 1.64
[6 empty] | 8.55 | 1.101 | 265 | 1.64
[6 empty] | 8.56 | 1.1012 | 266 | 1.64
[6 empty] | 8.57 | 1.1014 | 267 | 1.64
[6 empty] | 8.58 | 1.1016 | 268 | 1.64
[6 empty] | 8.59 | 1.1018 | 269 | 1.64
[6 empty] | 8.6 | 1.102 | 270 | 1.64
[6 empty] | 8.61 | 1.1022 | 271 | 1.64
[6 empty] | 8.62 | 1.1024 | 272 | 1.64
[6 empty] | 8.63 | 1.1026 | 273 | 1.64
[6 empty] | 8.64 | 1.1028 | 274 | 1.64
[6 empty] | 8.65 | 1.103 | 275 | 1.64
[6 empty] | 8.66 | 1.1032 | 276 | 1.64
[6 empty] | 8.67 | 1.1034 | 277 | 1.64
[6 empty] | 8.68 | 1.1036 | 278 | 1.64
[6 empty] | 8.69 | 1.1038 | 279 | 1.64
[6 empty] | 8.7 | 1.104 | 280 | 1.64
[6 empty] | 8.71 | 1.1042 | 281 | 1.64
[6 empty] | 8.72 | 1.1044 | 282 | 1.64
[6 empty] | 8.73 | 1.1046 | 283 | 1.64
[6 empty] | 8.74 | 1.1048 | 284 | 1.64
[6 empty] | 8.75 | 1.105 | 285 | 1.64
[6 empty] | 8.76 | 1.1052 | 286 | 1.64
[6 empty] | 8.77 | 1.1054 | 287 | 1.64
[6 empty] | 8.78 | 1.1056 | 288 | 1.64
[6 empty] | 8.79 | 1.1058 | 289 | 1.64
[6 empty] | 8.8 | 1.106 | 290 | 1.64
[6 empty] | 8.81 | 1.1062 | 291 | 1.64
[6 empty] | 8.82 | 1.1064 | 292 | 1.64
[6 empty] | 8.83 | 1.1066 | 293 | 1.64
[6 empty] | 8.84 | 1.1068 | 294 | 1.64
[6 empty] | 8.85 | 1.107 | 295 | 1.64
[6 empty] | 8.86 | 1.1072 | 296 | 1.64
[6 empty] | 8.87 | 1.1074 | 297 | 1.64
[6 empty] | 8.88 | 1.1076 | 298 | 1.64
[6 empty] | 8.89 | 1.1078 | 299 | 1.64
[6 empty] | 8.9 | 1.108 | 300 | 1.64
[6 empty] | 8.91 | 1.1082 | 301 | 1.64
[6 empty] | 8.92 | 1.1084 | 302 | 1.64
[6 empty] | 8.93 | 1.1086 | 303 | 1.64
[6 empty] | 8.94 | 1.1088 | 304 | 1.64
[6 empty] | 8.95 | 1.109 | 305 | 1.64
[6 empty] | 8.96 | 1.1092 | 306 | 1.64
[6 empty] | 8.97 | 1.1094 | 307 | 1.64
[6 empty] | 8.98 | 1.1096 | 308 | 1.64
[6 empty] | 8.99 | 1.1098 | 309 | 1.64
[6 empty] | 9 | 1.11 | 310 | 1.64
[6 empty] | 9.01 | 1.1103 | 311 | 1.64
[6 empty] | 9.02 | 1.1106 | 312 | 1.64
[6 empty] | 9.03 | 1.1109 | 313 | 1.64
[6 empty] | 9.04 | 1.1112 | 314 | 1.64
[6 empty] | 9.05 | 1.1115 | 315 | 1.64
[6 empty] | 9.06 | 1.1118 | 316 | 1.64
[6 empty] | 9.07 | 1.1121 | 317 | 1.64
[6 empty] | 9.08 | 1.1124 | 318 | 1.64
[6 empty] | 9.09 | 1.1127 | 319 | 1.64
[6 empty] | 9.1 | 1.113 | 320 | 1.64
[6 empty] | 9.11 | 1.1133 | 321 | 1.64
[6 empty] | 9.12 | 1.1136 | 322 | 1.64
[6 empty] | 9.13 | 1.1139 | 323 | 1.64
[6 empty] | 9.14 | 1.1142 | 324 | 1.64
[6 empty] | 9.15 | 1.1145 | 325 | 1.64
[6 empty] | 9.16 | 1.1148 | 326 | 1.64
[6 empty] | 9.17 | 1.1151 | 327 | 1.64
[6 empty] | 9.18 | 1.1154 | 328 | 1.64
[6 empty] | 9.19 | 1.1157 | 329 | 1.64
[6 empty] | 9.2 | 1.116 | 330 | 1.64
[6 empty] | 9.21 | 1.1163 | 331 | 1.64
[6 empty] | 9.22 | 1.1166 | 332 | 1.64
[6 empty] | 9.23 | 1.1169 | 333 | 1.64
[6 empty] | 9.24 | 1.1172 | 334 | 1.64
[6 empty] | 9.25 | 1.1175 | 335 | 1.64
[6 empty] | 9.26 | 1.1178 | 336 | 1.64
[6 empty] | 9.27 | 1.1181 | 337 | 1.64
[6 empty] | 9.28 | 1.1184 | 338 | 1.64
[6 empty] | 9.29 | 1.1187 | 339 | 1.64
[6 empty] | 9.3 | 1.119 | 340 | 1.64
[6 empty] | 9.31 | 1.1193 | 341 | 1.64
[6 empty] | 9.32 | 1.1196 | 342 | 1.64
[6 empty] | 9.33 | 1.1199 | 343 | 1.64
[6 empty] | 9.34 | 1.1202 | 344 | 1.64
[6 empty] | 9.35 | 1.1205 | 345 | 1.64
[6 empty] | 9.36 | 1.1208 | 346 | 1.64
[6 empty] | 9.37 | 1.1211 | 347 | 1.64
[6 empty] | 9.38 | 1.1214 | 348 | 1.64
[6 empty] | 9.39 | 1.1217 | 349 | 1.64
[6 empty] | 9.4 | 1.122 | 350 | 1.64
[6 empty] | 9.41 | 1.1223 | 351 | 1.64
[6 empty] | 9.42 | 1.1226 | 352 | 1.64
[6 empty] | 9.43 | 1.1229 | 353 | 1.64
[6 empty] | 9.44 | 1.1232 | 354 | 1.64
[6 empty] | 9.45 | 1.1235 | 355 | 1.64
[6 empty] | 9.46 | 1.1238 | 356 | 1.64
[6 empty] | 9.47 | 1.1241 | 357 | 1.64
[6 empty] | 9.48 | 1.1244 | 358 | 1.64
[6 empty] | 9.49 | 1.1247 | 359 | 1.64
[6 empty] | 9.5 | 1.125 | 360 | 1.64
[6 empty] | 9.51 | 1.1253 | 361 | 1.64
[6 empty] | 9.52 | 1.1256 | 362 | 1.64
[6 empty] | 9.53 | 1.1259 | 363 | 1.64
[6 empty] | 9.54 | 1.1262 | 364 | 1.64
[6 empty] | 9.55 | 1.1265 | 365 | 1.64
[6 empty] | 9.56 | 1.1268 | 366 | 1.64
[6 empty] | 9.57 | 1.1271 | 367 | 1.64
[6 empty] | 9.58 | 1.1274 | 368 | 1.64
[6 empty] | 9.59 | 1.1277 | 369 | 1.64
[6 empty] | 9.6 | 1.128 | 370 | 1.64
[6 empty] | 9.61 | 1.1283 | 371 | 1.64
[6 empty] | 9.62 | 1.1286 | 372 | 1.64
[6 empty] | 9.63 | 1.1289 | 373 | 1.64
[6 empty] | 9.64 | 1.1292 | 374 | 1.64
[6 empty] | 9.65 | 1.1295 | 375 | 1.64
[6 empty] | 9.66 | 1.1298 | 376 | 1.64
[6 empty] | 9.67 | 1.1301 | 377 | 1.64
[6 empty] | 9.68 | 1.1304 | 378 | 1.64
[6 empty] | 9.69 | 1.1307 | 379 | 1.64
[6 empty] | 9.7 | 1.131 | 380 | 1.64
[6 empty] | 9.71 | 1.1313 | 381 | 1.64
[6 empty] | 9.72 | 1.1316 | 382 | 1.64
[6 empty] | 9.73 | 1.1319 | 383 | 1.64
[6 empty] | 9.74 | 1.1322 | 384 | 1.64
[6 empty] | 9.75 | 1.1325 | 385 | 1.64
[6 empty] | 9.76 | 1.1328 | 386 | 1.64
[6 empty] | 9.77 | 1.1331 | 387 | 1.64
[6 empty] | 9.78 | 1.1334 | 388 | 1.64
[6 empty] | 9.79 | 1.1337 | 389 | 1.64
[6 empty] | 9.8 | 1.134 | 390 | 1.64
[6 empty] | 9.81 | 1.1343 | 391 | 1.64
[6 empty] | 9.82 | 1.1346 | 392 | 1.64
[6 empty] | 9.83 | 1.1349 | 393 | 1.64
[6 empty] | 9.84 | 1.1352 | 394 | 1.64
[6 empty] | 9.85 | 1.1355 | 395 | 1.64
[6 empty] | 9.86 | 1.1358 | 396 | 1.64
[6 empty] | 9.87 | 1.1361 | 397 | 1.64
[6 empty] | 9.88 | 1.1364 | 398 | 1.64
[6 empty] | 9.89 | 1.1367 | 399 | 1.64
[6 empty] | 9.9 | 1.137 | 400 | 1.64
[6 empty] | 9.91 | 1.1373 | 401 | 1.64
[6 empty] | 9.92 | 1.1376 | 402 | 1.64
[6 empty] | 9.93 | 1.1379 | 403 | 1.64
[6 empty] | 9.94 | 1.1382 | 404 | 1.64
[6 empty] | 9.95 | 1.1385 | 405 | 1.64
[6 empty] | 9.96 | 1.1388 | 406 | 1.64
[6 empty] | 9.97 | 1.1391 | 407 | 1.64
[6 empty] | 9.98 | 1.1394 | 408 | 1.64
[6 empty] | 9.99 | 1.1397 | 409 | 1.64
[6 empty] | 10 | 1.14 | 410 | 1.64
[6 empty] | 10.01 | 1.1404 | 411 | 1.64
[6 empty] | 10.02 | 1.1408 | 412 | 1.64
[6 empty] | 10.03 | 1.1412 | 413 | 1.64
[6 empty] | 10.04 | 1.1416 | 414 | 1.64
[6 empty] | 10.05 | 1.142 | 415 | 1.64
[6 empty] | 10.06 | 1.1424 | 416 | 1.64
[6 empty] | 10.07 | 1.1428 | 417 | 1.64
[6 empty] | 10.08 | 1.1432 | 418 | 1.64
[6 empty] | 10.09 | 1.1436 | 419 | 1.64
[6 empty] | 10.1 | 1.144 | 420 | 1.64
[6 empty] | 10.11 | 1.1444 | 421 | 1.64
[6 empty] | 10.12 | 1.1448 | 422 | 1.64
[6 empty] | 10.13 | 1.1452 | 423 | 1.64
[6 empty] | 10.14 | 1.1456 | 424 | 1.64
[6 empty] | 10.15 | 1.146 | 425 | 1.64
[6 empty] | 10.16 | 1.1464 | 426 | 1.64
[6 empty] | 10.17 | 1.1468 | 427 | 1.64
[6 empty] | 10.18 | 1.1472 | 428 | 1.64
[6 empty] | 10.19 | 1.1476 | 429 | 1.64
[6 empty] | 10.2 | 1.148 | 430 | 1.64
[6 empty] | 10.21 | 1.1484 | 431 | 1.64
[6 empty] | 10.22 | 1.1488 | 432 | 1.64
[6 empty] | 10.23 | 1.1492 | 433 | 1.64
[6 empty] | 10.24 | 1.1496 | 434 | 1.64
[6 empty] | 10.25 | 1.15 | 435 | 1.64
[6 empty] | 10.26 | 1.1504 | 436 | 1.64
[6 empty] | 10.27 | 1.1508 | 437 | 1.64
[6 empty] | 10.28 | 1.1512 | 438 | 1.64
[6 empty] | 10.29 | 1.1516 | 439 | 1.64
[6 empty] | 10.3 | 1.152 | 440 | 1.64
[6 empty] | 10.31 | 1.1524 | 441 | 1.64
[6 empty] | 10.32 | 1.1528 | 442 | 1.64
[6 empty] | 10.33 | 1.1532 | 443 | 1.64
[6 empty] | 10.34 | 1.1536 | 444 | 1.64
[6 empty] | 10.35 | 1.154 | 445 | 1.64
[6 empty] | 10.36 | 1.1544 | 446 | 1.64
[6 empty] | 10.37 | 1.1548 | 447 | 1.64
[6 empty] | 10.38 | 1.1552 | 448 | 1.64
[6 empty] | 10.39 | 1.1556 | 449 | 1.64
[6 empty] | 10.4 | 1.156 | 450 | 1.64
[6 empty] | 10.41 | 1.1564 | 451 | 1.64
[6 empty] | 10.42 | 1.1568 | 452 | 1.64
[6 empty] | 10.43 | 1.1572 | 453 | 1.64
[6 empty] | 10.44 | 1.1576 | 454 | 1.64
[6 empty] | 10.45 | 1.158 | 455 | 1.64
[6 empty] | 10.46 | 1.1584 | 456 | 1.64
[6 empty] | 10.47 | 1.1588 | 457 | 1.64
[6 empty] | 10.48 | 1.1592 | 458 | 1.64
[6 empty] | 10.49 | 1.1596 | 459 | 1.64
[6 empty] | 10.5 | 1.16 | 460 | 1.64
[6 empty] | 10.51 | 1.1604 | 461 | 1.64
[6 empty] | 10.52 | 1.1608 | 462 | 1.64
[6 empty] | 10.53 | 1.1612 | 463 | 1.64
[6 empty] | 10.54 | 1.1616 | 464 | 1.64
[6 empty] | 10.55 | 1.162 | 465 | 1.64
[6 empty] | 10.56 | 1.1624 | 466 | 1.64
[6 empty] | 10.57 | 1.1628 | 467 | 1.64
[6 empty] | 10.58 | 1.1632 | 468 | 1.64
[6 empty] | 10.59 | 1.1636 | 469 | 1.64
[6 empty] | 10.6 | 1.164 | 470 | 1.64
[6 empty] | 10.61 | 1.1644 | 471 | 1.64
[6 empty] | 10.62 | 1.1648 | 472 | 1.64
[6 empty] | 10.63 | 1.1652 | 473 | 1.64
[6 empty] | 10.64 | 1.1656 | 474 | 1.64
[6 empty] | 10.65 | 1.166 | 475 | 1.64
[6 empty] | 10.66 | 1.1664 | 476 | 1.64
[6 empty] | 10.67 | 1.1668 | 477 | 1.64
[6 empty] | 10.68 | 1.1672 | 478 | 1.64
[6 empty] | 10.69 | 1.1676 | 479 | 1.64
[6 empty] | 10.7 | 1.168 | 480 | 1.64
[6 empty] | 10.71 | 1.1684 | 481 | 1.64
[6 empty] | 10.72 | 1.1688 | 482 | 1.64
[6 empty] | 10.73 | 1.1692 | 483 | 1.64
[6 empty] | 10.74 | 1.1696 | 484 | 1.64
[6 empty] | 10.75 | 1.17 | 485 | 1.64
[6 empty] | 10.76 | 1.1704 | 486 | 1.64
[6 empty] | 10.77 | 1.1708 | 487 | 1.64
[6 empty] | 10.78 | 1.1712 | 488 | 1.64
[6 empty] | 10.79 | 1.1716 | 489 | 1.64
[6 empty] | 10.8 | 1.172 | 490 | 1.64
[6 empty] | 10.81 | 1.1724 | 491 | 1.64
[6 empty] | 10.82 | 1.1728 | 492 | 1.64
[6 empty] | 10.83 | 1.1732 | 493 | 1.64
[6 empty] | 10.84 | 1.1736 | 494 | 1.64
[6 empty] | 10.85 | 1.174 | 495 | 1.64
[6 empty] | 10.86 | 1.1744 | 496 | 1.64
[6 empty] | 10.87 | 1.1748 | 497 | 1.64
[6 empty] | 10.88 | 1.1752 | 498 | 1.64
[6 empty] | 10.89 | 1.1756 | 499 | 1.64
[6 empty] | 10.9 | 1.176 | 500 | 1.64
[6 empty] | 10.91 | 1.1764 | 501 | 1.64
[6 empty] | 10.92 | 1.1768 | 502 | 1.64
[6 empty] | 10.93 | 1.1772 | 503 | 1.64
[6 empty] | 10.94 | 1.1776 | 504 | 1.64
[6 empty] | 10.95 | 1.178 | 505 | 1.64
[6 empty] | 10.96 | 1.1784 | 506 | 1.64
[6 empty] | 10.97 | 1.1788 | 507 | 1.64
[6 empty] | 10.98 | 1.1792 | 508 | 1.64
[6 empty] | 10.99 | 1.1796 | 509 | 1.64
[6 empty] | 11 | 1.18 | 510 | 1.64
[6 empty] | 11.01 | 1.1805 | 511 | 1.64
[6 empty] | 11.02 | 1.181 | 512 | 1.64
[6 empty] | 11.03 | 1.1815 | 513 | 1.64
[6 empty] | 11.04 | 1.182 | 514 | 1.64
[6 empty] | 11.05 | 1.1825 | 515 | 1.64
[6 empty] | 11.06 | 1.183 | 516 | 1.64
[6 empty] | 11.07 | 1.1835 | 517 | 1.64
[6 empty] | 11.08 | 1.184 | 518 | 1.64
[6 empty] | 11.09 | 1.1845 | 519 | 1.64
[6 empty] | 11.1 | 1.185 | 520 | 1.64
[6 empty] | 11.11 | 1.1855 | 521 | 1.64
[6 empty] | 11.12 | 1.186 | 522 | 1.64
[6 empty] | 11.13 | 1.1865 | 523 | 1.64
[6 empty] | 11.14 | 1.187 | 524 | 1.64
[6 empty] | 11.15 | 1.1875 | 525 | 1.64
[6 empty] | 11.16 | 1.188 | 526 | 1.64
[6 empty] | 11.17 | 1.1885 | 527 | 1.64
[6 empty] | 11.18 | 1.189 | 528 | 1.64
[6 empty] | 11.19 | 1.1895 | 529 | 1.64
[6 empty] | 11.2 | 1.19 | 530 | 1.64
[6 empty] | 11.21 | 1.1905 | 531 | 1.64
[6 empty] | 11.22 | 1.191 | 532 | 1.64
[6 empty] | 11.23 | 1.1915 | 533 | 1.64
[6 empty] | 11.24 | 1.192 | 534 | 1.64
[6 empty] | 11.25 | 1.1925 | 535 | 1.64
[6 empty] | 11.26 | 1.193 | 536 | 1.64
[6 empty] | 11.27 | 1.1935 | 537 | 1.64
[6 empty] | 11.28 | 1.194 | 538 | 1.64
[6 empty] | 11.29 | 1.1945 | 539 | 1.64
[6 empty] | 11.3 | 1.195 | 540 | 1.64
[6 empty] | 11.31 | 1.1955 | 541 | 1.64
[6 empty] | 11.32 | 1.196 | 542 | 1.64
[6 empty] | 11.33 | 1.1965 | 543 | 1.64
[6 empty] | 11.34 | 1.197 | 544 | 1.64
[6 empty] | 11.35 | 1.1975 | 545 | 1.64
[6 empty] | 11.36 | 1.198 | 546 | 1.64
[6 empty] | 11.37 | 1.1985 | 547 | 1.64
[6 empty] | 11.38 | 1.199 | 548 | 1.64
[6 empty] | 11.39 | 1.1995 | 549 | 1.64
[6 empty] | 11.4 | 1.2 | 550 | 1.64
[6 empty] | 11.41 | 1.2005 | 551 | 1.64
[6 empty] | 11.42 | 1.201 | 552 | 1.64
[6 empty] | 11.43 | 1.2015 | 553 | 1.64
[6 empty] | 11.44 | 1.202 | 554 | 1.64
[6 empty] | 11.45 | 1.2025 | 555 | 1.64
[6 empty] | 11.46 | 1.203 | 556 | 1.64
[6 empty] | 11.47 | 1.2035 | 557 | 1.64
[6 empty] | 11.48 | 1.204 | 558 | 1.64
[6 empty] | 11.49 | 1.2045 | 559 | 1.64
[6 empty] | 11.5 | 1.205 | 560 | 1.64
[6 empty] | 11.51 | 1.2055 | 561 | 1.64
[6 empty] | 11.52 | 1.206 | 562 | 1.64
[6 empty] | 11.53 | 1.2065 | 563 | 1.64
[6 empty] | 11.54 | 1.207 | 564 | 1.64
[6 empty] | 11.55 | 1.2075 | 565 | 1.64
[6 empty] | 11.56 | 1.208 | 566 | 1.64
[6 empty] | 11.57 | 1.2085 | 567 | 1.64
[6 empty] | 11.58 | 1.209 | 568 | 1.64
[6 empty] | 11.59 | 1.2095 | 569 | 1.64
[6 empty] | 11.6 | 1.21 | 570 | 1.64
[6 empty] | 11.61 | 1.2105 | 571 | 1.64
[6 empty] | 11.62 | 1.211 | 572 | 1.64
[6 empty] | 11.63 | 1.2115 | 573 | 1.64
[6 empty] | 11.64 | 1.212 | 574 | 1.64
[6 empty] | 11.65 | 1.2125 | 575 | 1.64
[6 empty] | 11.66 | 1.213 | 576 | 1.64
[6 empty] | 11.67 | 1.2135 | 577 | 1.64
[6 empty] | 11.68 | 1.214 | 578 | 1.64
[6 empty] | 11.69 | 1.2145 | 579 | 1.64
[6 empty] | 11.7 | 1.215 | 580 | 1.64
[6 empty] | 11.71 | 1.2155 | 581 | 1.64
[6 empty] | 11.72 | 1.216 | 582 | 1.64
[6 empty] | 11.73 | 1.2165 | 583 | 1.64
[6 empty] | 11.74 | 1.217 | 584 | 1.64
[6 empty] | 11.75 | 1.2175 | 585 | 1.64
[6 empty] | 11.76 | 1.218 | 586 | 1.64
[6 empty] | 11.77 | 1.2185 | 587 | 1.64
[6 empty] | 11.78 | 1.219 | 588 | 1.64
[6 empty] | 11.79 | 1.2195 | 589 | 1.64
[6 empty] | 11.8 | 1.22 | 590 | 1.64
[6 empty] | 11.81 | 1.2205 | 591 | 1.64
[6 empty] | 11.82 | 1.221 | 592 | 1.64
[6 empty] | 11.83 | 1.2215 | 593 | 1.64
[6 empty] | 11.84 | 1.222 | 594 | 1.64
[6 empty] | 11.85 | 1.2225 | 595 | 1.64
[6 empty] | 11.86 | 1.223 | 596 | 1.64
[6 empty] | 11.87 | 1.2235 | 597 | 1.64
[6 empty] | 11.88 | 1.224 | 598 | 1.64
[6 empty] | 11.89 | 1.2245 | 599 | 1.64
[6 empty] | 11.9 | 1.225 | 600 | 1.64
[6 empty] | 11.91 | 1.2255 | 601 | 1.64
[6 empty] | 11.92 | 1.226 | 602 | 1.64
[6 empty] | 11.93 | 1.2265 | 603 | 1.64
[6 empty] | 11.94 | 1.227 | 604 | 1.64
[6 empty] | 11.95 | 1.2275 | 605 | 1.64
[6 empty] | 11.96 | 1.228 | 606 | 1.64
[6 empty] | 11.97 | 1.2285 | 607 | 1.64
[6 empty] | 11.98 | 1.229 | 608 | 1.64
[6 empty] | 11.99 | 1.2295 | 609 | 1.64
[6 empty] | 12 | 1.23 | 610 | 1.64
[6 empty] | 12.01 | 1.2305 | 611 | 1.64
[6 empty] | 12.02 | 1.231 | 612 | 1.64
[6 empty] | 12.03 | 1.2315 | 613 | 1.64
[6 empty] | 12.04 | 1.232 | 614 | 1.64
[6 empty] | 12.05 | 1.2325 | 615 | 1.64
[6 empty] | 12.06 | 1.233 | 616 | 1.64
[6 empty] | 12.07 | 1.2335 | 617 | 1.64
[6 empty] | 12.08 | 1.234 | 618 | 1.64
[6 empty] | 12.09 | 1.2345 | 619 | 1.64
[6 empty] | 12.1 | 1.235 | 620 | 1.64
[6 empty] | 12.11 | 1.2355 | 621 | 1.64
[6 empty] | 12.12 | 1.236 | 622 | 1.64
[6 empty] | 12.13 | 1.2365 | 623 | 1.64
[6 empty] | 12.14 | 1.237 | 624 | 1.64
[6 empty] | 12.15 | 1.2375 | 625 | 1.64
[6 empty] | 12.16 | 1.238 | 626 | 1.64
[6 empty] | 12.17 | 1.2385 | 627 | 1.64
[6 empty] | 12.18 | 1.239 | 628 | 1.64
[6 empty] | 12.19 | 1.2395 | 629 | 1.64
[6 empty] | 12.2 | 1.24 | 630 | 1.64
[6 empty] | 12.21 | 1.2405 | 631 | 1.64
[6 empty] | 12.22 | 1.241 | 632 | 1.64
[6 empty] | 12.23 | 1.2415 | 633 | 1.64
[6 empty] | 12.24 | 1.242 | 634 | 1.64
[6 empty] | 12.25 | 1.2425 | 635 | 1.64
[6 empty] | 12.26 | 1.243 | 636 | 1.64
[6 empty] | 12.27 | 1.2435 | 637 | 1.64
[6 empty] | 12.28 | 1.244 | 638 | 1.64
[6 empty] | 12.29 | 1.2445 | 639 | 1.64
[6 empty] | 12.3 | 1.245 | 640 | 1.64
[6 empty] | 12.31 | 1.2455 | 641 | 1.64
[6 empty] | 12.32 | 1.246 | 642 | 1.64
[6 empty] | 12.33 | 1.2465 | 643 | 1.64
[6 empty] | 12.34 | 1.247 | 644 | 1.64
[6 empty] | 12.35 | 1.2475 | 645 | 1.64
[6 empty] | 12.36 | 1.248 | 646 | 1.64
[6 empty] | 12.37 | 1.2485 | 647 | 1.64
[6 empty] | 12.38 | 1.249 | 648 | 1.64
[6 empty] | 12.39 | 1.2495 | 649 | 1.64
[6 empty] | 12.4 | 1.25 | 650 | 1.64
[6 empty] | 12.41 | 1.2505 | 651 | 1.64
[6 empty] | 12.42 | 1.251 | 652 | 1.64
[6 empty] | 12.43 | 1.2515 | 653 | 1.64
[6 empty] | 12.44 | 1.252 | 654 | 1.64
[6 empty] | 12.45 | 1.2525 | 655 | 1.64
[6 empty] | 12.46 | 1.253 | 656 | 1.64
[6 empty] | 12.47 | 1.2535 | 657 | 1.64
[6 empty] | 12.48 | 1.254 | 658 | 1.64
[6 empty] | 12.49 | 1.2545 | 659 | 1.64
[6 empty] | 12.5 | 1.255 | 660 | 1.64
[6 empty] | 12.51 | 1.2555 | 661 | 1.64
[6 empty] | 12.52 | 1.256 | 662 | 1.64
[6 empty] | 12.53 | 1.2565 | 663 | 1.64
[6 empty] | 12.54 | 1.257 | 664 | 1.64
[6 empty] | 12.55 | 1.2575 | 665 | 1.64
[6 empty] | 12.56 | 1.258 | 666 | 1.64
[6 empty] | 12.57 | 1.2585 | 667 | 1.64
[6 empty] | 12.58 | 1.259 | 668 | 1.64
[6 empty] | 12.59 | 1.2595 | 669 | 1.64
[6 empty] | 12.6 | 1.26 | 670 | 1.64
[6 empty] | 12.61 | 1.2605 | 671 | 1.64
[6 empty] | 12.62 | 1.261 | 672 | 1.64
[6 empty] | 12.63 | 1.2615 | 673 | 1.64
[6 empty] | 12.64 | 1.262 | 674 | 1.64
[6 empty] | 12.65 | 1.2625 | 675 | 1.64
[6 empty] | 12.66 | 1.263 | 676 | 1.64
[6 empty] | 12.67 | 1.2635 | 677 | 1.64
[6 empty] | 12.68 | 1.264 | 678 | 1.64
[6 empty] | 12.69 | 1.2645 | 679 | 1.64
[6 empty] | 12.7 | 1.265 | 680 | 1.64
[6 empty] | 12.71 | 1.2655 | 681 | 1.64
[6 empty] | 12.72 | 1.266 | 682 | 1.64
[6 empty] | 12.73 | 1.2665 | 683 | 1.64
[6 empty] | 12.74 | 1.267 | 684 | 1.64
[6 empty] | 12.75 | 1.2675 | 685 | 1.64
[6 empty] | 12.76 | 1.268 | 686 | 1.64
[6 empty] | 12.77 | 1.2685 | 687 | 1.64
[6 empty] | 12.78 | 1.269 | 688 | 1.64
[6 empty] | 12.79 | 1.2695 | 689 | 1.64
[6 empty] | 12.8 | 1.27 | 690 | 1.64
[6 empty] | 12.81 | 1.2705 | 691 | 1.64
[6 empty] | 12.82 | 1.271 | 692 | 1.64
[6 empty] | 12.83 | 1.2715 | 693 | 1.64
[6 empty] | 12.84 | 1.272 | 694 | 1.64
[6 empty] | 12.85 | 1.2725 | 695 | 1.64
[6 empty] | 12.86 | 1.273 | 696 | 1.64
[6 empty] | 12.87 | 1.2735 | 697 | 1.64
[6 empty] | 12.88 | 1.274 | 698 | 1.64
[6 empty] | 12.89 | 1.2745 | 699 | 1.64
[6 empty] | 12.9 | 1.275 | 700 | 1.64
[6 empty] | 12.91 | 1.2755 | 701 | 1.64
[6 empty] | 12.92 | 1.276 | 702 | 1.64
[6 empty] | 12.93 | 1.2765 | 703 | 1.64
[6 empty] | 12.94 | 1.277 | 704 | 1.64
[6 empty] | 12.95 | 1.2775 | 705 | 1.64
[6 empty] | 12.96 | 1.278 | 706 | 1.64
[6 empty] | 12.97 | 1.2785 | 707 | 1.64
[6 empty] | 12.98 | 1.279 | 708 | 1.64
[6 empty] | 12.99 | 1.2795 | 709 | 1.64
[6 empty] | 13 | 1.28 | 710 | 1.64
[6 empty] | 13.01 | 1.2805 | 711 | 1.64
[6 empty] | 13.02 | 1.281 | 712 | 1.64
[6 empty] | 13.03 | 1.2815 | 713 | 1.64
[6 empty] | 13.04 | 1.282 | 714 | 1.64
[6 empty] | 13.05 | 1.2825 | 715 | 1.64
[6 empty] | 13.06 | 1.283 | 716 | 1.64
[6 empty] | 13.07 | 1.2835 | 717 | 1.64
[6 empty] | 13.08 | 1.284 | 718 | 1.64
[6 empty] | 13.09 | 1.2845 | 719 | 1.64
[6 empty] | 13.1 | 1.285 | 720 | 1.64
[6 empty] | 13.11 | 1.2855 | 721 | 1.64
[6 empty] | 13.12 | 1.286 | 722 | 1.64
[6 empty] | 13.13 | 1.2865 | 723 | 1.64
[6 empty] | 13.14 | 1.287 | 724 | 1.64
[6 empty] | 13.15 | 1.2875 | 725 | 1.64
[6 empty] | 13.16 | 1.288 | 726 | 1.64
[6 empty] | 13.17 | 1.2885 | 727 | 1.64
[6 empty] | 13.18 | 1.289 | 728 | 1.64
[6 empty] | 13.19 | 1.2895 | 729 | 1.64
[6 empty] | 13.2 | 1.29 | 730 | 1.64
[6 empty] | 13.21 | 1.2905 | 731 | 1.64
[6 empty] | 13.22 | 1.291 | 732 | 1.64
[6 empty] | 13.23 | 1.2915 | 733 | 1.64
[6 empty] | 13.24 | 1.292 | 734 | 1.64
[6 empty] | 13.25 | 1.2925 | 735 | 1.64
[6 empty] | 13.26 | 1.293 | 736 | 1.64
[6 empty] | 13.27 | 1.2935 | 737 | 1.64
[6 empty] | 13.28 | 1.294 | 738 | 1.64
[6 empty] | 13.29 | 1.2945 | 739 | 1.64
[6 empty] | 13.3 | 1.295 | 740 | 1.64
[6 empty] | 13.31 | 1.2955 | 741 | 1.64
[6 empty] | 13.32 | 1.296 | 742 | 1.64
[6 empty] | 13.33 | 1.2965 | 743 | 1.64
[6 empty] | 13.34 | 1.297 | 744 | 1.64
[6 empty] | 13.35 | 1.2975 | 745 | 1.64
[6 empty] | 13.36 | 1.298 | 746 | 1.64
[6 empty] | 13.37 | 1.2985 | 747 | 1.64
[6 empty] | 13.38 | 1.299 | 748 | 1.64
[6 empty] | 13.39 | 1.2995 | 749 | 1.64
[6 empty] | 13.4 | 1.3 | 750 | 1.64
[6 empty] | 13.41 | 1.3005 | 751 | 1.64
[6 empty] | 13.42 | 1.301 | 752 | 1.64
[6 empty] | 13.43 | 1.3015 | 753 | 1.64
[6 empty] | 13.44 | 1.302 | 754 | 1.64
[6 empty] | 13.45 | 1.3025 | 755 | 1.64
[6 empty] | 13.46 | 1.303 | 756 | 1.64
[6 empty] | 13.47 | 1.3035 | 757 | 1.64
[6 empty] | 13.48 | 1.304 | 758 | 1.64
[6 empty] | 13.49 | 1.3045 | 759 | 1.64
[6 empty] | 13.5 | 1.305 | 760 | 1.64
[6 empty] | 13.51 | 1.3055 | 761 | 1.64
[6 empty] | 13.52 | 1.306 | 762 | 1.64
[6 empty] | 13.53 | 1.3065 | 763 | 1.64
[6 empty] | 13.54 | 1.307 | 764 | 1.64
[6 empty] | 13.55 | 1.3075 | 765 | 1.64
[6 empty] | 13.56 | 1.308 | 766 | 1.64
[6 empty] | 13.57 | 1.3085 | 767 | 1.64
[6 empty] | 13.58 | 1.309 | 768 | 1.64
[6 empty] | 13.59 | 1.3095 | 769 | 1.64
[6 empty] | 13.6 | 1.31 | 770 | 1.64
[6 empty] | 13.61 | 1.3105 | 771 | 1.64
[6 empty] | 13.62 | 1.311 | 772 | 1.64
[6 empty] | 13.63 | 1.3115 | 773 | 1.64
[6 empty] | 13.64 | 1.312 | 774 | 1.64
[6 empty] | 13.65 | 1.3125 | 775 | 1.64
[6 empty] | 13.66 | 1.313 | 776 | 1.64
[6 empty] | 13.67 | 1.3135 | 777 | 1.64
[6 empty] | 13.68 | 1.314 | 778 | 1.64
[6 empty] | 13.69 | 1.3145 | 779 | 1.64
[6 empty] | 13.7 | 1.315 | 780 | 1.64
[6 empty] | 13.71 | 1.3155 | 781 | 1.64
[6 empty] | 13.72 | 1.316 | 782 | 1.64
[6 empty] | 13.73 | 1.3165 | 783 | 1.64
[6 empty] | 13.74 | 1.317 | 784 | 1.64
[6 empty] | 13.75 | 1.3175 | 785 | 1.64
[6 empty] | 13.76 | 1.318 | 786 | 1.64
[6 empty] | 13.77 | 1.3185 | 787 | 1.64
[6 empty] | 13.78 | 1.319 | 788 | 1.64
[6 empty] | 13.79 | 1.3195 | 789 | 1.64
[6 empty] | 13.8 | 1.32 | 790 | 1.64
[6 empty] | 13.81 | 1.3205 | 791 | 1.64
[6 empty] | 13.82 | 1.321 | 792 | 1.64
[6 empty] | 13.83 | 1.3215 | 793 | 1.64
[6 empty] | 13.84 | 1.322 | 794 | 1.64
[6 empty] | 13.85 | 1.3225 | 795 | 1.64
[6 empty] | 13.86 | 1.323 | 796 | 1.64
[6 empty] | 13.87 | 1.3235 | 797 | 1.64
[6 empty] | 13.88 | 1.324 | 798 | 1.64
[6 empty] | 13.89 | 1.3245 | 799 | 1.64
[6 empty] | 13.9 | 1.325 | 800 | 1.64
[6 empty] | 13.91 | 1.3255 | 801 | 1.64
[6 empty] | 13.92 | 1.326 | 802 | 1.64
[6 empty] | 13.93 | 1.3265 | 803 | 1.64
[6 empty] | 13.94 | 1.327 | 804 | 1.64
[6 empty] | 13.95 | 1.3275 | 805 | 1.64
[6 empty] | 13.96 | 1.328 | 806 | 1.64
[6 empty] | 13.97 | 1.3285 | 807 | 1.64
[6 empty] | 13.98 | 1.329 | 808 | 1.64
[6 empty] | 13.99 | 1.3295 | 809 | 1.64
[6 empty] | 14 | 1.33 | 810 | 1.64
[6 empty] | 14.01 | 1.3305 | 811 | 1.64
[6 empty] | 14.02 | 1.331 | 812 | 1.64
[6 empty] | 14.03 | 1.3315 | 813 | 1.64
[6 empty] | 14.04 | 1.332 | 814 | 1.64
[6 empty] | 14.05 | 1.3325 | 815 | 1.64
[6 empty] | 14.06 | 1.333 | 816 | 1.64
[6 empty] | 14.07 | 1.3335 | 817 | 1.64
[6 empty] | 14.08 | 1.334 | 818 | 1.64
[6 empty] | 14.09 | 1.3345 | 819 | 1.64
[6 empty] | 14.1 | 1.335 | 820 | 1.64
[6 empty] | 14.11 | 1.3355 | 821 | 1.64
[6 empty] | 14.12 | 1.336 | 822 | 1.64
[6 empty] | 14.13 | 1.3365 | 823 | 1.64
[6 empty] | 14.14 | 1.337 | 824 | 1.64
[6 empty] | 14.15 | 1.3375 | 825 | 1.64
[6 empty] | 14.16 | 1.338 | 826 | 1.64
[6 empty] | 14.17 | 1.3385 | 827 | 1.64
[6 empty] | 14.18 | 1.339 | 828 | 1.64
[6 empty] | 14.19 | 1.3395 | 829 | 1.64
[6 empty] | 14.2 | 1.34 | 830 | 1.64
[6 empty] | 14.21 | 1.3405 | 831 | 1.64
[6 empty] | 14.22 | 1.341 | 832 | 1.64
[6 empty] | 14.23 | 1.3415 | 833 | 1.64
[6 empty] | 14.24 | 1.342 | 834 | 1.64
[6 empty] | 14.25 | 1.3425 | 835 | 1.64
[6 empty] | 14.26 | 1.343 | 836 | 1.64
[6 empty] | 14.27 | 1.3435 | 837 | 1.64
[6 empty] | 14.28 | 1.344 | 838 | 1.64
[6 empty] | 14.29 | 1.3445 | 839 | 1.64
[6 empty] | 14.3 | 1.345 | 840 | 1.64
[6 empty] | 14.31 | 1.3455 | 841 | 1.64
[6 empty] | 14.32 | 1.346 | 842 | 1.64
[6 empty] | 14.33 | 1.3465 | 843 | 1.64
[6 empty] | 14.34 | 1.347 | 844 | 1.64
[6 empty] | 14.35 | 1.3475 | 845 | 1.64
[6 empty] | 14.36 | 1.348 | 846 | 1.64
[6 empty] | 14.37 | 1.3485 | 847 | 1.64
[6 empty] | 14.38 | 1.349 | 848 | 1.64
[6 empty] | 14.39 | 1.3495 | 849 | 1.64
[6 empty] | 14.4 | 1.35 | 850 | 1.64
[6 empty] | 14.41 | 1.3505 | 851 | 1.64
[6 empty] | 14.42 | 1.351 | 852 | 1.64
[6 empty] | 14.43 | 1.3515 | 853 | 1.64
[6 empty] | 14.44 | 1.352 | 854 | 1.64
[6 empty] | 14.45 | 1.3525 | 855 | 1.64
[6 empty] | 14.46 | 1.353 | 856 | 1.64
[6 empty] | 14.47 | 1.3535 | 857 | 1.64
[6 empty] | 14.48 | 1.354 | 858 | 1.64
[6 empty] | 14.49 | 1.3545 | 859 | 1.64
[6 empty] | 14.5 | 1.355 | 860 | 1.64
[6 empty] | 14.51 | 1.3555 | 861 | 1.64
[6 empty] | 14.52 | 1.356 | 862 | 1.64
[6 empty] | 14.53 | 1.3565 | 863 | 1.64
[6 empty] | 14.54 | 1.357 | 864 | 1.64
[6 empty] | 14.55 | 1.3575 | 865 | 1.64
[6 empty] | 14.56 | 1.358 | 866 | 1.64
[6 empty] | 14.57 | 1.3585 | 867 | 1.64
[6 empty] | 14.58 | 1.359 | 868 | 1.64
[6 empty] | 14.59 | 1.3595 | 869 | 1.64
[6 empty] | 14.6 | 1.36 | 870 | 1.64
[6 empty] | 14.61 | 1.3605 | 871 | 1.64
[6 empty] | 14.62 | 1.361 | 872 | 1.64
[6 empty] | 14.63 | 1.3615 | 873 | 1.64
[6 empty] | 14.64 | 1.362 | 874 | 1.64
[6 empty] | 14.65 | 1.3625 | 875 | 1.64
[6 empty] | 14.66 | 1.363 | 876 | 1.64
[6 empty] | 14.67 | 1.3635 | 877 | 1.64
[6 empty] | 14.68 | 1.364 | 878 | 1.64
[6 empty] | 14.69 | 1.3645 | 879 | 1.64
[6 empty] | 14.7 | 1.365 | 880 | 1.64
[6 empty] | 14.71 | 1.3655 | 881 | 1.64
[6 empty] | 14.72 | 1.366 | 882 | 1.64
[6 empty] | 14.73 | 1.3665 | 883 | 1.64
[6 empty] | 14.74 | 1.367 | 884 | 1.64
[6 empty] | 14.75 | 1.3675 | 885 | 1.64
[6 empty] | 14.76 | 1.368 | 886 | 1.64
[6 empty] | 14.77 | 1.3685 | 887 | 1.64
[6 empty] | 14.78 | 1.369 | 888 | 1.64
[6 empty] | 14.79 | 1.3695 | 889 | 1.64
[6 empty] | 14.8 | 1.37 | 890 | 1.64
[6 empty] | 14.81 | 1.3705 | 891 | 1.64
[6 empty] | 14.82 | 1.371 | 892 | 1.64
[6 empty] | 14.83 | 1.3715 | 893 | 1.64
[6 empty] | 14.84 | 1.372 | 894 | 1.64
[6 empty] | 14.85 | 1.3725 | 895 | 1.64
[6 empty] | 14.86 | 1.373 | 896 | 1.64
[6 empty] | 14.87 | 1.3735 | 897 | 1.64
[6 empty] | 14.88 | 1.374 | 898 | 1.64
[6 empty] | 14.89 | 1.3745 | 899 | 1.64
[6 empty] | 14.9 | 1.375 | 900 | 1.64
[6 empty] | 14.91 | 1.3755 | 901 | 1.64
[6 empty] | 14.92 | 1.376 | 902 | 1.64
[6 empty] | 14.93 | 1.3765 | 903 | 1.64
[6 empty] | 14.94 | 1.377 | 904 | 1.64
[6 empty] | 14.95 | 1.3775 | 905 | 1.64
[6 empty] | 14.96 | 1.378 | 906 | 1.64
[6 empty] | 14.97 | 1.3785 | 907 | 1.64
[6 empty] | 14.98 | 1.379 | 908 | 1.64
[6 empty] | 14.99 | 1.3795 | 909 | 1.64
[6 empty] | 15 | 1.38 | 910 | 1.64
[6 empty] | 15.01 | 1.3805 | 911 | 1.64
[6 empty] | 15.02 | 1.381 | 912 | 1.64
[6 empty] | 15.03 | 1.3815 | 913 | 1.64
[6 empty] | 15.04 | 1.382 | 914 | 1.64
[6 empty] | 15.05 | 1.3825 | 915 | 1.64
[6 empty] | 15.06 | 1.383 | 916 | 1.64
[6 empty] | 15.07 | 1.3835 | 917 | 1.64
[6 empty] | 15.08 | 1.384 | 918 | 1.64
[6 empty] | 15.09 | 1.3845 | 919 | 1.64
[6 empty] | 15.1 | 1.385 | 920 | 1.64
[6 empty] | 15.11 | 1.3855 | 921 | 1.64
[6 empty] | 15.12 | 1.386 | 922 | 1.64
[6 empty] | 15.13 | 1.3865 | 923 | 1.64
[6 empty] | 15.14 | 1.387 | 924 | 1.64
[6 empty] | 15.15 | 1.3875 | 925 | 1.64
[6 empty] | 15.16 | 1.388 | 926 | 1.64
[6 empty] | 15.17 | 1.3885 | 927 | 1.64
[6 empty] | 15.18 | 1.389 | 928 | 1.64
[6 empty] | 15.19 | 1.3895 | 929 | 1.64
[6 empty] | 15.2 | 1.39 | 930 | 1.64
[6 empty] | 15.21 | 1.3905 | 931 | 1.64
[6 empty] | 15.22 | 1.391 | 932 | 1.64
[6 empty] | 15.23 | 1.3915 | 933 | 1.64
[6 empty] | 15.24 | 1.392 | 934 | 1.64
[6 empty] | 15.25 | 1.3925 | 935 | 1.64
[6 empty] | 15.26 | 1.393 | 936 | 1.64
[6 empty] | 15.27 | 1.3935 | 937 | 1.64
[6 empty] | 15.28 | 1.394 | 938 | 1.64
[6 empty] | 15.29 | 1.3945 | 939 | 1.64
[6 empty] | 15.3 | 1.395 | 940 | 1.64
[6 empty] | 15.31 | 1.3955 | 941 | 1.64
[6 empty] | 15.32 | 1.396 | 942 | 1.64
[6 empty] | 15.33 | 1.3965 | 943 | 1.64
[6 empty] | 15.34 | 1.397 | 944 | 1.64
[6 empty] | 15.35 | 1.3975 | 945 | 1.64
[6 empty] | 15.36 | 1.398 | 946 | 1.64
[6 empty] | 15.37 | 1.3985 | 947 | 1.64
[6 empty] | 15.38 | 1.399 | 948 | 1.64
[6 empty] | 15.39 | 1.3995 | 949 | 1.64
[6 empty] | 15.4 | 1.4 | 950 | 1.64
[6 empty] | 15.41 | 1.4005 | 951 | 1.64
[6 empty] | 15.42 | 1.401 | 952 | 1.64
[6 empty] | 15.43 | 1.4015 | 953 | 1.64
[6 empty] | 15.44 | 1.402 | 954 | 1.64
[6 empty] | 15.45 | 1.4025 | 955 | 1.64
[6 empty] | 15.46 | 1.403 | 956 | 1.64
[6 empty] | 15.47 | 1.4035 | 957 | 1.64
[6 empty] | 15.48 | 1.404 | 958 | 1.64
[6 empty] | 15.49 | 1.4045 | 959 | 1.64
[6 empty] | 15.5 | 1.405 | 960 | 1.64
[6 empty] | 15.51 | 1.4055 | 961 | 1.64
[6 empty] | 15.52 | 1.406 | 962 | 1.64
[6 empty] | 15.53 | 1.4065 | 963 | 1.64
[6 empty] | 15.54 | 1.407 | 964 | 1.64
[6 empty] | 15.55 | 1.4075 | 965 | 1.64
[6 empty] | 15.56 | 1.408 | 966 | 1.64
[6 empty] | 15.57 | 1.4085 | 967 | 1.64
[6 empty] | 15.58 | 1.409 | 968 | 1.64
[6 empty] | 15.59 | 1.4095 | 969 | 1.64
[6 empty] | 15.6 | 1.41 | 970 | 1.64
[6 empty] | 15.61 | 1.4105 | 971 | 1.64
[6 empty] | 15.62 | 1.411 | 972 | 1.64
[6 empty] | 15.63 | 1.4115 | 973 | 1.64
[6 empty] | 15.64 | 1.412 | 974 | 1.64
[6 empty] | 15.65 | 1.4125 | 975 | 1.64
[6 empty] | 15.66 | 1.413 | 976 | 1.64
[6 empty] | 15.67 | 1.4135 | 977 | 1.64
[6 empty] | 15.68 | 1.414 | 978 | 1.64
[6 empty] | 15.69 | 1.4145 | 979 | 1.64
[6 empty] | 15.7 | 1.415 | 980 | 1.64
[6 empty] | 15.71 | 1.4155 | 981 | 1.64
[6 empty] | 15.72 | 1.416 | 982 | 1.64
[6 empty] | 15.73 | 1.4165 | 983 | 1.64
[6 empty] | 15.74 | 1.417 | 984 | 1.64
[6 empty] | 15.75 | 1.4175 | 985 | 1.64
[6 empty] | 15.76 | 1.418 | 986 | 1.64
[6 empty] | 15.77 | 1.4185 | 987 | 1.64
[6 empty] | 15.78 | 1.419 | 988 | 1.64
[6 empty] | 15.79 | 1.4195 | 989 | 1.64
[6 empty] | 15.8 | 1.42 | 990 | 1.64
[6 empty] | 15.81 | 1.4205 | 991 | 1.64
[6 empty] | 15.82 | 1.421 | 992 | 1.64
[6 empty] | 15.83 | 1.4215 | 993 | 1.64
[6 empty] | 15.84 | 1.422 | 994 | 1.64
[6 empty] | 15.85 | 1.4225 | 995 | 1.64
[6 empty] | 15.86 | 1.423 | 996 | 1.64
[6 empty] | 15.87 | 1.4235 | 997 | 1.64
[6 empty] | 15.88 | 1.424 | 998 | 1.64
[6 empty] | 15.89 | 1.4245 | 999 | 1.64
[6 empty] | 15.9 | 1.425 | 1000 | 1.64
[6 empty] | 15.91 | 1.4255
[6 empty] | 15.92 | 1.426
[6 empty] | 15.93 | 1.4265
[6 empty] | 15.94 | 1.427
[6 empty] | 15.95 | 1.4275
[6 empty] | 15.96 | 1.428
[6 empty] | 15.97 | 1.4285
[6 empty] | 15.98 | 1.429
[6 empty] | 15.99 | 1.4295
[6 empty] | 16 | 1.43