## Данные
№ п/п |  | ПТО последнее | Дата отцепки | Месяц | Дорога | ВЧДЭ | ПТО отцепки | № поезда | Тип поезда |  | № вагона |  | Груженый / Порожний | Тип тележки (18-100, 18-578) | НБ/БР | Заводской № детали | Изготовление детали |  | Последний вид ремонта |  |  | Сторона (левая / правая) | Место расположения трещины | Т - трещина Д - литейный дефект Г - годная Н-не дефектоскопировалась ВН-вагон не наш ВНП-вагон не наш, переотнесен | Результат дефектоскопирования | Акт дефектоскопирования (ЕСТЬ / НЕТ) | Наличие фото (ЕСТЬ / НЕТ) | Наличие в отчете "В" | Наличие в журнале парков | Лист ознакомлений есть - сделан, готов - расписались | Парк прибытия | [11 empty] | Парк отправления | [12 empty] | Примичание
[17 empty] | клеймо | год | Плановый вид ремонта (ДР, КР, постройка) | клеймо | дата | [9 empty] | Смена 1, 2, 3, 4 | Фамилия И.О. | Разряд | Стаж | Балл предсм. тестирования | Группа риска I, II, III, не в группе риска | Укомплектованность смены | Осадки (есть / нет) | Температура воздуха -25 и ниже; -24..-10;-9..0;+1..+22 | Время суток (светлое / темное) | № пути | Меры принятые к работнику | Лист ознакомления | Смена 1, 2, 3, 4 | Фамилия И.О. | Разряд | Стаж | Отметка в графике | Группа риска I, II, III, не в группе риска | Укомплектованность смены | Осадки (есть / нет) | Температура воздуха -25 и ниже;-24..-10; -9..0;+1..+22;+23 и выше | Время суток (светлое / темное) | № пути | Меры принятые к работнику
1 | 2 | 3 | 4 | 5 | 6 | 7 | 8 | 9 | 10 | 11 | 12 | 13 | 14 | 15 | 16 | 17 | 18 | 19 | 20 | 21 | 22 | 23 | 24 | 25 | 26 | 27 | 28 | 29 | 30 | 31 | 32 | 33 | 34 | 35 | 36 | 37 | 38 | 39 | 40 | 41 | 42 | 43 | 44 | 45 | 46 | 47 | 48 | 49 | 50 | 51 | 52 | 53 | 54 | 55 | 56 | 57
50856640 | 2016 | ПТО-2 | 2016-07-01 | июль | СВР | Сургут | Сургут | 2914 |  |  | 50856640 | #N/A |  | 18-100 | БР | 11387 | 12 | 1994 | ДР | 1230 | 2015-07-30 |  |  | Д | подтвердилась | есть | есть | есть |  |  | 2 | Носков С.В. | [10 empty] | есть | 3 | Исайкин В.Ю.
51485498 | 2016 | ПТО-2 | 2016-07-01 | июль | СВР | Сургут | Сургут | 2914 |  |  | 51485498 | #N/A |  | 18-100 | БР | 64342 | 14 | 2003 | ДР | 726 | 2013-10-13 |  |  | Д | подтвердилась | есть | есть | есть |  | есть | 3 | Голубенко А.М. | [11 empty] | 2 | Шестаков Д.Л.
51485498 | 2016 | ПТО-2 | 2016-07-01 | июль | СВР | Сургут | Сургут | 2914 |  |  | 51485498 | #N/A |  | 18-100 | БР | 21647 | 143 | 2006 | ДР | 771 | 2015-02-03 |  |  | Т | подтвердилась | есть | есть | есть |  |  | 3 | Закиров Р.Ф. | [11 empty] | 2 | Шестаков Д.Л.
63590160 | 2016 | ПТО-2 | 2016-07-02 | июль | ЮУР | Курган | Курган | 2432 |  |  | 63590160 | #N/A |  | 18-100 | БР | 64657 | 33 | 2004 | КР | 605 | 2016-04-27 | прав |  | Д | подтвердилась | есть | есть | есть |  | есть | 2 | Спиридонов А.Н. | [10 empty] | есть | 1 | Менчаков А.С.
61042271 | 2016 | ПТО-2 | 2016-07-02 | июль | ЮУР | Курган | Курган | 2432 |  |  | 61042271 | #N/A |  | 18-100 | БР | 525390 | 14 | 2012 | ДР | 719 | 2015-07-24 | лев |  | Д | подтвердилась | есть | есть | есть |  | есть | 2 | Бочкарев А.Д. | [10 empty] | есть | 1 | Губин А.О.
73954661 | 2016 | ПТО-2 | 2016-07-04 | июль | СВР | Сургут | Сургут | 2956 | транзит |  | 73954661 | #N/A |  | 18-100 | НБ | 92016 | 33 | 2012 | ДР | 341 | 2015-04-08 |  |  | Д | подтвердилась | есть | есть | есть |  |  | 4 | Колясников К.Ф. | [11 empty] | 2 | Кропотухин А.В.
50855410 | 2016 | ПТО-2 | 2016-07-04 | июль | СВР | Сургут | Сургут | 2934 |  |  | 50855410 | #N/A |  | 18-100 | БР | 512627 | 12 | 2005 | ДР | 1230 | 2014-12-09 | прав |  | Т | подтвердилась | есть | есть | есть |  |  | 1 | Дудченко Ф.И. | [11 empty] | 1 | Слепухин О.Б. | [10 empty] | №232 14.07.2016
51405603 | 2016 | ПТО-2 | 2016-07-04 | июль | СВР | Сургут | Сургут | 2934 |  |  | 51405603 | #N/A |  | 18-100 | БР | 60909 | 5 | 2002 | ДР | 1230 | 2015-02-28 |  |  | Д | подтвердилась | есть | есть | есть |  | есть | 1 | Чусов А.С. | [11 empty] | 4 | Шестаков М.М. | [10 empty] | №232 14.07.2016

## Список
Вот так должно получится для G1=1 | [5 empty] | 1
№ П\П | ФИО | № вагона | Деталь | Номер детали | Дата ознакомления с фото материалом, заключением НК, группой риска | Подпись
| Дудченко Ф.И. | 50855410 | БР | 512627
| Слепухин О.Б. | 50855410 | БР | 512627
Вот так должно получится для G1=2
| Носков С.В. | 50856640 | БР | 11387
| Шестаков Д.Л. | 51485498 | БР | 64342
| Шестаков Д.Л. | 51485498 | БР | 21647
| Кропотухин А.В. | 73954661 | НБ | 92016
Вот так должно получится для G1=3 | [5 empty] | 3
| Закиров Р.Ф. | 51485498 | БР | 21647
Вот так должно получится для G1=4 | [5 empty] | 4
| Колясников К.Ф. | 73954661 | НБ | 92016