{"text_format":"1","workbook":"xlsx","n_sheets":5,"sheets":["Град завсмость","Прочность","Лист1","Титул","таб расчетов"],"not_rendered":{"charts":1,"images":0,"macros":1,"external_links":0,"defined_names":9,"comments":1,"pivot_tables":0},"unopened":[],"bounds":{"document_bytes":16777216,"sheet_cells":100000,"rows_first":2000,"rows_last":500,"rows_between":2000,"halvings":0,"cell_chars":16384,"cell_head_chars":4096},"cells_cut":0,"cells_raw":0,"read":"whole","date_system":"1900"}

{"sheet":"Град завсмость","index":0,"n_rows":19,"n_cols":13,"rows_kept":19,"cut":false,"hidden":false,"merged":[[3,5,17,5],[3,6,17,6],[0,0,0,7],[1,0,2,0],[1,1,2,1],[1,2,2,2],[1,3,1,7]]}
["Таблца №1"]
["№ Серии","Возраст бетона, условя тверденя","Прочность бетона при сжатии Rф, Мпа","Среднее значение прочности контролруемого участка по прибору, Мпа"]
[null,null,null,"Среднее значение прочности бетона контрольн. участка Rнi, Мпа","Среднее значение прочности бетона контрольн. участка после уточнения Rн ут, Мпа","Коэффицент совпадения Кс","Среднеквадратическое совпадение Sтнм построенной градуировочной зависмости (Е.7 ГОСТ22690-2015)","Результаты удовлетворяющие условию п.Е6 ГОСТ22690-2015 "]
[1,"28 сут., нормальное, t=23±3С°",34.799999999999997,35.799999999999997,35.23749681147244,0.97450980392156838,0.67496621691138892,0.64817586497055457]
[2,"28 сут., нормальное, t=23±3С°",35.6,36.200000000000003,36.09231633232951,null,null,0.72939403483380705]
[3,"28 сут., нормальное, t=23±3С°",35,36.299999999999997,35.372037443426834,null,null,0.55119416958267642]
[4,"28 сут., нормальное, t=23±3С°",33.799999999999997,33.9,34.822179879658599,null,null,1.514416357512002,null,null,null,null,0.69]
[5,"28 сут., нормальное, t=23±3С°",35.799999999999997,36.4,35.994665754805197,null,null,0.28840814536760195,null,null,null,null,{"$f":"(M7/C19)*100","v":{"$error":"#NAME?"}}]
[6,"28 сут., нормальное, t=23±3С°",34.6,35.1,34.7184380149925,null,null,0.17547250814191176]
[7,"28 сут., нормальное, t=23±3С°",34.299999999999997,35.799999999999997,34.942980454061129,null,null,0.95261131290892942]
[8,"28 сут., нормальное, t=23±3С°",35.299999999999997,35.9,35.721033376829737,null,null,0.62378437065541981]
[9,"28 сут., нормальное, t=23±3С°",34.799999999999997,35.5,35.186464111287897,null,null,0.57256808060163378]
[10,"28 сут., нормальное, t=23±3С°",35.700000000000003,36.1,35.848299211666159,null,null,0.21971353224871903,null,null,null,{"$f":"SQRT(G4^2+0.02^2)","v":0.67526246302580162}]
[11,"28 сут., нормальное, t=23±3С°",35.4,36.6,36.198007419937078,null,null,1.1822923872971307]
[12,"28 сут., нормальное, t=23±3С°",35.799999999999997,36.9,36.413306807244112,null,null,0.90864815434848811]
[13,"28 сут., нормальное, t=23±3С°",34.6,36.799999999999997,35.625391096990803,null,null,1.5191739546357439]
[14,"28 сут., нормальное, t=23±3С°",35.299999999999997,35.6,35.837057546762402,null,null,0.79568063305442616]
[15,"28 сут., нормальное, t=23±3С°",34.6,36.1,35.667102843549955,null,null,1.5809722276663889]
[null,null,{"$f":"ср","v":{"$error":"#NAME?"}},35.94285714285715,35.57845180700096]

{"sheet":"Прочность","index":1,"n_rows":71,"n_cols":56,"rows_kept":71,"cut":false,"hidden":false,"merged":[[6,33,7,33],[6,31,7,31],[6,29,7,29],[6,38,7,38],[6,36,7,36],[6,35,7,35],[3,38,4,38],[24,23,24,35],[26,16,26,35],[9,27,10,27],[9,26,10,26],[9,34,10,34],[9,33,10,33],[9,31,10,31],[9,29,10,29],[9,28,10,28],[6,34,7,34],[3,26,4,26],[3,27,4,27],[3,28,4,28],[3,29,4,29],[3,31,4,31],[48,0,70,0],[12,34,12,36],[13,26,13,30],[13,31,13,32],[6,41,7,41],[3,6,27,6],[28,6,47,6],[48,6,70,6],[3,7,27,7],[28,7,47,7],[48,7,70,7],[3,0,27,0],[28,0,47,0],[3,3,70,3],[3,5,27,5],[28,5,47,5],[48,5,70,5],[9,40,10,40],[9,39,10,39],[9,38,10,38],[9,36,10,36],[9,35,10,35],[6,40,7,40],[6,39,7,39],[82,34,83,34],[82,26,83,26],[82,27,83,27],[82,28,83,28],[82,29,83,29],[82,31,83,31],[82,33,83,33],[9,50,10,50],[9,51,10,51],[9,43,10,43],[9,41,10,41],[12,26,12,31],[27,25,27,35],[28,23,28,35],[20,23,20,35],[18,16,18,35],[22,16,22,35],[23,16,23,23],[23,25,23,35],[19,16,19,23],[19,25,19,35],[9,53,10,53],[9,54,10,54],[9,55,10,55],[9,44,10,44],[9,45,10,45],[9,46,10,46],[9,48,10,48],[9,49,10,49],[6,54,7,54],[6,55,7,55],[6,48,7,48],[6,49,7,49],[6,50,7,50],[6,51,7,51],[6,53,7,53],[6,43,7,43],[6,44,7,44],[6,45,7,45],[6,46,7,46],[3,51,4,51],[3,53,4,53],[3,54,4,54],[3,55,4,55],[3,45,4,45],[3,46,4,46],[3,48,4,48],[3,49,4,49],[3,50,4,50],[3,39,4,39],[3,40,4,40],[3,41,4,41],[3,43,4,43],[3,44,4,44],[3,33,4,33],[3,34,4,34],[3,35,4,35],[3,36,4,36],[3,8,27,8],[28,8,47,8],[48,8,70,8],[3,9,27,10],[28,9,47,10],[48,9,70,10],[6,28,7,28],[6,27,7,27],[6,26,7,26],[27,16,27,23],[2,9,2,10],[0,4,0,5],[0,3,1,3],[0,2,1,2],[0,1,1,1],[0,0,1,0],[0,8,1,8],[0,9,1,10],[0,6,1,6],[0,7,1,7]]}
["Дата бетонирования","№ контролируемого участка","Среднее значение прочности бетона контролруемого участка (косвенная характерстика), Мпа","К совпадения","Среднее значение прочности бетона контрольного участка уточненое, Мпа",null,"К вариации прочности бетона V, рассчтанный по ГОСТ 18105-2010 ф.(7), %","Коэффциент требуемой прочности Кт принимают по таблице 2 ГОСТ 18105-2010","Sнм прочности бетона в партии, расчтанное по формуле (2) ГОСТ 18105-2010","Класс (Вф) в промежуточном возрасте в контролируемой партии конструкций по результатам результ. сплошного неразр. контроля прочности по ГОСТ 18105-2010"]
[null,null,null,null,"частное","среднее Rm"]
[1,2,4,5,null,7,8,9,10,11]
["2016-07-16",7,382.21900463104248,0.97,{"$f":"C4-0.67","v":381.54900463104246},{"$f":"AVERAGEA(E4:E28)","v":106.01452107906336},{"$f":"(AI4/F4)*100","v":172.4298467914962},1.07,{"$f":"_xlfn.STDEV.S(E4:E25)","v":151.95339948213626},{"$f":"F4/H4","v":99.078991662676032},null,null,null,null,null,null,null,null,null,null,null,null,null,null,null,null,"Sм=","(",{"$f":"I4","v":151.95339948213626},"+",0.67,")",1,"=",{"$f":"(AC4+AE4/AE5)*(AG4/(0.7*0.76+0.3))","v":182.8006762733674},"Sнм=","√",{"$f":"(E4-$F$4)^2+(E5-$F$4)^2+(E6-$F$4)^2+(E7-$F$4)^2+(E8-$F$4)^2+(E9-$F$4)^2+(E10-$F$4)^2+(E11-$F$4)^2+(E12-$F$4)^2+(E13-$F$4)^2+(E14-$F$4)^2+(E15-$F$4)^2+(E16-$F$4)^2+(E17-$F$4)^2+(E18-$F$4)^2+(E19-$F$4)^2+(E20-$F$4)^2+(E21-$F$4)^2+(E22-$F$4)^2+(E23-$F$4)^2+(E24-$F$4)^2+(E25-$F$4)^2+(E26-$F$4)^2+(E27-$F$4)^2+(E28-$F$4)^2","v":512511.61399510101},"=",{"$f":"SQRT(AL4/AL5)","v":146.13230506335418},"V","=",{"$f":"AI4","v":182.8006762733674},"*100","=",{"$f":"AQ4/AQ5*100","v":172.4298467914962},"Вф",{"$f":"F4","v":106.01452107906336},"=",{"$f":"AV4/AV5","v":99.078991662676032},"Вф","=",{"$f":"AX4","v":99.078991662676032},"*100","=",{"$f":"BA4/BA5*100","v":396.31596665070413}]
[null,8,313.36960792541504,null,{"$f":"C5-0.67","v":312.69960792541502},null,null,null,null,null,null,null,null,null,null,null,null,null,null,null,null,null,null,null,null,null,null,null,null,null,{"$f":"SQRT(COUNT(E4:E28)-1)","v":4.8989794855663558},null,"0,7*0,76+0,3",null,null,null,null,{"$f":"COUNT(E4:E28)-1","v":24},null,null,null,null,{"$f":"F4","v":106.01452107906336},null,null,null,null,{"$f":"H4","v":1.07},null,null,null,null,25]
[null,9,331.80744647979736,null,331.13744647979735,null,null,null,null,null,null,{"$f":"BD4","v":396.31596665070413}]
[null,10,215.82498550415039,null,215.1549855041504,null,null,null,null,null,null,null,null,null,null,null,null,null,null,null,null,null,null,null,null,null,"Sм=","(",{"$f":"I29","v":0},"+",0.67,")",1,"=",{"$f":"(AC7+AE7/AE8)*(AG7/(0.7*0.76+0.3))","v":0.18474584338134184},"Sнм=","√",{"$f":"(E29-F29)^2+(E30-F29)^2+(E31-F29)^2+(E32-F29)^2+(E33-F29)^2+(E34-F29)^2+(E35-F29)^2+(E36-F29)^2+(E37-F29)^2+(E38-F29)^2+(E39-F29)^2+(E40-F29)^2+(E41-F29)^2+(E42-F29)^2+(E43-F29)^2+(E44-F29)^2+(E45-F29)^2+(E46-F29)^2+(E47-F29)^2+(E48-F29)^2","v":6.3108872417680944E-29},"=",{"$f":"SQRT(AL7/AL8)","v":1.8225036628030615E-15},"V","=",{"$f":"AI7","v":0.18474584338134184},"*100","=",{"$f":"AQ7/AQ8*100","v":1.1549577119631889},"Вф",{"$f":"F29","v":15.99589677333832},"=",{"$f":"AV7/AV8","v":14.675134654438825},"Вф","=",{"$f":"AX7","v":14.675134654438825},"*100","=",{"$f":"BA7/BA8*100","v":58.700538617755306}]
[null,16,220.77920436859131,null,220.10920436859132,null,null,null,null,null,null,null,null,null,null,null,null,null,null,null,null,null,null,null,null,null,null,null,null,null,{"$f":"SQRT(COUNT(E29:E48)-1)","v":4.358898943540674},null,"0,7*0,76+0,3",null,null,null,null,{"$f":"COUNT(E29:E48)-1","v":19},null,null,null,null,{"$f":"F29","v":15.99589677333832},null,null,null,null,{"$f":"H29","v":1.0900000000000001},null,null,null,null,25]
[null,17,409.89603996276855,null,409.22603996276854]
[null,18,105.60705661773682,null,104.93705661773681,null,null,null,null,null,null,null,null,null,null,null,null,null,null,null,null,null,null,null,null,null,"Sм=","(",{"$f":"I49","v":0},"+",0.67,")",1,"=",{"$f":"(AC10+AE10/AE11)*(AG10/(0.7*0.76+0.3))","v":0.16437881887667569},"Sнм=","√",{"$f":"(E49-F49)^2+(E50-F49)^2+(E51-F49)^2+(E52-F49)^2+(E53-F49)^2+(E54-F49)^2+(E55-F49)^2+(E56-F49)^2+(E57-F49)^2+(E58-F49)^2+(E59-F49)^2+(E60-F49)^2+(E61-F49)^2+(E62-F49)^2+(E63-F49)^2+(E64-F49)^2+(E65-F49)^2+(E66-F49)^2+(E67-F49)^2+(E68-F49)^2+(E69-F49)^2+(E70-F49)^2+(E71-F49)^2","v":7.2575203280333086E-29},"=",{"$f":"SQRT(AL10/AL11)","v":1.8162799553975086E-15},"V","=",{"$f":"AI10","v":0.16437881887667569},"*100","=",{"$f":"AQ10/AQ11*100","v":1.0276311557015012},"Вф",{"$f":"F49","v":15.995896773338316},"=",{"$f":"AV10/AV11","v":14.949436236764781},"Вф","=",{"$f":"AX10","v":14.949436236764781},"*100","=",{"$f":"BA10/BA11*100","v":59.797744947059115}]
[null,19,404.28943634033203,null,403.61943634033202,null,null,null,null,null,null,null,null,null,null,null,null,null,null,null,null,null,null,null,null,null,null,null,null,null,{"$f":"SQRT(COUNT(E10:E34)-1)","v":4.8989794855663558},null,"0,7*0,76+0,3",null,null,null,null,{"$f":"COUNT(E49:E71)-1","v":22},null,null,null,null,{"$f":"F49","v":15.995896773338316},null,null,null,null,{"$f":"H49","v":1.07},null,null,null,null,25]
[null,27,16.665896773338318,null,15.995896773338318]
[null,28,16.665896773338318,null,{"$f":"C13-0.67","v":15.995896773338318},null,null,null,null,null,null,null,null,null,null,null,null,null,null,null,null,null,null,null,null,null,"Дата бетонрования:",null,null,null,null,null,{"$f":"A4","v":"2016-07-16"},"-",{"$f":"A49","v":"2016-07-18"}]
[null,29,16.665896773338318,null,15.995896773338318,null,null,null,null,null,null,null,null,null,null,null,null,null,null,null,null,null,null,null,null,null,"Дата испытания:",null,null,null,null,{"$f":"AI13+28","v":"2016-08-15"}]
[null,30,16.665896773338318,null,15.995896773338318]
[null,33,16.665896773338318,null,15.995896773338318]
[null,34,16.665896773338318,null,15.995896773338318]
[null,35,16.665896773338318,null,15.995896773338318]
[null,39,16.665896773338318,null,15.995896773338318,null,null,null,null,null,null,null,null,null,null,null,"Вывод: по результатам проведенных испытаний средняя прочность бетона "]
[null,46,16.665896773338318,null,15.995896773338318,null,null,null,null,null,null,null,null,null,null,null,"конструкций составла:",null,null,null,null,null,null,null,{"$f":"F4","v":106.01452107906336},"Мпа, что соответсвует значеню условного класса "]
[null,47,16.665896773338318,null,15.995896773338318,null,null,null,null,null,null,null,null,null,null,null,"Вф","=",{"$f":"J4","v":99.078991662676032},"(",{"$f":"BD4","v":396.31596665070413},"%",")"]
[null,48,16.665896773338318,null,15.995896773338318]
[null,56,16.665896773338318,null,15.995896773338318,null,null,null,null,null,null,null,null,null,null,null,"Вывод: по результатам проведенных испытаний средняя прочность бетона "]
[null,57,16.665896773338318,null,15.995896773338318,null,null,null,null,null,null,null,null,null,null,null,"конструкций составла:",null,null,null,null,null,null,null,{"$f":"F29","v":15.99589677333832},"Мпа, что соответсвует значеню условного класса "]
[null,58,16.665896773338318,null,15.995896773338318,null,null,null,null,null,null,null,null,null,null,null,"Вф","=",{"$f":"J29","v":14.675134654438825},"(",{"$f":"BD7","v":58.700538617755306},"%",")"]
[null,66,16.665896773338318,null,15.995896773338318]
[null,67,16.665896773338318,null,15.995896773338318,null,null,null,null,null,null,null,null,null,null,null,"Вывод: по результатам проведенных испытаний средняя прочность бетона "]
[null,68,16.665896773338318,null,15.995896773338318,null,null,null,null,null,null,null,null,null,null,null,"конструкций составла:",null,null,null,null,null,null,null,{"$f":"F49","v":15.995896773338316},"Мпа, что соответсвует значеню условного класса "]
[{"$f":"A4+1","v":"2016-07-17"},1,16.665896773338318,null,15.995896773338318,{"$f":"AVERAGEA(E29:E48)","v":15.99589677333832},{"$f":"(AI7/F29)*100","v":1.1549577119631889},1.0900000000000001,{"$f":"_xlfn.STDEV.S(E26:E47)","v":0},{"$f":"F29/H29","v":14.675134654438825},null,null,null,null,null,null,"Вф","=",{"$f":"J49","v":14.949436236764781},"(",{"$f":"BD10","v":59.797744947059115},"%",")"]
[null,2,16.665896773338318,null,15.995896773338318]
[null,3,16.665896773338318,null,15.995896773338318]
[null,4,16.665896773338318,null,15.995896773338318]
[null,5,16.665896773338318,null,15.995896773338318]
[null,6,16.665896773338318,null,15.995896773338318]
[null,11,16.665896773338318,null,15.995896773338318]
[null,12,16.665896773338318,null,15.995896773338318,null,null,null,null,null,null,{"$f":"BD7","v":58.700538617755306}]
[null,13,16.665896773338318,null,15.995896773338318]
[null,14,16.665896773338318,null,15.995896773338318]
[null,15,16.665896773338318,null,15.995896773338318]
[null,20,16.665896773338318,null,15.995896773338318]
[null,21,16.665896773338318,null,15.995896773338318]
[null,22,16.665896773338318,null,15.995896773338318]
[null,23,16.665896773338318,null,15.995896773338318]
[null,24,16.665896773338318,null,15.995896773338318]
[null,25,16.665896773338318,null,15.995896773338318]
[null,26,16.665896773338318,null,15.995896773338318]
[null,32,16.665896773338318,null,15.995896773338318]
[null,31,16.665896773338318,null,15.995896773338318]
[{"$f":"A29+1","v":"2016-07-18"},36,16.665896773338318,null,15.995896773338318,{"$f":"AVERAGEA(E49:E71)","v":15.995896773338316},{"$f":"(AI10/F49)*100","v":1.0276311557015012},1.07,{"$f":"_xlfn.STDEV.S(E48:E69)","v":0},{"$f":"F49/H49","v":14.949436236764781}]
[null,37,16.665896773338318,null,15.995896773338318]
[null,38,16.665896773338318,null,15.995896773338318]
[null,40,16.665896773338318,null,15.995896773338318]
[null,41,16.665896773338318,null,15.995896773338318]
[null,42,16.665896773338318,null,15.995896773338318]
[null,43,16.665896773338318,null,15.995896773338318]
[null,44,16.665896773338318,null,15.995896773338318]
[null,45,16.665896773338318,null,15.995896773338318]
[null,49,16.665896773338318,null,15.995896773338318]
[null,50,16.665896773338318,null,15.995896773338318,null,null,null,null,null,null,{"$f":"BD10","v":59.797744947059115}]
[null,51,16.665896773338318,null,15.995896773338318]
[null,52,16.665896773338318,null,15.995896773338318]
[null,53,16.665896773338318,null,15.995896773338318]
[null,54,16.665896773338318,null,15.995896773338318]
[null,55,16.665896773338318,null,15.995896773338318]
[null,59,16.665896773338318,null,15.995896773338318]
[null,60,16.665896773338318,null,15.995896773338318]
[null,61,16.665896773338318,null,15.995896773338318]
[null,62,16.665896773338318,null,15.995896773338318]
[null,63,16.665896773338318,null,{"$f":"C69-0.67","v":15.995896773338318}]
[null,64,16.665896773338318,null,15.995896773338318]
[null,65,16.665896773338318,null,15.995896773338318]

{"sheet":"Лист1","index":2,"n_rows":68,"n_cols":11,"rows_kept":68,"cut":false,"hidden":false,"merged":[]}
[{"$f":"RAND()*($D$1-$E$1)+$E$1","v":34.948731549004499},{"$f":"ROUND(A1,2)","v":34.950000000000003},7,36,29,null,{"$f":"RAND()*($D$1-$E$1)+$E$1","v":31.350266146530487},{"$f":"ROUND(G1,2)","v":31.35},null,{"$f":"RAND()*($D$1-$E$1)+$E$1","v":31.223176384661333},{"$f":"ROUND(J1,2)","v":31.22}]
[{"$f":"RAND()*($D$1-$E$1)+$E$1","v":29.771478165407249},{"$f":"ROUND(A2,2)","v":29.77},8,null,null,null,{"$f":"RAND()*($D$1-$E$1)+$E$1","v":30.707661487785703},{"$f":"ROUND(G2,2)","v":30.71},null,{"$f":"RAND()*($D$1-$E$1)+$E$1","v":29.721669518523321},{"$f":"ROUND(J2,2)","v":29.72}]
[33.458575698909208,33.46,9,null,null,null,34.13937286819872,34.14,null,35.828929964893135,35.83]
[29.472756846490583,29.47,10,null,null,null,31.751224176025353,31.75,null,33.894250482726697,33.89]
[31.724232441750747,31.72,16,null,null,null,30.985764777198867,30.99,null,31.123318994773257,31.12]
[32.603591219489545,32.6,17,null,null,null,33.531071701429056,33.53,null,31.135654829259519,31.14]
[35.68405916530034,35.68,18,null,null,null,32.272218312364643,32.270000000000003,null,31.592861533117784,31.59]
[31.311708441650016,31.31,19,null,null,null,32.765142487731339,32.770000000000003]
[34.37973795214986,34.380000000000003,27,null,null,null,33.951209711171344,33.950000000000003]
[31.45389955925096,31.45,28,null,null,null,29.723578361519078,29.72]
[35.948543642408339,35.950000000000003,29,null,null,null,34.059879851315223,34.06]
[30.288015577735326,30.29,30,null,null,null,32.198209392146225,32.200000000000003]
[31.999213761512422,32,33,null,null,null,33.74667546067321,33.75]
[35.759365684412103,35.76,34]
[33.045894357182803,33.049999999999997,35]
[30.610269238993272,30.61,39]
[32.69437989708095,32.69,46]
[33.672566480753112,33.67,47]
[29.99191220355662,29.99,48]
[29.841814431593743,29.84,56]
[35.385404501796366,35.39,57]
[34.995831286913848,35,58]
[35.380279999956855,35.380000000000003,66]
[35.628140767287057,35.630000000000003,67]
[29.493634698918548,29.49,68]
[35.676695570599847,35.68]
[31.769669983139444,31.77]
[31.545865014917094,31.55]
[29.258412274448752,29.26]
[34.141979424419802,34.14]
[33.138967789685807,33.14]
[32.409766058296874,32.409999999999997]
[33.329521854778875,33.33]
[29.415009037156004,29.42]
[30.519363794250683,30.52]
[31.117865280573948,31.12]
[32.444504569216456,32.44]
[32.137960046568928,32.14]
[34.445342233510544,34.450000000000003]
[34.830811294568072,34.83]
[29.703336336702797,29.7]
[29.595442995632165,29.6]
[34.7356188403215,34.74]
[32.590566918040153,32.590000000000003]
[31.073776679221407,31.07]
[29.999037445888675,30]
[30.21914862417858,30.22]
[32.346138503436023,32.35]
[33.174565932389896,33.17]
[32.124953100988563,32.119999999999997]
[32.862451420753537,32.86]
[33.578512107642183,33.58]
[32.306184670598796,32.31]
[35.822280586912939,35.82]
[35.523355977674342,35.520000000000003]
[35.609927544747606,35.61]
[33.604821598103491,33.6]
[31.486496703019991,31.49]
[30.65549259903495,30.66]
[31.097725007303481,31.1]
[31.960782479060178,31.96]
[29.765247395948084,29.77]
[31.609409881599916,31.61]
[31.286902565723683,31.29]
[33.702125467068115,33.700000000000003]
[{"$f":"RAND()*($D$1-$E$1)+$E$1","v":32.669108875485357},{"$f":"ROUND(A66,2)","v":32.67}]
[35.824508525163971,35.82]
[35.861378742215052,35.86]

{"sheet":"Титул","index":3,"n_rows":18,"n_cols":7,"rows_kept":18,"cut":false,"hidden":false,"merged":[[1,1,1,6],[9,2,9,3],[15,0,15,3],[17,0,17,1]]}
[]
[null,"ООО «Строительная компания "]
[]
[]
[null,null,null,null,null,null,"УТВЕРЖДАЮ"]
[null,null,null,null,"Генеральный директор ООО "]
[]
[]
[]
[null,null,"Заключение"]
[]
[]
[]
[]
[]
["Проектный класс прочности бетона: "]
[]
["Дата бетонирования"]

{"sheet":"таб расчетов","index":4,"n_rows":3,"n_cols":17,"rows_kept":3,"cut":false,"hidden":false,"merged":[[0,10,0,14],[2,10,2,15],[0,0,0,9],[1,10,1,15]]}
["Результаты определения прочности бетона методом ударного импульса и расчет класса бетона ",null,null,null,null,null,null,null,null,null,null,null,null,null,null,null,"этажа"]
[null,null,null,null,null,null,null,null,null,null,"монолитного ж/б перекрытия"]
[null,null,null,null,null,null,null,null,null,null,"монолтных ж/б конструкций стенн, колонн"]