## Сводная таблица
Влажность внутреннего воздуха, ϕ, % | 60 | Режим помещений: | #REF!
Температуру внутреннего воздуха tв, ᵒС | 20 | Зона влажности: | #REF!
Город: | Сочи | Условие эксплуатации ограждающих конструкций: | А
Вид здания, помещения: | Производственные | ГСОП, ( ᵒС·сут)/год: | #REF!
Вид ограждающей конструкции: | Стены | Требуемое сопротивление теплопередаче ограждающей конструкции, (м2.ᵒС)/Вт: | #REF!
№ слоя ОГ | Вид строительного материала | Материал, марка | Толщина слоя δ, м | Сопротивление теплопередаче слоя, (м2.ᵒС)/Вт
1 | #REF! | #REF! | #REF! | #REF!
2 | #REF! | #REF! | #REF! | #REF!
3 | #REF! | #REF! | #REF! | #REF!
4 | #REF! | #REF! | #REF! | #REF!
5 | #REF! | #REF! | #REF! | #REF!
6 | #REF! | #REF! | #REF! | #REF!
|  | Дейстительное сопротивление теплопередаче ограждающей конструкции, (м2.ᵒС)/Вт: |  | #REF!
Максимальная упругость водяных паров в внутреннем воздухе Eв, Па: | #REF! | Температура внутренней поверхности ограждающей конструкции τвп,ᵒС: | #REF!
Действительная упругость водяных паров в внутреннем воздухе eв, Па: | #REF! | Температура внутренней поверхности углов ограждающей конструкции τуг,ᵒС: | #REF!
Температура точки росы для данного состояния внутреннего воздуха τр, ᵒС: | #REF! | Наличие конденсации влаги: | #REF!

## Расчет тепловой изоляции
Расчет требуемого сопротивления теплопередаче
Введите: | Влажность внутреннего воздуха, ϕ, % | 60 | Температуру внутреннего воздуха tв, ᵒС | 20
Режим помещений: | #REF!
Республика, край, область: | Краснодарский край | Город: | Сочи
Зона влажности: | #REF!
Условие эксплуатации ограждающих конструкций: |  | А
ГСОП: | #REF! | ( ᵒС·сут)/год
Вид здания, помещения: | Производственные |  | Вид ограждающей конструкции: | Стены
Требуемое сопротивление теплопередаче ограждающей конструкции: |  | #REF! | (м2.ᵒС)/Вт
Расчет толщины теплоизоляционного слоя
Номер слоя ограждающей конструкции начиная с внутренней поверхности. | Вид строительного материала | Производитель | Материал, марка | Размеры строительной еденицы, мм | Количесвто строительных едениц | Толщина слоя δ, м | Сопротивление теплопередаче слоя, (м2.ᵒС)/Вт
1 | Бетоны на плотных природных заполнителях | ООО «Спака Интерпрайзес» | Бетон на гравии, щебне из природного камня, D2400 | 100 | 1 | 0.1 | 0.05747126
2 | Бетоны на пористых природных заполнителях | VEKRO | Железобетон, D2500 | 100 | 2 | 0.2 | 0.09803922
4 | Бетоны на искусственных пористых заполнителях | Медведь-камень | Шунгизитобетон, D1200 | 200 | 1 | 0.2 | 0.4
5 | Слой отсутствует |  | - |  |  | 0 | 0
6 | Слой отсутствует |  | - |  |  | 0 | 0
Теплоизоляционный слой
| Вид материала | Производитель | Наименование | Минимальная толщина слоя изоляции δ, м | Действительная толщина слоя изоляции δ, м
| Пеностекло | Пеноситал | Блок D 300 | #REF! | #REF! |  |  | #REF!
| Укажите номер теплоизоляционного слоя начиная с внутренней поверхности. |  | 3
| Действительное сопротивление теплопередаче ограждающей конструкции: | #REF! | (м2.ᵒС)/Вт
Проверка внутренней поверхности наружных ограждений на возможность конденсации влаги
Максимальная упругость водяных паров в внутреннем воздухе Eв, Па: | #REF! | Действительная упругость водяных паров в внутреннем воздухе eв, Па: | #REF!
Температура точки росы для данного состояния внутреннего воздуха τр, ᵒС: | #REF!
Температура внутренней поверхности ограждающей конструкции τвп,ᵒС: | #REF! | Температура внутренней поверхности углов ограждающей конструкции τуг,ᵒС: | #REF!
Наличие конденсации влаги: | #REF!

## СтройМатериалы
вид | Производитель | марка | ρо | Со | ω, А | ω, Б | λ, А | λ, Б | S, А | S, Б | μ | Размер 1 | Размер 2 | Размер 3
Бетоны на плотных природных заполнителях | ООО «Спака Интерпрайзес» | Железобетон, D2500 | 2500 | 0.84 | 2 | 3 | 1.92 | 2.04 | 17.98 | 18.95 | 0.03 |  |  |  | Бетоны на плотных природных заполнителях | Вид материала | Производитель
Бетоны на плотных природных заполнителях | Бетонкомплект | Бетон на гравии, щебне из природного камня, D2400 | 2400 | 0.84 | 2 | 3 | 1.74 | 1.86 | 16.77 | 17.88 | 0.03 |  |  |  | Бетоны на пористых природных заполнителях | Бетоны на плотных природных заполнителях | ООО «Спака Интерпрайзес»
Бетоны на пористых природных заполнителях | VEKRO | Туфобетон, D1800 | 1800 | 0.84 | 7 | 10 | 0.87 | 0.99 | 11.38 | 12.79 | 0.09 |  |  |  | Бетоны на искусственных пористых заполнителях | Бетоны на плотных природных заполнителях | Бетонкомплект
Бетоны на пористых природных заполнителях | VEKRO | Туфобетон, D1600 | 1600 | 0.84 | 7 | 10 | 0.7 | 0.81 | 9.62 | 10.91 | 0.11 |  |  |  | Бетоны ячеистые | Бетоны на пористых природных заполнителях | VEKRO
Бетоны на пористых природных заполнителях | VEKRO | Туфобетон, D1400 | 1400 | 0.84 | 7 | 10 | 0.52 | 0.58 | 7.76 | 8.63 | 0.11 |  |  |  | Цементные, известковые и гипсовые растворы | Бетоны на пористых природных заполнителях | Бетон-М
Бетоны на пористых природных заполнителях | VEKRO | Туфобетон, D1200 | 1200 | 0.84 | 7 | 10 | 0.41 | 0.47 | 6.38 | 7.2 | 0.12 |  |  |  | Кирпичная кладка из сплошного кирпича | Бетоны на искусственных пористых заполнителях | Интегра-Бетон
Бетоны на пористых природных заполнителях | Бетон-М | Пемзобетон, D1600 | 1600 | 0.84 | 4 | 6 | 0.62 | 0.68 | 8.54 | 9.3 | 0.075 |  |  |  | Кирпичная кладка из пустотного кирпича | Бетоны на искусственных пористых заполнителях | Медведь-камень
Бетоны на пористых природных заполнителях | Бетон-М | Пемзобетон, D1400 | 1400 | 0.84 | 4 | 6 | 0.49 | 0.54 | 7.1 | 7.76 | 0.083 |  |  |  | Облицовка природным камнем
Бетоны на пористых природных заполнителях | Бетон-М | Пемзобетон, D1200 | 1200 | 0.84 | 4 | 6 | 0.4 | 0.43 | 5.94 | 6.41 | 0.098 |  |  |  | Слой отсутствует
Бетоны на пористых природных заполнителях | Бетон-М | Пемзобетон, D1000 | 1000 | 0.84 | 4 | 6 | 0.3 | 0.34 | 4.69 | 5.2 | 0.11
Бетоны на пористых природных заполнителях | Бетон-М | Пемзобетон, D800 | 800 | 0.84 | 4 | 6 | 0.22 | 0.26 | 3.6 | 4.07 | 0.12
Бетоны на пористых природных заполнителях | Бетон-М | Бетон на вулканическом шлаке, D1600 | 1600 | 0.84 | 7 | 10 | 0.64 | 0.7 | 9.2 | 10.14 | 0.075
Бетоны на пористых природных заполнителях | Бетон-М | Бетон на вулканическом шлаке, D1400 | 1400 | 0.84 | 7 | 10 | 0.52 | 0.58 | 7.76 | 8.63 | 0.083
Бетоны на пористых природных заполнителях | Бетон-М | Бетон на вулканическом шлаке, D1200 | 1200 | 0.84 | 7 | 10 | 0.41 | 0.47 | 6.38 | 7.2 | 0.09
Бетоны на пористых природных заполнителях | Бетон-М | Бетон на вулканическом шлаке, D1000 | 1000 | 0.84 | 7 | 10 | 0.29 | 0.35 | 4.9 | 5.67 | 0.098
Бетоны на пористых природных заполнителях | Бетон-М | Бетон на вулканическом шлаке, D800 | 800 | 0.84 | 7 | 10 | 0.23 | 0.29 | 3.9 | 4.61 | 0.11
Бетоны на искусственных пористых заполнителях | Интегра-Бетон | Керамзитобетон на керамзитовом песке, D1800 | 1800 | 0.84 | 5 | 10 | 0.8 | 0.92 | 10.5 | 12.33 | 0.09
Бетоны на искусственных пористых заполнителях | Интегра-Бетон | Керамзитобетон на керамзитовом песке, D1600 | 1600 | 0.84 | 5 | 10 | 0.67 | 0.79 | 9.06 | 10.77 | 0.09
Бетоны на искусственных пористых заполнителях | Интегра-Бетон | Керамзитобетон на керамзитовом песке, D1400 | 1400 | 0.84 | 5 | 10 | 0.56 | 0.65 | 7.75 | 9.14 | 0.098
Бетоны на искусственных пористых заполнителях | Интегра-Бетон | Керамзитобетон на керамзитовом песке, D1200 | 1200 | 0.84 | 5 | 10 | 0.44 | 0.52 | 6.36 | 7.57 | 0.11
Бетоны на искусственных пористых заполнителях | Интегра-Бетон | Керамзитобетон на керамзитовом песке, D1000 | 1000 | 0.84 | 5 | 10 | 0.33 | 0.41 | 5.03 | 6.13 | 0.14
Бетоны на искусственных пористых заполнителях | Интегра-Бетон | Керамзитобетон на керамзитовом песке, D800 | 800 | 0.84 | 5 | 10 | 0.24 | 0.31 | 3.83 | 4.77 | 0.19
Бетоны на искусственных пористых заполнителях | Интегра-Бетон | Керамзитобетон на керамзитовом песке, D600 | 600 | 0.84 | 5 | 10 | 0.2 | 0.26 | 3.03 | 3.78 | 0.26
Бетоны на искусственных пористых заполнителях | Интегра-Бетон | Керамзитобетон на керамзитовом песке, D500 | 500 | 0.84 | 5 | 10 | 0.17 | 0.23 | 2.55 | 3.25 | 0.30
Бетоны на искусственных пористых заполнителях | Интегра-Бетон | Керамзитобетон на кварцевом песке с поризацией, D1200 | 1200 | 0.84 | 4 | 8 | 0.52 | 0.58 | 6.77 | 7.72 | 0.075
Бетоны на искусственных пористых заполнителях | Интегра-Бетон | Керамзитобетон на кварцевом песке с поризацией, D1000 | 1000 | 0.84 | 4 | 8 | 0.41 | 0.47 | 5.49 | 6.35 | 0.075
Бетоны на искусственных пористых заполнителях | Интегра-Бетон | Керамзитобетон на кварцевом песке с поризацией, D800 | 800 | 0.84 | 4 | 8 | 0.29 | 0.35 | 4.13 | 4.9 | 0.075
Бетоны на искусственных пористых заполнителях | Интегра-Бетон | Керамзитобетон на перлитовом песке, D1000 | 1000 | 0.84 | 9 | 13 | 0.35 | 0.41 | 5.57 | 6.43 | 0.15
Бетоны на искусственных пористых заполнителях | Интегра-Бетон | Керамзитобетон на перлитовом песке, D800 | 800 | 0.84 | 9 | 13 | 0.29 | 0.35 | 4.54 | 5.32 | 0.17
Бетоны на искусственных пористых заполнителях | Медведь-камень | Шунгизитобетон, D1400 | 1400 | 0.84 | 4 | 7 | 0.56 | 0.64 | 7.59 | 8.6 | 0.098
Бетоны на искусственных пористых заполнителях | Медведь-камень | Шунгизитобетон, D1200 | 1200 | 0.84 | 4 | 7 | 0.44 | 0.5 | 6.23 | 7.04 | 0.11
Бетоны на искусственных пористых заполнителях | Медведь-камень | Шунгизитобетон, D1000 | 1000 | 0.84 | 4 | 7 | 0.33 | 0.38 | 4.92 | 5.6 | 0.14
Бетоны на искусственных пористых заполнителях |  | Перлитобетон, D1200 | 1200 | 0.84 | 10 | 15 | 0.44 | 0.5 | 6.96 | 8.01 | 0.15
Бетоны на искусственных пористых заполнителях |  | Перлитобетон, D1000 | 1000 | 0.84 | 10 | 15 | 0.33 | 0.38 | 5.5 | 6.38 | 0.19
Бетоны на искусственных пористых заполнителях |  | Перлитобетон, D800 | 800 | 0.84 | 10 | 15 | 0.27 | 0.33 | 4.45 | 5.32 | 0.26
Бетоны на искусственных пористых заполнителях |  | Перлитобетон, D600 | 600 | 0.84 | 10 | 15 | 0.19 | 0.23 | 3.24 | 3.84 | 0.3
Бетоны на искусственных пористых заполнителях |  | Шлакопемзобетон, D1800 | 1800 | 0.84 | 5 | 8 | 0.63 | 0.76 | 9.32 | 10.83 | 0.075
Бетоны на искусственных пористых заполнителях |  | Шлакопемзобетон. D1600 | 1600 | 0.84 | 5 | 8 | 0.52 | 0.63 | 7.98 | 9.29 | 0.09
Бетоны на искусственных пористых заполнителях |  | Шлакопемзобетон, D1600 | 1400 | 0.84 | 5 | 8 | 0.44 | 0.52 | 6.87 | 7.9 | 0.098
Бетоны на искусственных пористых заполнителях |  | Шлакопемзобетон, D1200 | 1200 | 0.84 | 5 | 8 | 0.37 | 0.44 | 5.83 | 6.73 | 0.11
Бетоны на искусственных пористых заполнителях |  | Шлакопемзобетон, D1000 | 1000 | 0.84 | 5 | 8 | 0.31 | 0.37 | 4.87 | 5.63 | 0.11
Бетоны на искусственных пористых заполнителях |  | Шлакопемзопенобетон, D1600 | 1600 | 0.84 | 8 | 11 | 0.63 | 0.7 | 9.29 | 10.31 | 0.09
Бетоны на искусственных пористых заполнителях |  | Шлакопемзопенобетон, D1400 | 1400 | 0.84 | 8 | 11 | 0.52 | 0.58 | 7.9 | 8.78 | 0.098
Бетоны на искусственных пористых заполнителях |  | Шлакопемзопенобетон, D1200 | 1200 | 0.84 | 8 | 11 | 0.41 | 0.47 | 6.49 | 7.31 | 0.11
Бетоны на искусственных пористых заполнителях |  | Шлакопемзопенобетон, D1000 | 1000 | 0.84 | 8 | 11 | 0.35 | 0.41 | 5.48 | 6.24 | 0.11
Бетоны на искусственных пористых заполнителях |  | Шлакопемзопенобетон, D800 | 800 | 0.84 | 8 | 11 | 0.29 | 0.35 | 4.46 | 5.15 | 0.13
Бетоны на искусственных пористых заполнителях |  | Бетон на доменных гранулированных шлаках, D1800 | 1800 | 0.84 | 5 | 8 | 0.7 | 0.81 | 9.82 | 11.18 | 0.083
Бетоны на искусственных пористых заполнителях |  | Бетон на доменных гранулированных шлаках, D1600 | 1600 | 0.84 | 5 | 8 | 0.58 | 0.64 | 8.43 | 9.37 | 0.09
Бетоны на искусственных пористых заполнителях |  | Бетон на доменных гранулированных шлаках, D1400 | 1400 | 0.84 | 5 | 8 | 0.52 | 0.58 | 7.46 | 8.34 | 0.098
Бетоны на искусственных пористых заполнителях |  | Бетон на доменных гранулированных шлаках, D1200 | 1200 | 0.84 | 5 | 8 | 0.47 | 0.52 | 6.57 | 7.31 | 0.11
Бетоны на искусственных пористых заполнителях |  | Бетоны на топливных шлаках, D1800 | 1800 | 0.84 | 5 | 8 | 0.85 | 0.93 | 10.82 | 11.98 | 0.075
Бетоны на искусственных пористых заполнителях |  | Бетоны на топливных шлаках, D1600 | 1600 | 0.84 | 5 | 8 | 0.72 | 0.78 | 9.39 | 10.34 | 0.083
Бетоны на искусственных пористых заполнителях |  | Бетоны на топливных шлаках, D1400 | 1400 | 0.84 | 5 | 8 | 0.59 | 0.65 | 7.92 | 8.83 | 0.09
Бетоны на искусственных пористых заполнителях |  | Бетоны на топливных шлаках, D1200 | 1200 | 0.84 | 5 | 8 | 0.48 | 0.54 | 6.64 | 7.45 | 0.11
Бетоны на искусственных пористых заполнителях |  | Бетоны на топливных шлаках, D1000 | 1000 | 0.84 | 5 | 8 | 0.38 | 0.44 | 5.39 | 6.14 | 0.14
Бетоны на искусственных пористых заполнителях |  | Бетон на зольном гравии, D1400 | 1400 | 0.84 | 5 | 8 | 0.52 | 0.58 | 7.46 | 8.34 | 0.09
Бетоны на искусственных пористых заполнителях |  | Бетон на зольном гравии, D1200 | 1200 | 0.84 | 5 | 8 | 0.41 | 0.47 | 6.14 | 6.95 | 0.11
Бетоны на искусственных пористых заполнителях |  | Бетон на зольном гравии, D1000 | 1000 | 0.84 | 5 | 8 | 0.3 | 0.35 | 4.79 | 5.48 | 0.12
Бетоны ячеистые |  | Газо- и пенобетон, D1000 | 1000 | 0.84 | 10 | 15 | 0.41 | 0.47 | 6.13 | 7.09 | 0.11
Бетоны ячеистые |  | Газо- и пенобетон, D800 | 800 | 0.84 | 10 | 15 | 0.33 | 0.37 | 4.92 | 5.63 | 0.14
Бетоны ячеистые |  | Газо- и пенобетон, D600 | 600 | 0.84 | 8 | 12 | 0.22 | 0.26 | 3.36 | 3.91 | 0.17
Бетоны ячеистые |  | Газо- и пенобетон, D400 | 400 | 0.84 | 8 | 12 | 0.14 | 0.15 | 2.19 | 2.42 | 0.23
Бетоны ячеистые |  | Газо- и пенобетон, D300 | 300 | 0.84 | 8 | 12 | 0.11 | 0.13 | 1.68 | 1.95 | 0.26
Бетоны ячеистые |  | Газо- и пенозолобетон, D1200 | 1200 | 0.84 | 15 | 22 | 0.52 | 0.58 | 8.17 | 9.46 | 0.075
Бетоны ячеистые |  | Газо- и пенозолобетон, D1000 | 1000 | 0.84 | 15 | 22 | 0.44 | 0.5 | 6.86 | 8.01 | 0.098
Бетоны ячеистые |  | Газо- и пенозолобетон, D800 | 800 | 0.84 | 15 | 22 | 0.35 | 0.41 | 5.48 | 6.49 | 0.12
Цементные, известковые и гипсовые растворы |  | Цементно-песчаный, D1800 | 1800 | 0.84 | 2 | 4 | 0.76 | 0.93 | 9.6 | 11.09 | 0.09
Цементные, известковые и гипсовые растворы |  | Сложный (песок, известь, цемент), D1700 | 1700 | 0.84 | 2 | 4 | 0.7 | 0.87 | 8.95 | 10.42 | 0.098
Цементные, известковые и гипсовые растворы |  | Известково-песчаный, D 1600 | 1600 | 0.84 | 2 | 4 | 0.7 | 0.81 | 8.69 | 9.76 | 0.12
Цементные, известковые и гипсовые растворы |  | Цементно-шлаковый, D1400 | 1400 | 0.84 | 2 | 4 | 0.52 | 0.64 | 7 | 8.11 | 0.11
Цементные, известковые и гипсовые растворы |  | Цементно-шлаковый, D1200 | 1200 | 0.84 | 2 | 4 | 0.47 | 0.58 | 6.16 | 7.15 | 0.14
Цементные, известковые и гипсовые растворы |  | Цементно-перлитовый, D1000 | 1000 | 0.84 | 7 | 12 | 0.26 | 0.3 | 4.64 | 5.42 | 0.15
Цементные, известковые и гипсовые растворы |  | Цементно-перлитовый, D800 | 800 | 0.84 | 7 | 12 | 0.21 | 0.26 | 3.73 | 4.51 | 0.16
Цементные, известковые и гипсовые растворы |  | Гипсоперлитовый, D600 | 600 | 0.84 | 10 | 15 | 0.19 | 0.23 | 3.24 | 3.84 | 0.17
Цементные, известковые и гипсовые растворы |  | Поризованный гипсоперлитовый, D500 | 500 | 0.84 | 6 | 10 | 0.15 | 0.19 | 2.44 | 2.95 | 0.43
Цементные, известковые и гипсовые растворы |  | Поризованный гипсоперлитовый, D400 | 400 | 0.84 | 6 | 10 | 0.13 | 0.15 | 2.03 | 2.35 | 0.53
Цементные, известковые и гипсовые растворы |  | Плиты из гипса, D1200 | 1200 | 0.84 | 4 | 6 | 0.41 | 0.47 | 6.01 | 6.7 | 0.098
Цементные, известковые и гипсовые растворы |  | Плиты из гипса, D1000 | 1000 | 0.84 | 4 | 6 | 0.29 | 0.35 | 4.62 | 5.28 | 0.11
Цементные, известковые и гипсовые растворы |  | Листы гипсовые обшивочные (сухая штукатурка), D800 | 800 | 0.84 | 4 | 6 | 0.19 | 0.21 | 3.34 | 3.66 | 0.075
Кирпичная кладка из сплошного кирпича |  | Глиняного обыкновенного на цементно-песчаном растворе | 1800 | 0.88 | 1 | 2 | 0.7 | 0.81 | 9.2 | 10.12 | 0.11 | 250x120x65 | 250x120x88 | 250x120x140
Кирпичная кладка из сплошного кирпича |  | Глиняного обыкновенного на цементно-шлаковом растворе | 1700 | 0.88 | 1.5 | 3 | 0.64 | 0.76 | 8.64 | 9.7 | 0.12 | 250x120x65 | 250x120x88 | 250x120x140
Кирпичная кладка из сплошного кирпича |  | Глиняного обыкновенного на цементно-перлитовом растворе | 1600 | 0.88 | 2 | 4 | 0.58 | 0.7 | 8.08 | 9.23 | 0.15 | 250x120x65 | 250x120x88 | 250x120x140
Кирпичная кладка из сплошного кирпича |  | Силикатного на цементно-песчаном растворе | 1800 | 0.88 | 2 | 4 | 0.76 | 0.87 | 9.77 | 10.9 | 0.11 | 250x120x65 | 250x120x88 | 250x120x140
Кирпичная кладка из сплошного кирпича |  | Трепельного на цементно-песчаном растворе | 1200 | 0.88 | 2 | 4 | 0.47 | 0.52 | 6.26 | 6.49 | 0.19 | 250x120x65 | 250x120x88 | 250x120x140
Кирпичная кладка из сплошного кирпича |  | Шлакового на цементно-песчаном растворе | 1500 | 0.88 | 1.5 | 3 | 0.64 | 0.7 | 8.12 | 8.76 | 0.11 | 250x120x65 | 250x120x88 | 250x120x140
Кирпичная кладка из пустотного кирпича |  | Керамического пустотного плотностью 1400 кг/м³ (брутто) на цементно-песчаном растворе | 1600 | 0.88 | 1 | 2 | 0.58 | 0.64 | 7.91 | 8.48 | 0.14
Кирпичная кладка из пустотного кирпича |  | Керамического пустотного плотностью 1300 кг/м³ (брутто) на цементно-песчаном растворе | 1400 | 0.88 | 1 | 2 | 0.52 | 0.58 | 7.01 | 7.56 | 0.16
Кирпичная кладка из пустотного кирпича |  | Керамического пустотного плотностью 1000 кг/м³ (брутто) на цементно-песчаном растворе | 1200 | 0.88 |  |  | 0.47 | 0.52 | 6.16 | 6.62 | 0.17
Кирпичная кладка из пустотного кирпича |  | Силикатного одиннадцатипустотного на цементно-песчаном растворе | 1500 | 0.88 | 2 | 4 | 0.7 | 0.81 | 8.59 | 9.63 | 0.13
Кирпичная кладка из пустотного кирпича |  | Силикатного четырнадцатипустотного на цементно-песчаном растворе | 1400 | 0.88 | 2 | 4 | 0.64 | 0.76 | 7.93 | 9.01 | 0.14
Облицовка природным камнем |  | Гранит, гнейсибазальт | 2800 | 0.88 | 0 | 0 | 3.49 | 3.49 | 25.04 | 25.04 | 0.008
Облицовка природным камнем |  | Мрамор | 2800 | 0.88 | 0 | 0 | 2.91 | 2.91 | 22.86 | 22.86 | 0.008
Облицовка природным камнем |  | Известняк | 2000 | 0.88 | 2 | 3 | 1.16 | 1.28 | 12.77 | 13.7 | 0.06
Облицовка природным камнем |  | Туф | 2000 | 0.88 | 3 | 5 | 0.93 | 1.05 | 11.68 | 12.92 | 0.075
Слой отсутствует |  | -

## ИзолМатериалы
Вид материала | Производитель | Наименование | μ | λ. Усл - А | λ. Усл - Б | ρ
Минеральная вата | ISOVER | Каркас-П32 | 0.55 | 0.035 | 0.037 | 100
| ISOVER | Каркас-П34 | 0.55 | 0.037 | 0.039 | 100 |  | Вид материала | Производитель
| ISOVER | Каркас-М34 | 0.55 | 0.037 | 0.039 | 100 | Минеральная вата | Минеральная вата | ISOVER
| ISOVER | Каркас-П37 | 0.55 | 0.039 | 0.041 | 100 | Пеностекло | Минеральная вата | ROCKWOOL
| ISOVER | Каркас-М37 | 0.55 | 0.039 | 0.041 | 100 | Пенополиуретан | Минеральная вата | PAROC
| ISOVER | Каркас-М40 | 0.55 | 0.042 | 0.044 | 100 | Экструдированный Пенополистирол | Минеральная вата | KNAUF
| ISOVER | Каркас-М40-АЛ | 0.55 | 0.042 | 0.044 | 100 | Керамзит | Минеральная вата | URSA
| ROCKWOOL | ЛАЙТ БАТТС | 0.3 | 0.039 | 0.041 | 37 | Полистиролбетон | Минеральная вата | IZOVOL
| ROCKWOOL | ЛАЙТ БАТТС СКАНДИК | 0.3 | 0.039 | 0.041 | 32 | Пенополистирол (пенопласт) | Минеральная вата | БЕЛТЕП
| ROCKWOOL | ФЛОР БАТТС | 0.3 | 0.039 | 0.041 | 125 |  | Пеностекло | FOAMGLAS
| ROCKWOOL | РОКФАСАД | 0.3 | 0.04 | 0.042 | 100 |  | Пеностекло | НЕОПОРМ
| ROCKWOOL | КАВИТИ БАТТС | 0.3 | 0.038 | 0.04 | 45 |  | Пеностекло | ИЗОСТЕК
| ROCKWOOL | ФАСАД БАТТС Д | 0.3 | 0.039 | 0.041 | 180 |  | Пеностекло | Гомельстекло
| ROCKWOOL | ФАСАД БАТТС | 0.3 | 0.04 | 0.042 | 130 |  | Пеностекло | Пеноситал
| ROCKWOOL | ФАСАД БАТТС ОПТИМА | 0.3 | 0.04 | 0.042 | 110 |  | Пеностекло | Неопорм
| ROCKWOOL | ФАСАД ЛАМЕЛЛА | 0.3 | 0.042 | 0.044 | 90 |  | Пеностекло | НеоТим
| ROCKWOOL | КАВИТИ БАТТС | 0.3 | 0.038 | 0.04 | 45 |  | Пеностекло | Пенокам
| ROCKWOOL | БЕТОН ЭЛЕМЕНТ БАТТС | 0.3 | 0.038 | 0.04 | 90 |  | Пеностекло | НПП Технология
| ROCKWOOL | ПЛАСТЕР БАТТС | 0.3 | 0.038 | 0.04 | 90 |  | Пенополиуретан | Synthesia
| PAROC | PAROC eXtra | 0.3 | 0.039 | 0.041 | 30 |  | Пенополиуретан | Ecotermix
| PAROC | PAROC WAS 25 | 0.3 | 0.036 | 0.038 | 90 |  | Пенополиуретан | BASF
| PAROC | PAROC WAS 35 | 0.3 | 0.036 | 0.038 | 75 |  | Пенополиуретан | ХИМТРАСТ
| PAROC | PAROC WAS 50 | 0.3 | 0.038 | 0.04 | 50 |  | Пенополиуретан | HUNTSMAN
| PAROC | PAROC LINIO 10 | 0.3 | 0.038 | 0.04 | 90 |  | Пенополиуретан | BAYER
| PAROC | PAROC LINIO 15 | 0.3 | 0.038 | 0.04 | 110 |  | Пенополиуретан | WANHUA
| PAROC | PAROC LINIO 20 | 0.3 | 0.041 | 0.042 | 120 |  | Пенополиуретан | FORMULACIONES
| PAROC | PAROC LINIO 80 | 0.3 | 0.043 | 0.045 | 80 |  | Пенополиуретан | TECNOPOL
| PAROC | PAROC ROS 30 | 0.3 | 0.038 | 0.04 | 90 |  | Экструдированный Пенополистирол | СТИРЭКС
| PAROC | PAROC ROS 40 | 0.3 | 0.039 | 0.041 | 100 |  | Экструдированный Пенополистирол | ПЕНОПЛЕКС
| PAROC | PAROC ROS 50 | 0.3 | 0.04 | 0.042 | 130 |  | Экструдированный Пенополистирол | PRIMAPLEX
| PAROC | PAROC ROS 60 | 0.3 | 0.041 | 0.043 | 130 |  | Экструдированный Пенополистирол | Styrofoam
| PAROC | PAROC ROB 60 | 0.3 | 0.04 | 0.042 | 170 |  | Экструдированный Пенополистирол | КИНПЛАСТ
| PAROC | PAROC ROB 80 | 0.3 | 0.04 | 0.042 | 220 |  | Экструдированный Пенополистирол | TEPLEX
| PAROC | PAROC COS 5 | 0.3 | 0.037 | 0.039 | 60 |  | Экструдированный Пенополистирол | GREENPLEX
| PAROC | PAROC COS 10 | 0.3 | 0.038 | 0.04 | 80 |  | Экструдированный Пенополистирол | URSA XPS
| PAROC | PAROC GRS 20 | 0.3 | 0.039 | 0.041 | 100 |  | Экструдированный Пенополистирол | ЕВРОПЛЕКС
| PAROC | PAROC SSB 1 | 0.3 | 0.039 | 0.041 | 125 |  | Керамзит | ЗАО "Керамзит"
| KNAUF | Термо Плита 037 | 0.5 | 0.04 | 0.042 | 100 |  | Керамзит | ООО "Алексинский керамзитовый завод"
| KNAUF | Термо Ролл 034 | 0.5 | 0.039 | 0.041 | 100 |  | Керамзит | ОАО "КСК Ржевский"
| KNAUF | Термо Ролл 037 | 0.5 | 0.041 | 0.043 | 100 |  | Керамзит | ООО "Белкерамзит"
| KNAUF | Термо Ролл 040 | 0.5 | 0.044 | 0.047 | 100 |  | Керамзит | ЗАО "Эксперимент"
| KNAUF | Термо Плита 034 | 0.5 | 0.039 | 0.041 | 100 |  | Керамзит | ООО "Гнездово"
| KNAUF | KNAUF Insulation FKL | 0.4 | 0.049 | 0.054 | 85 |  | Полистиролбетон | ООО «ПРОМСТРОЙПЕНОПЛАСТ»
| KNAUF | KNAUF Insulation FKD | 0.4 | 0.042 | 0.044 | 140 |  | Полистиролбетон | ООО «БлокПластБетон»
| KNAUF | Термо Плита 032 | 0.5 | 0.036 | 0.04 | 100 |  | Полистиролбетон | ООО "ПЕНТА ГРУПП"
| KNAUF | Nobasil FRE 75 | 0.35 | 0.043 | 0.046 | 85 |  | Полистиролбетон | АО «ЮНИКОН-ЗСК»
| URSA | GLASSWOOL M-11 | 0.5 | 0.044 | 0.046 | 50 |  | Полистиролбетон | Композит-сити
| URSA | GLASSWOOL M-15 | 0.5 | 0.041 | 0.043 | 50 |  | Полистиролбетон | ООО "Колумб"
| URSA | GLASSWOOL M-25 | 0.5 | 0.039 | 0.041 | 50 |  | Пенополистирол (пенопласт) | ООО «Центр-Гамма»
| URSA | GLASSWOOL П-15 | 0.5 | 0.042 | 0.044 | 50 |  | Пенополистирол (пенопласт) | PSBMSK
| URSA | GLASSWOOL П-20 | 0.5 | 0.039 | 0.041 | 70 |  | Пенополистирол (пенопласт) | ООО "АльфаПласт"
| URSA | GLASSWOOL П-30 | 0.5 | 0.04 | 0.043 | 70 |  | Пенополистирол (пенопласт) | ООО "Комплекс СНАБ"
| URSA | GLASSWOOL П-35 | 0.5 | 0.04 | 0.043 | 70 |  | Пенополистирол (пенопласт) | ООО «СТИРОПЛАСТ»
| URSA | GLASSWOOL П-60 | 0.5 | 0.037 | 0.041 | 70 |  | Пенополистирол (пенопласт) | ООО "СтройАренда"
| URSA | GLASSWOOL СКАТНАЯ КРЫША | 0.5 | 0.041 | 0.043 | 70
| URSA | GLASSWOOL ПЕРЕГОРОДКА | 0.5 | 0.041 | 0.043 | 70
| URSA | GLASSWOOL ФАСАД | 0.5 | 0.04 | 0.043 | 70
| URSA | URSA XPS N–III | 0.015 | 0.032 | 0.033 | 35
| URSA | URSA XPS N–V | 0.009 | 0.033 | 0.034 | 40
| IZOVOL | Л-35 | 0.3 | 0.035 | 0.037 | 35
| IZOVOL | Ст-50 | 0.3 | 0.035 | 0.037 | 50
| IZOVOL | Ст-60 | 0.3 | 0.035 | 0.037 | 60
| IZOVOL | Ст-75 | 0.3 | 0.035 | 0.037 | 75
| IZOVOL | Ст-90 | 0.3 | 0.035 | 0.037 | 90
| IZOVOL | В-50 | 0.3 | 0.035 | 0.037 | 50
| IZOVOL | В-75 | 0.3 | 0.035 | 0.037 | 75
| IZOVOL | В-90 | 0.3 | 0.035 | 0.037 | 90
| IZOVOL | Ф-100 | 0.3 | 0.036 | 0.038 | 100
| IZOVOL | Ф-120 | 0.3 | 0.038 | 0.04 | 120
| IZOVOL | Ф-150 | 0.3 | 0.041 | 0.042 | 150
| БЕЛТЕП | БЕЛТЕП ЛАЙТ ЭКСТРА | 0.609 | 0.039 | 0.04 | 35
| БЕЛТЕП | БЕЛТЕП ЛАЙТ ЭКСТРА | 0.615 | 0.038 | 0.039 | 50
| БЕЛТЕП | БЕЛТЕП УНИВЕРСАЛ | 0.604 | 0.038 | 0.039 | 65
| БЕЛТЕП | БЕЛТЕП ФАСАД Т | 0.582 | 0.04 | 0.041 | 85
| БЕЛТЕП | БЕЛТЕП ФАСАД | 0.522 | 0.041 | 0.042 | 30
| БЕЛТЕП | БЕЛТЕП ФАСАД 12 | 0.493 | 0.042 | 0.043 | 135
| БЕЛТЕП | БЕЛТЕП ЛАЙТ ФАСАД 15 | 0.476 | 0.042 | 0.043 | 150
| БЕЛТЕП | БЕЛТЕП ФЛОР 125 | 0.512 | 0.042 | 0.043 | 125
| БЕЛТЕП | БЕЛТЕП ФЛОР 190 | 0.405 | 0.044 | 0.046 | 190
| БЕЛТЕП | БЕЛТЕП РУФ 30 | 0.541 | 0.041 | 0.042 | 105
| БЕЛТЕП | БЕЛТЕП РУФ 35 | 0.522 | 0.041 | 0.042 | 115
| БЕЛТЕП | БЕЛТЕП РУФ 60 | 0.472 | 0.043 | 0.045 | 160
| БЕЛТЕП | БЕЛТЕП РУФ 80 | 0.382 | 0.043 | 0.044 | 200
| БЕЛТЕП | БЕЛТЕП РУФ В 60 | 0.405 | 0.044 | 0.046 | 185
Пеностекло | FOAMGLAS | FOAMGLAS W+F | 0.0005 | 0.04 | 0.042 | 100
| FOAMGLAS | FOAMGLAS T4+ | 0.0005 | 0.042 | 0.044 | 115
| FOAMGLAS | FOAMGLAS S3 | 0.0005 | 0.046 | 0.047 | 130
| FOAMGLAS | FOAMGLAS F | 0.0005 | 0.052 | 0.054 | 140
| НЕОПОРМ | НЕОПОРМ D 110 | 0.0005 | 0.045 | 0.047 | 110
| НЕОПОРМ | НЕОПОРМ D 130 | 0.0005 | 0.05 | 0.052 | 130
| НЕОПОРМ | НЕОПОРМ D 150 | 0.0005 | 0.055 | 0.057 | 150
| НЕОПОРМ | НЕОПОРМ D 180 | 0.0005 | 0.06 | 0.062 | 180
| ИЗОСТЕК | НЕОПОРМ D 160 | 0.002 | 0.062 | 0.064 | 160
| Гомельстекло | НЕОПОРМ D 200 | 0.002 | 0.067 | 0.07 | 200
| Пеноситал | Блок D 100 | 0.0005 | 0.03 | 0.032 | 100
| Пеноситал | Блок D 150 | 0.0005 | 0.04 | 0.041 | 150
| Пеноситал | Блок D 200 | 0.0005 | 0.045 | 0.047 | 200
| Пеноситал | Блок D 300 | 0.0005 | 0.06 | 0.063 | 300
| Пеноситал | Блок D 400 | 0.0005 | 0.075 | 0.077 | 400
| Пеноситал | Блок D 500 | 0.0005 | 0.08 | 0.082 | 500
| Пеноситал | Блок D 600 | 0.0005 | 0.1 | 0.105 | 600
| Пеноситал | Пенокрошка D 250 | 0.002 | 0.062 | 0.065 | 250
| Пеноситал | Пенокрошка D 300 | 0.002 | 0.073 | 0.075 | 300
| Пеноситал | Пенокрошка D 350 | 0.002 | 0.085 | 0.087 | 350
| Пеноситал | Пенокрошка D 400 | 0.002 | 0.097 | 0.1 | 400
| Пеноситал | Пенокрошка D 450 | 0.002 | 0.112 | 0.12 | 450
| Пеноситал | Пенокрошка D 500 | 0.002 | 0.127 | 0.13 | 500
| Неопорм | Неопорм D 120 | 0.0005 | 0.045 | 0.047 | 120
| Неопорм | Неопорм D 150 | 0.0005 | 0.05 | 0.052 | 150
| Неопорм | Неопорм D 180 | 0.0005 | 0.057 | 0.06 | 180
| НеоТим | НеоТим D 150 | 0.0005 | 0.045 | 0.05 | 150
| Пенокам | Пенокам D 150 | 0.002 | 0.045 | 0.047 | 150
| Пенокам | Пенокам D 200 | 0.002 | 0.053 | 0.055 | 200
| Пенокам | Пенокам D 250 | 0.002 | 0.062 | 0.065 | 250
| Пенокам | Пенокам D 300 | 0.002 | 0.073 | 0.075 | 300
| Пенокам | Пенокам D 350 | 0.002 | 0.085 | 0.087 | 350
| Пенокам | Пенокам D 400 | 0.002 | 0.097 | 0.01 | 400
| Пенокам | Пенокам D 450 | 0.002 | 0.11 | 0.105 | 450
| Пенокам | Пенокам D 500 | 0.002 | 0.13 | 0.135 | 500
| Пенокам | Пенокам D 600 | 0.002 | 0.16 | 0.17 | 600
| НПП Технология | Блоки D 130 | 0.0005 | 0.047 | 0.048 | 130
| НПП Технология | Пенокрошка D 150 | 0.002 | 0.047 | 0.048 | 150
Пенополиуретан | Synthesia | Poliuretan Spray RF-351C | 0.05 | 0.028 | 0.03 | 35
| Synthesia | Poliuretan Spray S-3032E | 0.05 | 0.034 | 0.036 | 35
| Synthesia | Poliuretan Spray S-303E | 0.05 | 0.028 | 0.03 | 30
| Synthesia | Poliuretan Spray S-353E | 0.05 | 0.028 | 0.03 | 40
| Synthesia | Poliuretan Spray S-403E | 0.05 | 0.028 | 0.03 | 45
| Synthesia | Poliuretan Spray S-503E | 0.05 | 0.028 | 0.03 | 55
| Ecotermix | Ecotermix 300 (40) white | 0.04 | 0.023 | 0.025 | 40
| Ecotermix | Ecotermix 300 (40) grey | 0.04 | 0.023 | 0.025 | 40
| Ecotermix | Ecotermix 600 Z | 0.07 | 0.037 | 0.039 | 20
| Ecotermix | Ecotermix 600 | 0.07 | 0.037 | 0.039 | 10
| BASF | Elastospray 1612/33 | 0.05 | 0.028 | 0.03 | 30
| BASF | Elastospray 1612/19 | 0.05 | 0.034 | 0.036 | 30
| BASF | Elastospray 1612/30 | 0.05 | 0.028 | 0.03 | 40
| BASF | Elastospray 1612/7 | 0.05 | 0.028 | 0.03 | 45
| BASF | Elastospray 1612/34 | 0.05 | 0.028 | 0.03 | 60
| BASF | Elastospray 1612/28 | 0.05 | 0.028 | 0.03 | 60
| BASF | Elastospray 1601/6 | 0.05 | 0.037 | 0.039 | 200
| ХИМТРАСТ | ХИМТРАСТ СКН-40 Г1 | 0.05 | 0.028 | 0.03 | 40
| ХИМТРАСТ | ХИМТРАСТ СКН-30 Г2 | 0.05 | 0.034 | 0.036 | 30
| ХИМТРАСТ | ХИМТРАСТ СКН-4230/141 Г2 | 0.05 | 0.028 | 0.03 | 30
| ХИМТРАСТ | ХИМТРАСТ СКН-20 Г3 | 0.05 | 0.028 | 0.03 | 20
| ХИМТРАСТ | ХИМТРАСТ СКН-30 Г3 | 0.05 | 0.028 | 0.03 | 30
| ХИМТРАСТ | ХИМТРАСТ СКН-30/141 Г3 | 0.05 | 0.028 | 0.03 | 30
| ХИМТРАСТ | ХИМТРАСТ СКН-40 Г3 | 0.05 | 0.037 | 0.039 | 40
| ХИМТРАСТ | ХИМТРАСТ СКН-30 Г4 | 0.05 | 0.037 | 0.039 | 30
| HUNTSMAN | DaltoFoam TS 44208 | 0.04 | 0.02 | 0.022 | 8
| HUNTSMAN | DaltoFoam TS3 2204 | 0.04 | 0.028 | 0.03 | 35
| HUNTSMAN | DaltoFoam TS 32260 | 0.04 | 0.028 | 0.03 | 55
| HUNTSMAN | ExtraFoam TS 22011 | 0.04 | 0.028 | 0.03 | 35
| HUNTSMAN | Daltotherm tsw 40-00 | 0.04 | 0.037 | 0.039 | 40
| HUNTSMAN | Daltotherm tsw 08-00 | 0.04 | 0.02 | 0.022 | 8
| HUNTSMAN | Daltotherm tsw 30-00 | 0.04 | 0.028 | 0.03 | 30
| HUNTSMAN | Daltotherm tsw 40-01 | 0.04 | 0.037 | 0.039 | 40
| HUNTSMAN | Daltotherm tsw 60-00 | 0.04 | 0.037 | 0.039 | 60
| BAYER | Baymer Spray H 150 | 0.05 | 0.028 | 0.03 | 30
| BAYER | Baymer Spray H 300 | 0.05 | 0.034 | 0.036 | 50
| BAYER | Baymer Spray M1 | 0.05 | 0.028 | 0.03 | 30
| BAYER | Baymer AL 800 | 0.05 | 0.028 | 0.03 | 30
| BAYER | Baymer AL 777 | 0.05 | 0.028 | 0.03 | 40
| BAYER | Baymer AL 747 | 0.05 | 0.034 | 0.036 | 45
| WANHUA | Wanefoam 904 | 0.05 | 0.02 | 0.022 | 5
| WANHUA | Wanefoam 323c-l | 0.05 | 0.028 | 0.03 | 30
| WANHUA | Wanefoam 323c-h | 0.05 | 0.028 | 0.03 | 45
| FORMULACIONES | Polyforma 323 | 0.05 | 0.028 | 0.03 | 30
| FORMULACIONES | Polyforma 324 | 0.05 | 0.028 | 0.03 | 30
| FORMULACIONES | Polyforma 423 | 0.05 | 0.037 | 0.039 | 40
| FORMULACIONES | Polyforma 427 | 0.05 | 0.037 | 0.039 | 40
| FORMULACIONES | Polyforma 524 | 0.05 | 0.037 | 0.039 | 50
| TECNOPOL | Tecnofoam G-2008 | 0.05 | 0.02 | 0.021 | 8
| TECNOPOL | Tecnofoam G-2048 | 0.05 | 0.028 | 0.03 | 30
| TECNOPOL | Tecnofoam G-2040 | 0.05 | 0.037 | 0.039 | 40
| TECNOPOL | Tecnofoam S-401 | 0.05 | 0.037 | 0.039 | 40
Экструдированный Пенополистирол | СТИРЭКС | M35 | 0.019 | 0.026 | 0.028 | 35
| СТИРЭКС | M45 | 0.016 | 0.03 | 0.032 | 40
| ПЕНОПЛЕКС | 31C | 0.008 | 0.031 | 0.032 | 30
| ПЕНОПЛЕКС | 31. | 0.008 | 0.031 | 0.032 | 25
| ПЕНОПЛЕКС | 35. | 0.007 | 0.031 | 0.032 | 35
| ПЕНОПЛЕКС | 45C | 0.007 | 0.031 | 0.032 | 35
| ПЕНОПЛЕКС | 45. | 0.007 | 0.031 | 0.032 | 40
| PRIMAPLEX | PRIMAPLEX 35 | 0.018 | 0.03 | 0.032 | 35
| PRIMAPLEX | PRIMAPLEX 35 Standard | 0.018 | 0.03 | 0.032 | 35
| PRIMAPLEX | PRIMAPLEX 45 Standard | 0.018 | 0.031 | 0.032 | 45
| Styrofoam | Styrofoam 250 A | 0.006 | 0.032 | 0.034 | 25
| Styrofoam | Styrofoam 300 A | 0.006 | 0.032 | 0.034 | 30
| Styrofoam | Styrofoam 500 A | 0.006 | 0.032 | 0.034 | 40
| Styrofoam | Styrofoam IB 250 A | 0.006 | 0.033 | 0.035 | 30
| Styrofoam | Styrofoam IBF 250 A | 0.006 | 0.033 | 0.035 | 30
| Styrofoam | Styrofoam GEO 350 A | 0.006 | 0.034 | 0.037 | 35
| Styrofoam | Styrofoam GEO 500 A | 0.006 | 0.034 | 0.037 | 40
| Styrofoam | Styrofoam GEO 700 A | 0.006 | 0.034 | 0.037 | 45
| КИНПЛАСТ | КИНПЛАСТ 48 | 0.018 | 0.029 | 0.03 | 40
| КИНПЛАСТ | КИНПЛАСТ 70 | 0.018 | 0.029 | 0.03 | 50
| КИНПЛАСТ | КИНПЛАСТ 80 | 0.018 | 0.029 | 0.03 | 60
| КИНПЛАСТ | КИНПЛАСТ C50 | 0.018 | 0.027 | 0.028 | 50
| TEPLEX | TEPLEX 35-250 | 0.015 | 0.028 | 0.03 | 35
| TEPLEX | TEPLEX 35-300 | 0.015 | 0.03 | 0.032 | 35
| TEPLEX | TEPLEX 35-350 | 0.015 | 0.033 | 0.035 | 35
| TEPLEX | TEPLEX 45-250 | 0.015 | 0.028 | 0.03 | 45
| TEPLEX | TEPLEX 45-350 | 0.015 | 0.03 | 0.032 | 45
| TEPLEX | TEPLEX 45-400 | 0.015 | 0.033 | 0.035 | 45
| GREENPLEX | GREENPLEX 35 | 0.015 | 0.03 | 0.033 | 35
| GREENPLEX | GREENPLEX 35S | 0.015 | 0.03 | 0.033 | 35
| GREENPLEX | GREENPLEX 35N | 0.015 | 0.03 | 0.033 | 35
| GREENPLEX | GREENPLEX 35G | 0.015 | 0.03 | 0.033 | 35
| GREENPLEX | GREENPLEX 35GS | 0.015 | 0.03 | 0.033 | 35
| GREENPLEX | GREENPLEX 35GN | 0.015 | 0.03 | 0.033 | 35
| URSA XPS | URSA XPS N-III-I | 0.004 | 0.032 | 0.033 | 30
| URSA XPS | URSA XPS N-III-L | 0.004 | 0.032 | 0.033 | 30
| URSA XPS | URSA XPS N-V-L | 0.004 | 0.033 | 0.034 | 35
| ЕВРОПЛЕКС | Европлекс 35С | 0.018 | 0.03 | 0.031 | 35
| ЕВРОПЛЕКС | Европлекс 45С | 0.018 | 0.033 | 0.035 | 40
| ЕВРОПЛЕКС | Европлекс 45Д | 0.018 | 0.033 | 0.035 | 45
Керамзит | ЗАО "Керамзит" | Керамзит Фр 0-5 | 0.134 | 0.134 | 0.136 | 200
| ЗАО "Керамзит" | Керамзит Фр 5-10 | 0.134 | 0.134 | 0.136 | 250
| ЗАО "Керамзит" | Керамзит Фр 10-15 | 0.115 | 0.115 | 0.119 | 300
| ЗАО "Керамзит" | Керамзит Фр 15-20 | 0.115 | 0.115 | 0.119 | 400
| ЗАО "Керамзит" | Керамзит Фр 20-30 | 0.095 | 0.095 | 0.103 | 500
| ЗАО "Керамзит" | Керамзит Фр 30-40 | 0.12 | 0.12 | 0.125 | 600
| ООО "Алексинский керамзитовый завод" | АКЗ Фр 0-5 | 0.22 | 0.11 | 0.1225 | 200
| ООО "Алексинский керамзитовый завод" | АКЗ Фр 5-10 | 0.22 | 0.11 | 0.1225 | 250
| ООО "Алексинский керамзитовый завод" | АКЗ Фр 10-15 | 0.22 | 0.11 | 0.1225 | 300
| ООО "Алексинский керамзитовый завод" | АКЗ Фр 15-20 | 0.22 | 0.11 | 0.1225 | 400
| ООО "Алексинский керамзитовый завод" | АКЗ Фр 20-30 | 0.22 | 0.11 | 0.1225 | 500
| ООО "Алексинский керамзитовый завод" | АКЗ Фр 30-40 | 0.22 | 0.11 | 0.1225 | 600
| ОАО "КСК Ржевский" | КСК Фр 0-5 | 0.24 | 0.125 | 0.127 | 200
| ОАО "КСК Ржевский" | КСК Фр 5-10 | 0.24 | 0.125 | 0.127 | 250
| ОАО "КСК Ржевский" | КСК Фр 10-15 | 0.24 | 0.125 | 0.127 | 300
| ОАО "КСК Ржевский" | КСК Фр 15-20 | 0.24 | 0.125 | 0.127 | 400
| ОАО "КСК Ржевский" | КСК Фр 20-30 | 0.24 | 0.125 | 0.127 | 500
| ОАО "КСК Ржевский" | КСК Фр 30-40 | 0.24 | 0.125 | 0.127 | 600
| ООО "Белкерамзит" | Белкерамзит Фр 0-5 | 0.25 | 0.13 | 0.135 | 200
| ООО "Белкерамзит" | Белкерамзит Фр 5-10 | 0.25 | 0.13 | 0.135 | 250
| ООО "Белкерамзит" | Белкерамзит Фр 10-15 | 0.25 | 0.13 | 0.135 | 300
| ООО "Белкерамзит" | Белкерамзит Фр 15-20 | 0.25 | 0.13 | 0.135 | 400
| ООО "Белкерамзит" | Белкерамзит Фр 20-30 | 0.25 | 0.13 | 0.135 | 500
| ООО "Белкерамзит" | Белкерамзит Фр 30-40 | 0.25 | 0.13 | 0.135 | 600
| ЗАО "Эксперимент" | Эксперимент Фр 0-5 | 0.27 | 0.14 | 0.16 | 200
| ЗАО "Эксперимент" | Эксперимент Фр 5-10 | 0.27 | 0.14 | 0.16 | 250
| ЗАО "Эксперимент" | Эксперимент Фр 10-15 | 0.27 | 0.14 | 0.16 | 300
| ЗАО "Эксперимент" | Эксперимент Фр 15-20 | 0.27 | 0.14 | 0.16 | 400
| ЗАО "Эксперимент" | Эксперимент Фр 20-30 | 0.27 | 0.14 | 0.16 | 500
| ЗАО "Эксперимент" | Эксперимент Фр 20-40 | 0.27 | 0.14 | 0.16 | 600
| ООО "Гнездово" | Гнездово Фр 0-5 | 0.3 | 0.17 | 0.18 | 250
| ООО "Гнездово" | Гнездово Фр 5-10 | 0.3 | 0.17 | 0.18 | 300
| ООО "Гнездово" | Гнездово Фр 10-15 | 0.3 | 0.17 | 0.18 | 400
| ООО "Гнездово" | Гнездово Фр 15-20 | 0.3 | 0.17 | 0.18 | 500
| ООО "Гнездово" | Гнездово Фр 20-40 | 0.3 | 0.17 | 0.18 | 600
Полистиролбетон | ООО «ПРОМСТРОЙПЕНОПЛАСТ» | ПСПП D150 | 0.135 | 0.06 | 0.065 | 150
| ООО «ПРОМСТРОЙПЕНОПЛАСТ» | ПСПП D200 | 0.12 | 0.075 | 0.075 | 200
| ООО «ПРОМСТРОЙПЕНОПЛАСТ» | ПСПП D250 | 0.11 | 0.085 | 0.09 | 250
| ООО «ПРОМСТРОЙПЕНОПЛАСТ» | ПСПП D300 | 0.1 | 0.095 | 0.105 | 300
| ООО «ПРОМСТРОЙПЕНОПЛАСТ» | ПСПП D350 | 0.09 | 0.11 | 0.12 | 350
| ООО «ПРОМСТРОЙПЕНОПЛАСТ» | ПСПП D400 | 0.085 | 0.12 | 0.13 | 400
| ООО «ПРОМСТРОЙПЕНОПЛАСТ» | ПСПП D450 | 0.08 | 0.13 | 0.14 | 450
| ООО «ПРОМСТРОЙПЕНОПЛАСТ» | ПСПП D500 | 0.075 | 0.14 | 0.155 | 500
| ООО «ПРОМСТРОЙПЕНОПЛАСТ» | ПСПП D550 | 0.07 | 0.155 | 0.175 | 550
| ООО «БлокПластБетон» | БПБ D150 | 0.135 | 0.055 | 0.06 | 150
| ООО «БлокПластБетон» | БПБ D200 | 0.12 | 0.065 | 0.075 | 200
| ООО «БлокПластБетон» | БПБ D250 | 0.11 | 0.075 | 0.085 | 250
| ООО «БлокПластБетон» | БПБ D300 | 0.1 | 0.085 | 0.095 | 300
| ООО «БлокПластБетон» | БПБ D350 | 0.09 | 0.095 | 0.11 | 350
| ООО «БлокПластБетон» | БПБ D400 | 0.085 | 0.105 | 0.12 | 400
| ООО «БлокПластБетон» | БПБ D450 | 0.08 | 0.115 | 0.13 | 450
| ООО «БлокПластБетон» | БПБ D500 | 0.075 | 0.125 | 0.14 | 500
| ООО «БлокПластБетон» | БПБ D550 | 0.07 | 0.135 | 0.155 | 550
| ООО "ПЕНТА ГРУПП" | ПГ D250 | 0.11 | 0.075 | 0.085 | 250
| ООО "ПЕНТА ГРУПП" | ПГ D300 | 0.1 | 0.085 | 0.095 | 300
| ООО "ПЕНТА ГРУПП" | ПГ D350 | 0.09 | 0.095 | 0.11 | 350
| ООО "ПЕНТА ГРУПП" | ПГ D400 | 0.085 | 0.105 | 0.12 | 400
| ООО "ПЕНТА ГРУПП" | ПГ D500 | 0.075 | 0.125 | 0.14 | 500
| АО «ЮНИКОН-ЗСК» | ЗСК D250 | 0.11 | 0.075 | 0.08 | 250
| АО «ЮНИКОН-ЗСК» | ЗСК D300 | 0.1 | 0.085 | 0.09 | 300
| АО «ЮНИКОН-ЗСК» | ЗСК D350 | 0.09 | 0.105 | 0.1 | 350
| АО «ЮНИКОН-ЗСК» | ЗСК D400 | 0.085 | 0.115 | 0.124 | 400
| АО «ЮНИКОН-ЗСК» | ЗСК D450 | 0.08 | 0.125 | 0.135 | 450
| АО «ЮНИКОН-ЗСК» | ЗСК D500 | 0.075 | 0.135 | 0.15 | 500
| Композит-сити | Композит-сити D250 | 0.11 | 0.08 | 0.085 | 250
| Композит-сити | Композит-сити D300 | 0.1 | 0.095 | 0.11 | 300
| Композит-сити | Композит-сити D350 | 0.09 | 0.112 | 0.13 | 350
| Композит-сити | Композит-сити D400 | 0.085 | 0.124 | 0.14 | 400
| Композит-сити | Композит-сити D450 | 0.08 | 0.135 | 0.155 | 450
| Композит-сити | Композит-сити D500 | 0.075 | 0.15 | 0.17 | 500
| Композит-сити | Композит-сити D600 | 0.07 | 0.19 | 0.21 | 600
| ООО "Колумб" | Колумб D200 | 0.12 | 0.056 | 0.06 | 200
| ООО "Колумб" | Колумб D250 | 0.11 | 0.067 | 0.071 | 250
| ООО "Колумб" | Колумб D300 | 0.1 | 0.079 | 0.083 | 300
| ООО "Колумб" | Колумб D350 | 0.09 | 0.086 | 0.092 | 350
Пенополистирол (пенопласт) | ООО «Центр-Гамма» | ПСБ - С50 | 0.05 | 0.042 | 0.044 | 35
| ООО «Центр-Гамма» | ПСБ - С35 | 0.05 | 0.042 | 0.044 | 25
| ООО «Центр-Гамма» | ПСБ - С25 | 0.05 | 0.042 | 0.044 | 15
| ООО «Центр-Гамма» | ПСБ - С15 | 0.05 | 0.042 | 0.044 | 10
| PSBMSK | ПСБ - С50 | 0.05 | 0.05 | 0.052 | 35
| PSBMSK | ПСБ - С35 | 0.05 | 0.047 | 0.05 | 25
| PSBMSK | ПСБ - С25 | 0.05 | 0.044 | 0.047 | 15
| PSBMSK | ПСБ - С15 | 0.05 | 0.042 | 0.044 | 10
| ООО "АльфаПласт" | ПСБ - С50 | 0.05 | 0.05 | 0.052 | 35
| ООО "АльфаПласт" | ПСБ - С35 | 0.05 | 0.047 | 0.05 | 25
| ООО "АльфаПласт" | ПСБ - С25 | 0.05 | 0.044 | 0.047 | 15
| ООО "АльфаПласт" | ПСБ - С15 | 0.05 | 0.042 | 0.044 | 10
| ООО "Комплекс СНАБ" | ПСБ - С50 | 0.05 | 0.042 | 0.044 | 35
| ООО "Комплекс СНАБ" | ПСБ - С35 | 0.05 | 0.042 | 0.044 | 25
| ООО "Комплекс СНАБ" | ПСБ - С25 | 0.05 | 0.042 | 0.044 | 15
| ООО "Комплекс СНАБ" | ПСБ - С15 | 0.05 | 0.042 | 0.044 | 10
| ООО «СТИРОПЛАСТ» | ПСБ - С50 | 0.05 | 0.05 | 0.052 | 35
| ООО «СТИРОПЛАСТ» | ПСБ - С35 | 0.05 | 0.047 | 0.05 | 25
| ООО «СТИРОПЛАСТ» | ПСБ - С25 | 0.05 | 0.044 | 0.047 | 15
| ООО «СТИРОПЛАСТ» | ПСБ - С15 | 0.05 | 0.042 | 0.044 | 10
| ООО "СтройАренда" | ПСБ - С50 | 0.05 | 0.05 | 0.052 | 35
| ООО "СтройАренда" | ПСБ - С35 | 0.05 | 0.047 | 0.05 | 25
| ООО "СтройАренда" | ПСБ - С25 | 0.05 | 0.044 | 0.047 | 15
| ООО "СтройАренда" | ПСБ - С15 | 0.05 | 0.042 | 0.044 | 10