## Замена
[9 empty] | S | Wx | Wy
[8 empty] | max | 23.4 | 152 | 20.5
Замена профилей | [7 empty] | min | 23.4 | 152 | 20.5
Заданный профиль | Профиль | Масса по КМ, т | Длина, м | Масса 1 п.м, кг | S поперечн. Сечения, см2 | Wx, см3 | Wy, см3
| Швеллер 20У | 5 | 271.7391 | 18.4 | 23.4 | 152 | 20.5
Допустимое отклонение, % | [11 empty] | исходные данные
Профиль для замены | Швеллер 20У |  | 271.7391 |  | 23.4 | 152 | 20.5 |  |  |  |  | результат
Отклонение,%
Профиль для замены |  |  | 271.7391 | [8 empty] | результат
Отклонение,%

## Начальный профиль
Профиль | Масса 1п.м | S поперечн. сечения | Wx | Wy
Швеллер 5У | 4.84 | 6.16 | 9.1 | 2.75
Швеллер 6,5У | 5.9 | 7.51 | 15 | 3.68
Швеллер 8У | 7.05 | 8.98 | 22.4 | 4.75
Швеллер 10У | 8.59 | 10.9 | 34.8 | 6.46
Швеллер 12У | 10.4 | 13.3 | 50.6 | 8.52
Швеллер 14У | 12.3 | 15.6 | 70.2 | 11
Швеллер 16У | 14.2 | 18.1 | 93.4 | 13.8
Швеллер 16аУ | 15.3 | 19.5 | 103 | 16.4
Швеллер 18У | 16.3 | 20.7 | 121 | 17
Швеллер 18аУ | 17.4 | 22.2 | 132 | 20
Швеллер 20У | 18.4 | 23.4 | 152 | 20.5
Швеллер 22У | 21 | 26.7 | 192 | 25.1
Швеллер 24У | 24 | 30.6 | 242 | 31.6
Швеллер 27У | 27.7 | 35.2 | 308 | 37.3
Швеллер 30У | 31.8 | 40.5 | 387 | 43.6
Швеллер 33У | 36.5 | 46.5 | 484 | 51.8
Швеллер 36У | 41.9 | 53.4 | 601 | 61.7
Швеллер 40У | 48.3 | 61.5 | 761 | 73.4
Швеллер 5 П | 4.84 | 6.16 | 9.1 | 2.99
Швеллер 6,5 П | 5.9 | 7.51 | 15 | 4.06
Швеллер 8 П | 7.05 | 8.98 | 22.5 | 3.31
Швеллер 10 П | 8.59 | 10.9 | 34.9 | 7.37
Швеллер 12 П | 10.4 | 13.3 | 50.8 | 9.84
Швеллер 14 П | 12.3 | 15.6 | 70.4 | 12.9
Швеллер 16 П | 14.2 | 18.1 | 93.8 | 16.4
Швеллер 16а П | 15.3 | 19.5 | 103 | 19.6
Швеллер 18 П | 16.3 | 20.7 | 121 | 20.6
Швеллер 18а П | 17.4 | 22.2 | 133 | 24.3
Швеллер 20 П | 18.4 | 23.4 | 153 | 25.2
Швеллер 22 П | 21 | 26.7 | 193 | 31
Швеллер 24 П | 24 | 30.6 | 243 | 39.5
Швеллер 27 П | 27.7 | 35.2 | 310 | 46.7
Швеллер 30 П | 31.8 | 40.5 | 389 | 54.8
Швеллер 33 П | 36.5 | 46.5 | 486 | 64.6
Швеллер 36 П | 41.9 | 53.4 | 603 | 76.3
Швеллер 40 П | 48.3 | 61.5 | 763 | 89.9
Двутавр10 Б1 | 8.1 | 10.32 | 34.2 | 5.8
Двутавр12 Б1 | 8.7 | 11.03 | 43.8 | 7
Двутавр12 Б2 | 10.4 | 13.21 | 53 | 8.7
Двутавр14 Б1 | 10.5 | 13.39 | 63.3 | 10
Двутавр14 Б2 | 12.9 | 16.43 | 77.3 | 12.3
Двутавр16 Б1 | 12.7 | 16.18 | 87.8 | 13.3
Двутавр16 Б2 | 15.8 | 20.09 | 108.7 | 16.7
Двутавр18 Б1 | 15.4 | 19.58 | 120.1 | 18
Двутавр18 Б2 | 18.8 | 223.95 | 146.3 | 22.2
Двутавр20 Б1 | 21.3 | 27.16 | 184.4 | 26.8
Двутавр25 Б1 | 25.7 | 32.68 | 285.3 | 41.1
Двутавр25 Б2 | 29.6 | 37.66 | 324.2 | 47
Двутавр30 Б1 | 32 | 40.8 | 424.1 | 59.3
Двутавр30 Б2 | 36.7 | 46.78 | 480.6 | 67.7
Двутавр35 Б1 | 41.4 | 52.68 | 641.3 | 91
Двутавр35 Б2 | 49.6 | 63.14 | 774.8 | 112.5
Двутавр40 Б1 | 56.6 | 72.16 | 1011.1 | 145.4
Двутавр40 Б2 | 66 | 84.12 | 1185.3 | 173.6
Двутавр45 Б1 | 66.2 | 84.3 | 1287 | 158.8
Двутавр45 Б2 | 76 | 96.76 | 1486.8 | 187.1
Двутавр50 Б1 | 72.5 | 92.38 | 1497.8 | 158.9
Двутавр50 Б2 | 79.5 | 1011.27 | 1688.4 | 185.4
Двутавр50 Б3 | 89.7 | 114.23 | 1914 | 214
Двутавр55 Б1 | 89 | 113.36 | 2050.9 | 218.6
Двутавр55 Б2 | 97.9 | 124.75 | 2295.8 | 250.9
Двутавр60 Б1 | 94.6 | 120.45 | 2306.1 | 198.9
Двутавр60 Б2 | 105.5 | 134.41 | 2587.9 | 227.8
Двутавр70 Б0 | 120.1 | 153.05 | 3295.5 | 269.4
Двутавр70 Б1 | 129.3 | 164.74 | 3644.9 | 350.5
Двутавр70 Б2 | 144.2 | 183.64 | 4186.9 | 418.2
Двутавр20 Ш1 | 30.6 | 39.01 | 277.3 | 67.6
Двутавр25 Ш1 | 44.1 | 56.24 | 501.8 | 112.5
Двутавр30 Ш1 | 56.8 | 72.38 | 771.4 | 160.3
Двутавр30 Ш2 | 68.6 | 87.38 | 947.4 | 202.4
Двутавр35 Ш1 | 65.3 | 83.17 | 1024.4 | 227.6
Двутавр35 Ш2 | 79.7 | 101.51 | 1275.2 | 292
Двутавр40 Ш1 | 88.6 | 112.91 | 1595.6 | 372.9
Двутавр40 Ш2 | 106.7 | 135.95 | 1983.4 | 480.5
Двутавр45 Ш1 | 123.5 | 157.38 | 2548.7 | 540.7
Двутавр50 Ш1 | 114.2 | 145.52 | 2505 | 450.8
Двутавр50 Ш2 | 138.4 | 176.34 | 2951.4 | 526.4
Двутавр50 Ш3 | 156.1 | 198.86 | 3385 | 616.6
Двутавр50 Ш4 | 173.8 | 221.38 | 3818.9 | 706.9
Двутавр60 Ш1 | 137 | 174.49 | 3529.8 | 511.2
Двутавр60 Ш2 | 170.7 | 217.41 | 4285.3 | 617.2
Двутавр60 Ш3 | 198.1 | 252.37 | 5026.6 | 737.8
Двутавр60 Ш4 | 225.6 | 287.33 | 5767.2 | 858.6
Двутавр70 Ш1 | 166 | 211.49 | 4983.7 | 601.5
Двутавр70 Ш2 | 190.4 | 242.53 | 5696 | 692.1
Двутавр70 Ш3 | 226.9 | 289.09 | 6761.9 | 828.2
Двутавр70 Ш4 | 258.6 | 329.39 | 7696.2 | 949.3
Двутавр70 Ш5 | 294.9 | 375.69 | 8821.9 | 1100.8
Двутавр80 Ш1 | 164.6 | 209.71 | 5254.7 | 511.8
Двутавр80 Ш2 | 191.1 | 243.45 | 6405.4 | 661.9
Двутавр90 Ш1 | 191.5 | 243.96 | 6642.1 | 553.7
Двутавр90 Ш2 | 212.6 | 270.87 | 7760.3 | 687.8
Двутавр100 Ш1 | 230.6 | 293.8 | 9010.9 | 719.9
Двутавр100 Ш2 | 258.2 | 328.88 | 10348.2 | 856.9
Двутавр100 Ш3 | 285.7 | 363.96 | 11684.5 | 993.9
Двутавр100 Ш4 | 314.5 | 400.58 | 12940.7 | 1114.3
Двутавр20 К1 | 41.4 | 52.69 | 392.5 | 132.1
Двутавр20 К2 | 49.9 | 63.53 | 471.6 | 160.1
Двутавр25 К1 | 62.6 | 79.72 | 745.6 | 248.2
Двутавр25 К2 | 72.4 | 92.18 | 866.6 | 291.9
Двутавр25 К3 | 80.2 | 102.21 | 960.8 | 325.8
Двутавр30 К1 | 87 | 110.8 | 1265.1 | 417.5
Двутавр30 К2 | 94 | 119.78 | 1360.7 | 450.3
Двутавр30 К3 | 105.8 | 134.78 | 1433.7 | 465.9
Двутавр30 К4 | 105.8 | 134.82 | 1538.2 | 513.8
Двутавр35 К1 | 109.1 | 139.03 | 1827.4 | 605.8
Двутавр35 К2 | 136.5 | 173.87 | 2302.6 | 776.3
Двутавр40 К1 | 146.6 | 186.81 | 2850.1 | 950.8
Двутавр40 К2 | 171.7 | 218.69 | 3331.2 | 1120.6
Двутавр40 К3 | 200.1 | 254.87 | 3844.4 | 1300.2
Двутавр40 К4 | 231.9 | 295.39 | 4481.8 | 1532.2
Двутавр40 К5 | 290.8 | 370.49 | 5608 | 1895.7

## Вариант замены
Профиль | Масса 1п.м | S поперечн. сечения | Wx | Wy
Двутавр10 Б1 | 8.1 | 10.32 | 34.2 | 5.8
Двутавр12 Б1 | 8.7 | 11.03 | 43.8 | 7
Двутавр12 Б2 | 10.4 | 13.21 | 53 | 8.7
Двутавр14 Б1 | 10.5 | 13.39 | 63.3 | 10
Двутавр14 Б2 | 12.9 | 16.43 | 77.3 | 12.3
Двутавр16 Б1 | 12.7 | 16.18 | 87.8 | 13.3
Двутавр16 Б2 | 15.8 | 20.09 | 108.7 | 16.7
Двутавр18 Б1 | 15.4 | 19.58 | 120.1 | 18
Двутавр18 Б2 | 18.8 | 223.95 | 146.3 | 22.2
Двутавр20 Б1 | 21.3 | 27.16 | 184.4 | 26.8
Двутавр25 Б1 | 25.7 | 32.68 | 285.3 | 41.1
Двутавр25 Б2 | 29.6 | 37.66 | 324.2 | 47
Двутавр30 Б1 | 32 | 40.8 | 424.1 | 59.3
Двутавр30 Б2 | 36.7 | 46.78 | 480.6 | 67.7
Двутавр35 Б1 | 41.4 | 52.68 | 641.3 | 91
Двутавр35 Б2 | 49.6 | 63.14 | 774.8 | 112.5
Двутавр40 Б1 | 56.6 | 72.16 | 1011.1 | 145.4
Двутавр40 Б2 | 66 | 84.12 | 1185.3 | 173.6
Двутавр45 Б1 | 66.2 | 84.3 | 1287 | 158.8
Двутавр45 Б2 | 76 | 96.76 | 1486.8 | 187.1
Двутавр50 Б1 | 72.5 | 92.38 | 1497.8 | 158.9
Двутавр50 Б2 | 79.5 | 1011.27 | 1688.4 | 185.4
Двутавр50 Б3 | 89.7 | 114.23 | 1914 | 214
Двутавр55 Б1 | 89 | 113.36 | 2050.9 | 218.6
Двутавр55 Б2 | 97.9 | 124.75 | 2295.8 | 250.9
Двутавр60 Б1 | 94.6 | 120.45 | 2306.1 | 198.9
Двутавр60 Б2 | 105.5 | 134.41 | 2587.9 | 227.8
Двутавр70 Б0 | 120.1 | 153.05 | 3295.5 | 269.4
Двутавр70 Б1 | 129.3 | 164.74 | 3644.9 | 350.5
Двутавр70 Б2 | 144.2 | 183.64 | 4186.9 | 418.2
Двутавр20 Ш1 | 30.6 | 39.01 | 277.3 | 67.6
Двутавр25 Ш1 | 44.1 | 56.24 | 501.8 | 112.5
Двутавр30 Ш1 | 56.8 | 72.38 | 771.4 | 160.3
Двутавр30 Ш2 | 68.6 | 87.38 | 947.4 | 202.4
Двутавр35 Ш1 | 65.3 | 83.17 | 1024.4 | 227.6
Двутавр35 Ш2 | 79.7 | 101.51 | 1275.2 | 292
Двутавр40 Ш1 | 88.6 | 112.91 | 1595.6 | 372.9
Двутавр40 Ш2 | 106.7 | 135.95 | 1983.4 | 480.5
Двутавр45 Ш1 | 123.5 | 157.38 | 2548.7 | 540.7
Двутавр50 Ш1 | 114.2 | 145.52 | 2505 | 450.8
Двутавр50 Ш2 | 138.4 | 176.34 | 2951.4 | 526.4
Двутавр50 Ш3 | 156.1 | 198.86 | 3385 | 616.6
Двутавр50 Ш4 | 173.8 | 221.38 | 3818.9 | 706.9
Двутавр60 Ш1 | 137 | 174.49 | 3529.8 | 511.2
Двутавр60 Ш2 | 170.7 | 217.41 | 4285.3 | 617.2
Двутавр60 Ш3 | 198.1 | 252.37 | 5026.6 | 737.8
Двутавр60 Ш4 | 225.6 | 287.33 | 5767.2 | 858.6
Двутавр70 Ш1 | 166 | 211.49 | 4983.7 | 601.5
Двутавр70 Ш2 | 190.4 | 242.53 | 5696 | 692.1
Двутавр70 Ш3 | 226.9 | 289.09 | 6761.9 | 828.2
Двутавр70 Ш4 | 258.6 | 329.39 | 7696.2 | 949.3
Двутавр70 Ш5 | 294.9 | 375.69 | 8821.9 | 1100.8
Двутавр80 Ш1 | 164.6 | 209.71 | 5254.7 | 511.8
Двутавр80 Ш2 | 191.1 | 243.45 | 6405.4 | 661.9
Двутавр90 Ш1 | 191.5 | 243.96 | 6642.1 | 553.7
Двутавр90 Ш2 | 212.6 | 270.87 | 7760.3 | 687.8
Двутавр100 Ш1 | 230.6 | 293.8 | 9010.9 | 719.9
Двутавр100 Ш2 | 258.2 | 328.88 | 10348.2 | 856.9
Двутавр100 Ш3 | 285.7 | 363.96 | 11684.5 | 993.9
Двутавр100 Ш4 | 314.5 | 400.58 | 12940.7 | 1114.3
Двутавр20 К1 | 41.4 | 52.69 | 392.5 | 132.1
Двутавр20 К2 | 49.9 | 63.53 | 471.6 | 160.1
Двутавр25 К1 | 62.6 | 79.72 | 745.6 | 248.2
Двутавр25 К2 | 72.4 | 92.18 | 866.6 | 291.9
Двутавр25 К3 | 80.2 | 102.21 | 960.8 | 325.8
Двутавр30 К1 | 87 | 110.8 | 1265.1 | 417.5
Двутавр30 К2 | 94 | 119.78 | 1360.7 | 450.3
Двутавр30 К3 | 105.8 | 134.78 | 1433.7 | 465.9
Двутавр30 К4 | 105.8 | 134.82 | 1538.2 | 513.8
Двутавр35 К1 | 109.1 | 139.03 | 1827.4 | 605.8
Двутавр35 К2 | 136.5 | 173.87 | 2302.6 | 776.3
Двутавр40 К1 | 146.6 | 186.81 | 2850.1 | 950.8
Двутавр40 К2 | 171.7 | 218.69 | 3331.2 | 1120.6
Двутавр40 К3 | 200.1 | 254.87 | 3844.4 | 1300.2
Двутавр40 К4 | 231.9 | 295.39 | 4481.8 | 1532.2
Двутавр40 К5 | 290.8 | 370.49 | 5608 | 1895.7
Швеллер 5У | 4.84 | 6.16 | 9.1 | 2.75
Швеллер 6,5У | 5.9 | 7.51 | 15 | 3.68
Швеллер 8У | 7.05 | 8.98 | 22.4 | 4.75
Швеллер 10У | 8.59 | 10.9 | 34.8 | 6.46
Швеллер 12У | 10.4 | 13.3 | 50.6 | 8.52
Швеллер 14У | 12.3 | 15.6 | 70.2 | 11
Швеллер 16У | 14.2 | 18.1 | 93.4 | 13.8
Швеллер 16аУ | 15.3 | 19.5 | 103 | 16.4
Швеллер 18У | 16.3 | 20.7 | 121 | 17
Швеллер 18аУ | 17.4 | 22.2 | 132 | 20
Швеллер 20У | 18.4 | 23.4 | 152 | 20.5
Швеллер 22У | 21 | 26.7 | 192 | 25.1
Швеллер 24У | 24 | 30.6 | 242 | 31.6
Швеллер 27У | 27.7 | 35.2 | 308 | 37.3
Швеллер 30У | 31.8 | 40.5 | 387 | 43.6
Швеллер 33У | 36.5 | 46.5 | 484 | 51.8
Швеллер 36У | 41.9 | 53.4 | 601 | 61.7
Швеллер 40У | 48.3 | 61.5 | 761 | 73.4
Швеллер 5 П | 4.84 | 6.16 | 9.1 | 2.99
Швеллер 6,5 П | 5.9 | 7.51 | 15 | 4.06
Швеллер 8 П | 7.05 | 8.98 | 22.5 | 3.31
Швеллер 10 П | 8.59 | 10.9 | 34.9 | 7.37
Швеллер 12 П | 10.4 | 13.3 | 50.8 | 9.84
Швеллер 14 П | 12.3 | 15.6 | 70.4 | 12.9
Швеллер 16 П | 14.2 | 18.1 | 93.8 | 16.4
Швеллер 16а П | 15.3 | 19.5 | 103 | 19.6
Швеллер 18 П | 16.3 | 20.7 | 121 | 20.6
Швеллер 18а П | 17.4 | 22.2 | 133 | 24.3
Швеллер 20 П | 18.4 | 23.4 | 153 | 25.2
Швеллер 22 П | 21 | 26.7 | 193 | 31
Швеллер 24 П | 24 | 30.6 | 243 | 39.5
Швеллер 27 П | 27.7 | 35.2 | 310 | 46.7
Швеллер 30 П | 31.8 | 40.5 | 389 | 54.8
Швеллер 33 П | 36.5 | 46.5 | 486 | 64.6
Швеллер 36 П | 41.9 | 53.4 | 603 | 76.3
Швеллер 40 П | 48.3 | 61.5 | 763 | 89.9