## Лист1
таблица Б.16
| Разновидность глинистых грунтов | Число пластичности Ip , % | [7 empty] | Число пластичности Ip , % | Содержание песчаных частиц (2-0,05 мм), % по массе | Содержание частиц размером более 2 мм, % по массе | Показатель текучести IL , д.е.
| Супесь | 1 | <= | Ip | < | 7
| Суглинок | 7 | <= | Ip | < | 17
| Глина |  |  | Ip | >= | 17
таблица Б.17
Разновидность глинистых грунтов |  | Число пластичности Ip , % |  |  |  |  | Содержание песчаных частиц (2-0,05 мм), % по массе
Супесь
песчанистая |  | 1 | <= | Ip | < | 7 |  | >= | 50
пылеватая |  | 1 | <= | Ip | < | 7 |  | < | 50
Суглинок
легкий песчанистый |  | 7 | <= | Ip | < | 12 |  | >= | 40
легкий пылеватый |  | 7 | <= | Ip | < | 12 |  | < | 40
тяжелый песчанистый |  | 12 | <= | Ip | < | 17 |  | >= | 40
тяжелый пылеватый |  | 12 | <= | Ip | < | 17 |  | < | 40
Глина
легкая песчанистая |  | 17 | <= | Ip | < | 27 |  | >= | 40
легкая пылеватая |  | 17 | <= | Ip | < | 27 |  | < | 40
тяжелая |  |  |  | Ip | > | 27 |  |  | Не регламентируется
таблица Б.18
Разновидность глинистых грунтов |  | Содержание частиц размером более 2 мм, % по массе
Супесь | с галькой | <= | 15 | <= | 25
| с щебнем | <= | 15 | <= | 25
| с гравием | <= | 15 | <= | 25
| с дресвой | <= | 15 | <= | 25
| с ракушкой | <= | 15 | <= | 25
Суглинок | с галькой | <= | 15 | <= | 25
| с щебнем | <= | 15 | <= | 25
| с гравием | <= | 15 | <= | 25
| с дресвой | <= | 15 | <= | 25
| с ракушкой | <= | 15 | <= | 25
Глина | с галькой | <= | 15 | <= | 25
| с щебнем | <= | 15 | <= | 25
| с гравием | <= | 15 | <= | 25
| с дресвой | <= | 15 | <= | 25
| с ракушкой | <= | 15 | <= | 25
Супесь | галечниковая | > | 25 | <= | 50
| щебенистая | > | 25 | <= | 50
| гравелистая | > | 25 | <= | 50
| дресвяная | > | 25 | <= | 50
| ракушечная | > | 25 | <= | 50
Суглинок | галечниковый | > | 25 | <= | 50
| щебенистый | > | 25 | <= | 50
| гравелистый | > | 25 | <= | 50
| дресвяный | > | 25 | <= | 50
| ракушечный | > | 25 | <= | 50
Глина | галечниковая | > | 25 | <= | 50
| щебенистая | > | 25 | <= | 50
| гравелистая | > | 25 | <= | 50
| дресвяная | > | 25 | <= | 50
| ракушечная | > | 25 | <= | 50
таблица Б.19.
Разновидность глинистых грунтов |  | Показатель текучести IL , д.е.
Супесь | твердая |  |  | IL | < | 0
| пластичная | 0 | <= | IL | <= | 1
| текучая |  |  | IL | > | 1
Суглинок | твердый |  |  | IL | < | 0
| полутвердый | 0 | <= | IL | <= | 0.25
| тугопластичный | 0.25 | < | IL | <= | 0.5
| мягкопластичный | 0.5 | < | IL | <= | 0.75
| текучепластичный | 0.75 | < | IL | <= | 1
| текучий |  |  | IL | > | 1
Глина | твердая |  |  | IL | < | 0
| полутвердая | 0 | <= | IL | <= | 0.25
| тугопластичная | 0.25 | < | IL | <= | 0.5
| мягкопластичная | 0.5 | < | IL | <= | 0.75
| текучепластичная | 0.75 | < | IL | <= | 1
| текучая |  |  | IL | > | 1
Note on A6: По числу пластичности Ip и содержанию песчаных частиц глинистые грунты подразделяют на разновидности в соответствии с таблицей Б.17.
Note on A21: При наличии частиц размером более 2 мм глинистые грунты подразделяют на разновидности в соответствии с таблицей Б.18.
Note on A54: По показателю текучести IL глинистые грунты подразделяют на разновидности в соответствии с таблицей Б.19.
Note on B1: По числу пластичности Ip глинистые грунты подразделяют на разновидности в соответствии с таблицей Б.16.
Note on L8: В этой ячейке нужны все данные в совокупности проверок всех таблиц и выгледить они должны как то так: Суглинок легкий песчанистый щебенистый твердопластичный, в зависимости от данных по проверкам исходных данных.