## приложение 1
[10 empty] | стр. 1 |  |  | из 1
Определение физико-механических свойств грунта
Заказчик испытания
Проба поступила от
Карьер/Объект
Горная порода
Вид материала |  |  | грунт(глина) |  |  |  | Фракция |  |  |  | -
Дата отбора | [6 empty] | Дата испытания
Результаты испытаний
1. Граница текучести, % | [6 empty] | ГОСТ 5180-2015 п.7 |  |  |  | 57
2. Граница раскатывания, % | [6 empty] | ГОСТ 5180-2015 п.8 |  |  |  | 22.5
3. Число пластичности | [6 empty] | ГОСТ 5180-2015 |  |  |  | 34.5
4. Естественная влажность | [10 empty] | 20
5. Показатель текучести | [10 empty] | -0.072464
6. Максимальная плотность грунта при стандартном уплотнении, определенная в лабораторных условиях, г/см3 | [6 empty] | ГОСТ 22733-2016 |  |  |  | 1.5
7. Оптимальная влажность грунта при стандартном уплотнении, определенная в лабораторных условиях, % | [6 empty] | ГОСТ 22733-2016 |  |  |  | 27.6
8. Допустимая влажность, % | [6 empty] | СНиП 2.05.02-85* СП 34.13330.2012 Таб. В.12 |  |  |  | -
9. Содержание песчаных частиц (2-0,05 мм), % по массе | [6 empty] | ГОСТ 25100-2011 п. Б.2.10, таблица Б.17 |  |  |  | 9
10. Зерновой (гранулометрический) состав:
Частицы (зерна) размером, мм | [5 empty] | 10 | 5 | 2 | 1 | 0.5 |  | 0.25 | 0.1 | <0,1
Содержание частиц, % по массе | [5 empty] | 0 | 0.028 | 0.056 | 0.056 | 0.078 |  | 0.592 | 1.568 | 97.622
Наименование частиц | [5 empty] | Гравийные |  | Песчаные |  |  |  |  | Пылеватые и глинистые
9. Наименование грунта | [6 empty] | ГОСТ 25100-2011 приложение Б |  |  |  | #VALUE!
10. Коэффициент фильтрации | [6 empty] | ГОСТ 25584-2016 |  |  |  | -
11. Степень водопроницаемости | [6 empty] | ГОСТ 25100-2011 п.1.6, т.Б 6 |  |  |  | -
Испытания образцов проведены по ГОСТ 5180-2015 «Грунты. Методы лабораторного определения физических характеристик», ГОСТ 22733-2016 «Грунты. Методы лабораторного определения максимальной плотности» и ГОСТ 25584-2016 «Грунты. Методы лабороторного определения коэффициента фильтрации».
Нач. лаборатории
[5 empty] | (подпись) | [7 empty] | (Ф.И.О.)
| глина | #VALUE! |  | твердая

## Лист1
Таблица №1
Остатки | Размеры отверстий сит, мм. | [12 empty] | Ip , % | Ip , %
| 80 | 10 | 10-5 | 5-2 | 2-1 | 1-0,5 | 0,5 - 0,25 | 0,25 - 0,1 | 0.05 | дно | 500 |  |  | min | max
частные, гр | 0 | 0 | 0.49 | 1.1 | 0.91 | 0.68 | 1.54 | 17.68 | 477.6 | 0 |  | супесь |  | 1 | 7
частные, % | 0 | 0 | 0.098 | 0.22 | 0.182 | 0.136 | 0.308 | 3.536 | 95.52 | 0 |  | суглинок |  | 7 | 17
полные, % | 0 | 0 | 0.098 | 0.318 | 0.5 | 0.636 | 0.944 | 4.48 | 100 | 100 |  | глина |  | 17 | 100
полные проходы, % | 100 | 100 | 99.902 | 99.682 | 99.5 | 99.364 | 99.056 | 95.52 | 0 | 0 |  | Таблица №2
[14 empty] | Ip , % | Ip , % | Песок 2-0,05 | Песок 2-0,05
2. Зерновой состав грунта после удаления зерен крупнее 2 мм: | [13 empty] | min | max | min | max
Остатки |  |  |  | Размеры отверстий сит, мм. | [7 empty] | Супесь | пылеватая | 1 | 7 | 0 | 50
|  |  |  | 2 | 1 | 0.5 | 0.25 | 0.1 | 0.05 | дно |  | Супесь | песчанистая | 1 | 7 | 50 | 100
частные, гр |  |  |  | 0 | 0.91 | 0.68 | 1.54 | 17.68 | 477.6 | 0 | 500 | Суглинок | легкий пылеватый | 7 | 12 | 0 | 40
частные, % |  |  |  | 0 | 0.182 | 0.136 | 0.308 | 3.536 | 95.52 | 0 |  | Суглинок | легкий песчанистый | 7 | 12 | 40 | 100
полные, % |  |  |  | 0 | 0.182 | 0.318 | 0.626 | 4.162 | 99.682 | 99.682 |  | Суглинок | тяжелый пылеватый | 12 | 17 | 0 | 40
полные проходы, % |  |  |  | 99.682 | 99.5 | 99.364 | 99.056 | 95.52 | 0 | 0 |  | Суглинок | тяжелый песчанистый | 12 | 17 | 40 | 100
[12 empty] | Глина | легкая пылеватая | 17 | 27 | 0 | 39.9999
3. Физико-механические показатели грунта: | [11 empty] | Глина | легкая песчанистая | 17 | 27 | 40 | 100
№ п/п | Наименование показателя |  |  |  |  | Ед. изм. | Требования ГОСТ 25100-2011 |  | Фактические значения |  |  | Глина | тяжелая | 27 | 100
1 | Естественная влажность |  |  |  |  | % | не нормируется |  | 18.2 |  |  | Таблица №3
2 | Граница раскатывания |  |  |  |  | % | не нормируется |  | 22.5 |  |  |  |  | Показатель текучести IL , д.е.
3 | Граница текучести |  |  |  |  | % | не нормируется |  | 39 |  |  |  |  | min | max
4 | Число пластичности |  |  |  |  | - | глина |  | 16.5 |  |  | Супесь | твердая | -9 | -1e-05
[7 empty] | Ip >= 17 |  |  |  |  | Супесь | пластичная | 0 | 1
5 | Содержание песчаных частиц 2 – 0,05 мм |  |  |  |  | % | легкая пылеватая |  | 99.682 |  |  | Супесь | текучая | 1 | 10
[12 empty] | Суглинок | твердый | -9 | -1e-05
[7 empty] | < 40 |  |  |  |  | Суглинок | полутвердый | 0 | 0.25
[12 empty] | Суглинок | тугопластичный | 0.25 | 0.5
6 | Содержание частиц размером более 2 мм |  |  |  |  | % |  |  | 0.318 |  |  | Суглинок | мягкопластичный | 0.5 | 0.75
[12 empty] | Суглинок | текучепластичный | 0.75 | 1
[7 empty] | - |  |  |  |  | Суглинок | текучий | 1.0001 | 10
[12 empty] | Глина | твердая | -9 | -1e-05
7 | Показатель текучести |  |  |  |  | - | твердая |  | -0.26061 |  |  | Глина | полутвердая | 1e-06 | 0.25
[12 empty] | Глина | тугопластичная | 0.25 | 0.5
[7 empty] | IL < 0 |  |  |  |  | Глина | мягкопластичная | 0.5 | 0.75
[12 empty] | Глина | текучепластичная | 0.75 | 1
8 | Максимальная плотность грунта |  |  |  |  | г/см³ | не нормируется |  | 1.59 |  |  | Глина | текучая | 1 | 10
9 | Оптимальная влажность грунта |  |  |  |  | % | не нормируется |  | 19.8 |  |  | Таблица №4
[12 empty] | Содержание частиц размером более 2 мм, % по массе |  | min | max
Заключение: |  | Грунт классифицируется, как глина легкая пылеватая твердая по ГОСТ 25100-2011 табл. Б. 16, Б. 17, Б. 19. | [9 empty] | Супесь | с галькой | 15 | 25
|  | по ГОСТ 25100-2011 табл. Б. 16, Б. 17, Б. 18, Б. 19. глина легкая пылеватая твердая | [9 empty] | Супесь | с щебнем | 15 | 25
[12 empty] | Супесь | с гравием | 15 | 25
[12 empty] | Супесь | с дресвой | 15 | 25
[12 empty] | Супесь | с ракушкой | 15 | 25
Число пластичности Ip , % | Содержание песчаных частиц (2-0,05 мм), % по массе | Содержание частиц размером более 2 мм, % по массе | Показатель текучести IL , д.е. | [8 empty] | Суглинок | с галькой | 15 | 25
[12 empty] | Суглинок | с щебнем | 15 | 25
[7 empty] | твердая | IL < 0 |  |  |  | Суглинок | с гравием | 15 | 25
[7 empty] | пластичная | 0 ≤ IL ≤ 1,00 |  |  |  | Суглинок | с дресвой | 15 | 25
20 | 39 | 0.318 | -0.26061 |  |  |  | текучая | IL > 1,00 |  |  |  | Суглинок | с ракушкой | 15 | 25
| 139 | [5 empty] | твердый | IL < 0 |  |  |  | Глина | с галькой | 15 | 25
глина | легкая пылеватая |  | твердая |  |  |  | полутвердый | 0 ≤ IL ≤ 0,25 |  |  |  | Глина | с щебнем | 15 | 25
[7 empty] | тугопластичный | 0,25 ≤ IL ≤ 0,50 |  |  |  | Глина | с гравием | 15 | 25
[7 empty] | мягкопластичный | 0,50 ≤ IL ≤ 0,75 |  |  |  | Глина | с дресвой | 15 | 25
глина легкая пылеватая твердая | [6 empty] | текучепластичный | 0,75 ≤ IL ≤ 1,00 |  |  |  | Глина | с ракушкой | 15 | 25
[7 empty] | текучий | IL > 1,00 |  |  |  | Супесь | галечниковая | 25.01 | 50
Грунт классифицируется, как | [6 empty] | твердая | IL < 0 |  |  |  | Супесь | щебенистая | 25.01 | 50
по ГОСТ 25100-2011 табл. Б. 16, Б. 17, Б. 18, Б. 19. | [6 empty] | полутвердая | 0 ≤ IL ≤ 0,25 |  |  |  | Супесь | гравелистая | 25.01 | 50
по ГОСТ 25100-2011 табл. Б. 16, Б. 17, Б. 19. | [6 empty] | тугопластичная | 0,25 ≤ IL ≤ 0,50 |  |  |  | Супесь | дресвяная | 25.01 | 50
[7 empty] | мягкопластичная | 0,50 ≤ IL ≤ 0,75 |  |  |  | Супесь | ракушечная | 25.01 | 50
[7 empty] | текучепластичная | 0,75 ≤ IL ≤ 1,00 |  |  |  | Суглинок | галечниковый | 25.01 | 50
[7 empty] | текучая | IL > 1,00 |  |  |  | Суглинок | щебенистый | 25.01 | 50
[12 empty] | Суглинок | гравелистый | 25.01 | 50
[12 empty] | Суглинок | дресвяный | 25.01 | 50
[12 empty] | Суглинок | ракушечный | 25.01 | 50
[12 empty] | Глина | галечниковая | 25.01 | 50
[12 empty] | Глина | щебенистая | 25.01 | 50
[12 empty] | Глина | гравелистая | 25.01 | 50
[12 empty] | Глина | дресвяная | 25.01 | 50
[12 empty] | Глина | ракушечная | 25.01 | 50