## Лист1
Таблица №1
Остатки | Размеры отверстий сит, мм. | [12 empty] | Ip , % | Ip , %
| 80 | 10 | 10-5 | 5-2 | 2-1 | 1-0,5 | 0,5 - 0,25 | 0,25 - 0,1 | <0,1 | 0.05 | 1000 |  |  | min | max
частные, гр | 0 | 0 | 6.28 | 3.89 | 2.61 | 2.11 | 3.26 | 10 | 971.85 | 9 |  | супесь |  | 1 | 6.999999
частные, % | 0 | 0 | 0.628 | 0.389 | 0.261 | 0.211 | 0.326 | 1 | 97.185 | 9 |  | суглинок |  | 7 | 16.999999
полные, % | 0 | 0 | 0.628 | 1.017 | 1.278 | 1.489 | 1.815 | 2.815 | 100 | 91 |  | глина |  | 17 | 100
полные проходы, % | 100 | 100 | 99.372 | 98.983 | 98.722 | 98.511 | 98.185 | 97.185 | 0 | 9 |  | Таблица №2
[14 empty] | Ip , % | Ip , % | Песок 2-0,05 | Песок 2-0,05
2. Зерновой состав грунта после удаления зерен крупнее 2 мм: | [13 empty] | min | max | min | max
Остатки |  |  |  | Размеры отверстий сит, мм. | [7 empty] | Супесь | пылеватая | 1 | 7 | 0 | 49.999999
|  |  |  | 2 | 1 | 0.5 | 0.25 | 0.1 | 0.05 | дно |  | Супесь | песчанистая | 1 | 7 | 50 | 100
частные, гр |  |  |  | 0 | 2.61 | 2.11 | 3.26 | 10 | 971.85 | 9 | 1000 | Суглинок | легкий пылеватый | 7 | 12 | 0 | 39.999999
частные, % |  |  |  | 0 | 0.261 | 0.211 | 0.326 | 1 | 97.185 | 0.9 |  | Суглинок | легкий песчанистый | 7 | 12 | 40 | 100
полные, % |  |  |  | 0 | 0.261 | 0.472 | 0.798 | 1.798 | 98.983 | 99.883 |  | Суглинок | тяжелый пылеватый | 12 | 17 | 0 | 39.99999
полные проходы, % |  |  |  | 98.983 | 98.722 | 98.511 | 98.185 | 97.185 | 0 | 9 |  | Суглинок | тяжелый песчанистый | 12 | 17 | 40 | 100
[12 empty] | Глина | легкая пылеватая | 17 | 27 | 0 | 39.9999
3. Физико-механические показатели грунта: | [11 empty] | Глина | легкая песчанистая | 17 | 27 | 40 | 100
№ п/п | Наименование показателя |  |  |  |  | Ед. изм. | Требования ГОСТ 25100-2011 |  | Фактические значения |  |  | Глина | тяжелая | 27 | 100 | 0
1 | Естественная влажность |  |  |  |  | % | не нормируется |  | 20 |  |  | Таблица №3
2 | Граница раскатывания |  |  |  |  | % | не нормируется |  | 22.4 |  |  |  |  | Показатель текучести IL , д.е.
3 | Граница текучести |  |  |  |  | % | не нормируется |  | 57 |  |  |  |  | min | max
4 | Число пластичности |  |  |  |  | - | глина |  | 34.6 |  |  | Супесь | твердая | -9 | -1e-05
[7 empty] | Ip >= 17 |  |  |  |  | Супесь | пластичная | 0 | 1
5 | Содержание песчаных частиц 2 – 0,05 мм |  |  |  |  | % | #REF! |  | 9 |  |  | Супесь | текучая | 1 | 10
[12 empty] | Суглинок | твердый | -9 | -1e-05
[7 empty] | #REF! |  |  |  |  | Суглинок | полутвердый | 0 | 0.25
[12 empty] | Суглинок | тугопластичный | 0.250001 | 0.5
6 | Содержание частиц размером более 2 мм |  |  |  |  | % |  |  | 1.017 |  |  | Суглинок | мягкопластичный | 0.5000001 | 0.75
[12 empty] | Суглинок | текучепластичный | 0.75000001 | 1
[7 empty] | - |  |  |  |  | Суглинок | текучий | 1.0001 | 10
[12 empty] | Глина | твердая | -9 | -1e-05
7 | Показатель текучести |  |  |  |  | - | твердая |  | -0.06936416 |  |  | Глина | полутвердая | 1e-06 | 0.25
[12 empty] | Глина | тугопластичная | 0.250001 | 0.5
[7 empty] | IL < 0 |  |  |  |  | Глина | мягкопластичная | 0.500001 | 0.75
[12 empty] | Глина | текучепластичная | 0.7500001 | 1
8 | Максимальная плотность грунта |  |  |  |  | г/см³ | не нормируется |  | 1.59 |  |  | Глина | текучая | 1.000001 | 10
9 | Оптимальная влажность грунта |  |  |  |  | % | не нормируется |  | 19.8 |  |  | Таблица №4
[12 empty] | Содержание частиц размером более 2 мм, % по массе |  | min | max
Заключение: |  | #REF! | [9 empty] | Супесь | с галькой | 15 | 25
|  | #REF! | [9 empty] | Супесь | с щебнем | 15 | 25
[12 empty] | Супесь | с гравием | 15 | 25
[12 empty] | Супесь | с дресвой | 15 | 25
[12 empty] | Супесь | с ракушкой | 15 | 25
Число пластичности Ip , % | Содержание песчаных частиц (2-0,05 мм), % по массе | Содержание частиц размером более 2 мм, % по массе | Показатель текучести IL , д.е. | [8 empty] | Суглинок | с галькой | 15 | 25
[12 empty] | Суглинок | с щебнем | 15 | 25
[7 empty] | твердая | IL < 0 |  |  |  | Суглинок | с гравием | 15 | 25
[7 empty] | пластичная | 0 ≤ IL ≤ 1,00 |  |  |  | Суглинок | с дресвой | 15 | 25
34.6 | 9 | 1.017 | -0.06936416 |  |  |  | текучая | IL > 1,00 |  |  |  | Суглинок | с ракушкой | 15 | 25
[7 empty] | твердый | IL < 0 |  |  |  | Глина | с галькой | 15 | 25
глина | #REF! |  | твердая |  |  |  | полутвердый | 0 ≤ IL ≤ 0,25 |  |  |  | Глина | с щебнем | 15 | 25
[7 empty] | тугопластичный | 0,25 ≤ IL ≤ 0,50 |  |  |  | Глина | с гравием | 15 | 25
[7 empty] | мягкопластичный | 0,50 ≤ IL ≤ 0,75 |  |  |  | Глина | с дресвой | 15 | 25
#REF! | [6 empty] | текучепластичный | 0,75 ≤ IL ≤ 1,00 |  |  |  | Глина | с ракушкой | 15 | 25
[7 empty] | текучий | IL > 1,00 |  |  |  | Супесь | галечниковая | 25.01 | 50
Грунт классифицируется, как | [6 empty] | твердая | IL < 0 |  |  |  | Супесь | щебенистая | 25.01 | 50
по ГОСТ 25100-2011 табл. Б. 16, Б. 17, Б. 18, Б. 19. | [6 empty] | полутвердая | 0 ≤ IL ≤ 0,25 |  |  |  | Супесь | гравелистая | 25.01 | 50
по ГОСТ 25100-2011 табл. Б. 16, Б. 17, Б. 19. | [6 empty] | тугопластичная | 0,25 ≤ IL ≤ 0,50 |  |  |  | Супесь | дресвяная | 25.01 | 50
[7 empty] | мягкопластичная | 0,50 ≤ IL ≤ 0,75 |  |  |  | Супесь | ракушечная | 25.01 | 50
[7 empty] | текучепластичная | 0,75 ≤ IL ≤ 1,00 |  |  |  | Суглинок | галечниковый | 25.01 | 50
[7 empty] | текучая | IL > 1,00 |  |  |  | Суглинок | щебенистый | 25.01 | 50
[12 empty] | Суглинок | гравелистый | 25.01 | 50
[12 empty] | Суглинок | дресвяный | 25.01 | 50
[12 empty] | Суглинок | ракушечный | 25.01 | 50
[12 empty] | Глина | галечниковая | 25.01 | 50
[12 empty] | Глина | щебенистая | 25.01 | 50
[12 empty] | Глина | гравелистая | 25.01 | 50
[12 empty] | Глина | дресвяная | 25.01 | 50
[12 empty] | Глина | ракушечная | 25.01 | 50