## Лист1
[12 empty] | Число пластичности Ip , % | Содержание песчаных частиц (2-0,05 мм), % по массе | Содержание частиц размером более 2 мм, % по массе | Показатель текучести IL , д.е.
[12 empty] | 34.6 | 9 |  | -0.07
| таблица Б.17 | [10 empty] | Сведено
Столбец1 | Разновидность глинистых грунтов | Столбец2 | Число пластичности Ip , % | Столбец3 | Столбец4 | Столбец5 | Столбец6 | Столбец7 | Содержание песчаных частиц (2-0,05 мм), % по массе | Столбец8 | Столбец9 | Глина тяжелая твердая
Супесь | пылеватая |  | 1 | <= | Ip | < | 7 | 0 |  | < | 50
Супесь | песчанистая |  | 1 | <= | Ip | < | 7 | 50 |  | >= | 50
Суглинок | легкий пылеватый |  | 7 | <= | Ip | < | 12 | 0 |  | < | 40
Суглинок | легкий песчанистый |  | 7 | <= | Ip | < | 12 | 40 |  | >= | 40
Суглинок | тяжелый пылеватый |  | 12 | <= | Ip | < | 17 | 0 |  | < | 40
Суглинок | тяжелый песчанистый |  | 12 | <= | Ip | < | 17 | 40 |  | >= | 40
Глина | легкая пылеватая |  | 17 | <= | Ip | < | 27 | 0 |  | < | 40
Глина | легкая песчанистая |  | 17 | <= | Ip | < | 27 | 40 |  | >= | 40
Глина | тяжелая |  | 27 |  | Ip | > | 27 |  |  |  | Не регламентируется
таблица Б.18
| Разновидность глинистых грунтов |  | Содержание частиц размером более 2 мм, % по массе
| Супесь | с галькой | <= | 15 | <= | 25
|  | с щебнем | <= | 15 | <= | 25
|  | с гравием | <= | 15 | <= | 25
|  | с дресвой | <= | 15 | <= | 25
|  | с ракушкой | <= | 15 | <= | 25
| Суглинок | с галькой | <= | 15 | <= | 25
|  | с щебнем | <= | 15 | <= | 25
|  | с гравием | <= | 15 | <= | 25
|  | с дресвой | <= | 15 | <= | 25
|  | с ракушкой | <= | 15 | <= | 25
| Глина | с галькой | <= | 15 | <= | 25
|  | с щебнем | <= | 15 | <= | 25
|  | с гравием | <= | 15 | <= | 25
|  | с дресвой | <= | 15 | <= | 25
|  | с ракушкой | <= | 15 | <= | 25
| Супесь | галечниковая | > | 25 | <= | 50
|  | щебенистая | > | 25 | <= | 50
|  | гравелистая | > | 25 | <= | 50
|  | дресвяная | > | 25 | <= | 50
|  | ракушечная | > | 25 | <= | 50
| Суглинок | галечниковый | > | 25 | <= | 50
|  | щебенистый | > | 25 | <= | 50
|  | гравелистый | > | 25 | <= | 50
|  | дресвяный | > | 25 | <= | 50
|  | ракушечный | > | 25 | <= | 50
| Глина | галечниковая | > | 25 | <= | 50
|  | щебенистая | > | 25 | <= | 50
|  | гравелистая | > | 25 | <= | 50
|  | дресвяная | > | 25 | <= | 50
|  | ракушечная | > | 25 | <= | 50
таблица Б.19.
| Разновидность глинистых грунтов | Столбец1 | Показатель текучести IL , д.е.
| Супесь | твердая | -2.9513e+94 |  | IL | < | 0
| Супесь | пластичная | 0 | <= | IL | <= | 1
| Супесь | текучая | 1 |  | IL | > | 1
| Суглинок | твердый | -2.9513e+94 |  | IL | < | 0
| Суглинок | полутвердый | 0 | <= | IL | <= | 0.25
| Суглинок | тугопластичный | 0.25 | < | IL | <= | 0.5
| Суглинок | мягкопластичный | 0.5 | < | IL | <= | 0.75
| Суглинок | текучепластичный | 0.75 | < | IL | <= | 1
| Суглинок | текучий | 1 |  | IL | > | 1
| Глина | твердая | -2.9513e+94 |  | IL | < | 0
| Глина | полутвердая | 0 | <= | IL | <= | 0.25
| Глина | тугопластичная | 0.25 | < | IL | <= | 0.5
| Глина | мягкопластичная | 0.5 | < | IL | <= | 0.75
| Глина | текучепластичная | 0.75 | < | IL | <= | 1
| Глина | текучая | 1 |  | IL | > | 1
Note on B6: По числу пластичности Ip и содержанию песчаных частиц глинистые грунты подразделяют на разновидности в соответствии с таблицей Б.17.
Note on B18: При наличии частиц размером более 2 мм глинистые грунты подразделяют на разновидности в соответствии с таблицей Б.18.
Note on B51: По показателю текучести IL глинистые грунты подразделяют на разновидности в соответствии с таблицей Б.19.
Note on C1: По числу пластичности Ip глинистые грунты подразделяют на разновидности в соответствии с таблицей Б.16.