## Мин Порошок
Регистрационный номер | Дата производства | место отбора | Стандарт | № партии | вид материала | Влажность, % по массе | масса пустого пикнометра |  | масса пикнометра с порошком |  | масса пикнометра с порошком и водой |  | масса пикнометра с водой |  | Истинная плотность, гр/см³ | Средняя плотность, гр/см³ | Пористость, % по массе | масса пробы (до испытания) |  | масса пробы (после испытания) |  | Битумоемкость, г | Водостойкость, | масса образца взвешенного на воздухе, г; |  |  | масса образца взвешенного в воде, г |  |  | масса образца взвешенного на воздухе после насыщения и выдерживания в воде, г |  |  | масса образца взвешенного в воде после насыщения и выдерживания в воде, г |  |  | Набухание, % по объёму
[8 empty] | m2 | m1 | m2 | m1 | m2 | m1 | m2 |  |  |  | m1 | m2 | m1 | m2 |  |  | m | m | m | m1 | m1 | m1 | m2 | m2 | m2 | m3 | m3 | m3 |  | 1,25 (2,0) | 0.63 | 0,315 (0,125) | 0.16 | 0,071 (0,063)
1 | 2018-03-26 | цех помола | ГОСТ Р 52129-2003 | 1 | МП-1 | 0.04 | [8 empty] | 2.79 | 1.92 | 31.1828 | 200 | 200 | 120.29 | 121.16 | 52.7909 | [14 empty] | 100 | 100 | 99.9 | 96.73 | 75.11
2 | 2018-03-27 | цех помола | ГОСТ Р 52129-2003 | 2 | МП-1 | 0 | [15 empty] | 52.7909 | [14 empty] | 99.97 | 99.96 | 99.67 | 93.78 | 76.02
3 | 2018-03-29 | цех помола | ГОСТ Р 52129-2003 | 3 | МП-1 | 0.06 | [15 empty] | 52.7909 | [14 empty] | 99.93 | 99.93 | 99.81 | 96.18 | 78.97
4 | 2018-03-30 | цех помола | ГОСТ Р 52129-2003 | 4 | МП-1 | 0 | [15 empty] | 52.7909 | [13 empty] | 0.7 | 99.96 | 99.93 | 99.56 | 93.95 | 75.5
5 | 2018-04-02 | цех помола | ГОСТ Р 52129-2003 | 5 | МП-1 | 0.04 | [8 empty] | 2.79 | 1.9 | 31.8996 | 200 | 200 | 123.1 | 123.9 | 54.7059 | 37.2549 | [12 empty] | 0.7 | 99.97 | 99.96 | 99.71 | 94.67 | 76.45
6 | 2018-04-04 | цех помола | ГОСТ Р 52129-2003 | 6 | МП-1 | 0.02 | [15 empty] | 54.7059 | 37.2549 | [12 empty] | 0.7 | 99.92 | 99.92 | 99.75 | 95.31 | 77.52
7 | 2018-04-06 | цех помола | ГОСТ Р 52129-2003 | 7 | МП-1 | 0.02 | [15 empty] | 54.7059 | 37.2549 | [12 empty] | 0.7 | 99.87 | 99.87 | 99.69 | 95.41 | 77.44
8 | 2018-04-09 | цех помола | ГОСТ Р 52129-2003 | 8 | МП-1 | 0.04 | [15 empty] | 54.7059 | 37.2549 | [12 empty] | 0.7 | 99.83 | 99.83 | 99.63 | 94.7 | 76
9 | 2018-04-10 | цех помола | ГОСТ Р 52129-2003 | 9 | МП-1 | 0.04 | [15 empty] | 54.7059 | 37.2549 | [12 empty] | 0.7 | 100 | 99.94 | 99.05 | 91.26 | 72.97
10 | 2018-04-11 | цех помола | ГОСТ Р 52129-2003 | 10 | МП-1 | 0.02 | [15 empty] | 54.7059 | 37.2549 | [12 empty] | 0.7 | 100 | 99.95 | 98.93 | 90.4 | 72.6
11 | 2018-04-12 | цех помола | ГОСТ Р 52129-2003 | 11 | МП-1 | 0.04 | [15 empty] | 54.7059 | 37.2549 | [12 empty] | 0.7 | 99.96 | 99.9 | 99.03 | 91.75 | 72.82
12 | 2018-04-13 | цех помола | ГОСТ Р 52129-2003 | 12 | МП-1 | 0.02 | [15 empty] | 54.7059 | 37.2549 | [12 empty] | 0.7 | 100 | 99.96 | 99.12 | 90.76 | 71.48
13 | 2018-04-16 | цех помола | ГОСТ Р 52129-2003 | 13 | МП-1 | 0.06 | [15 empty] | 54.7059 | 37.2549 | [12 empty] | 0.7 | 100 | 99.9 | 98.8 | 89.8 | 71.34
14 | 2018-04-17 | цех помола | ГОСТ Р 52129-2003 | 14 | МП-1 | 0.04 | [15 empty] | 54.7059 | 37.2549 | [12 empty] | 0.7 | 100 | 100 | 99.9 | 96.85 | 71.04
15 | 2018-04-20 | цех помола | ГОСТ Р 52129-2003 | 15 | МП-1 | 0.04 | [15 empty] | 54.7059 | 37.2549 | [12 empty] | 0.7 | 100 | 99.9 | 99.45 | 93.35 | 76.6
16 | 2018-04-23 | цех помола | ГОСТ Р 52129-2003 | 16 | МП-1 | 0.04 | [15 empty] | 54.7059 | 37.2549 | [12 empty] | 0.7 | 100 | 99.97 | 99.49 | 92.88 | 76.42
17 | 2018-04-24 | цех помола | ГОСТ Р 52129-2003 | 17 | МП-1 | 0.06 | [15 empty] | 54.7059 | 37.2549 | [12 empty] | 0.7 | 100 | 99.99 | 99.69 | 95.74 | 78.68
18 | 2018-04-27 | цех помола | ГОСТ Р 52129-2003 | 18 | МП-1 | 0.04 | [15 empty] | 54.7059 | 37.2549 | [12 empty] | 0.7 | 100 | 99.9 | 99.3 | 92.6 | 75.2
19 | 2018-04-28 | цех помола | ГОСТ Р 52129-2003 | 19 | МП-1 | 0.04 | [15 empty] | 54.7059 | 37.2549 | [12 empty] | 0.7 | 99.97 | 99.96 | 99.64 | 94.11 | 76.79
20 | 2018-04-29 | цех помола | ГОСТ Р 52129-2003 | 20 | МП-1 | 0.02 | [15 empty] | 54.7059 | 37.2549 | [12 empty] | 0.7 | 100 | 99.97 | 99.59 | 93.26 | 74.87
21 | 2018-04-30 | цех помола | ГОСТ Р 52129-2003 | 21 | МП-1 | 0.04 | [15 empty] | 54.7059 | 37.2549 | [12 empty] | 0.7 | 99.99 | 99.95 | 99.42 | 93.29 | 75.27
22 | 2018-05-01 | цех помола | ГОСТ Р 52129-2003 | 22 | МП-1 | 0.02 | 89.85 | 81.79 | 139.82 | 131.77 | 370.8 | 362.93 | 338.75 | 330.91 | 2.7857 | 1.93 | 30.717 | 200 | 200 | 118.43 | 116.98 | 50.7749 | 35.1783 | [12 empty] | 0.7 | 100 | 99.96 | 99.24 | 92.81 | 74.87
23 | 2018-05-02 | цех помола | ГОСТ Р 52129-2003 | 23 | МП-1 | 0.02 | [8 empty] | 2.7857 |  | 30.717 |  |  |  |  | 50.7749 | 35.1783 | [12 empty] | 0.7 | 100 | 100 | 99.78 | 95.36 | 77.67
24 | 2018-05-03 | цех помола | ГОСТ Р 52129-2003 | 24 | МП-1 | 0.04 | [8 empty] | 2.7857 |  | 30.717 |  |  |  |  | 50.7749 | 35.1783 | [12 empty] | 0.7 | 100 | 99.95 | 99.24 | 92.4 | 74.29
25 | 2018-05-04 | цех помола | ГОСТ Р 52129-2003 | 25 | МП-1 | 0.06 | [8 empty] | 2.7857 |  | 30.717 |  |  |  |  | 50.7749 | 35.1783 | [12 empty] | 0.7 | 99.99 | 99.92 | 98.77 | 91.47 | 72.8
26 | 2018-05-05 | цех помола | ГОСТ Р 52129-2003 | 26 | МП-1 | 0.04 | [8 empty] | 2.7857 |  | 30.717 |  |  |  |  | 50.7749 | 35.1783 | [12 empty] | 0.7 | 99.99 | 99.99 | 99.5 | 92.73 | 74.92
27 | 2018-05-06 | цех помола | ГОСТ Р 52129-2003 | 27 | МП-1 | 0.02 | [8 empty] | 2.7857 |  | 30.717 |  |  |  |  | 50.7749 | 35.1783 | [12 empty] | 0.7 | 100 | 100 | 99.86 | 96.37 | 80.34
28 | 2018-05-07 | цех помола | ГОСТ Р 52129-2003 | 28 | МП-1 | 0.02 | [8 empty] | 2.7857 |  | 30.717 |  |  |  |  | 50.7749 | 35.1783 | [12 empty] | 0.7 | 100 | 99.97 | 99.35 | 92.03 | 73.9
29 | 2018-05-08 | цех помола | ГОСТ Р 52129-2003 | 29 | МП-1 | 0.04 | [8 empty] | 2.7857 |  | 30.717 |  |  |  |  | 50.7749 | 35.1783 | [12 empty] | 0.7 | 99.99 | 99.92 | 99 | 90.36 | 72.67
30 | 2018-05-10 | цех помола | ГОСТ Р 52129-2003 | 30 | МП-1 | 0.04 | [8 empty] | 2.7857 |  | 30.717 |  |  |  |  | 50.7749 | 35.1783 | [12 empty] | 0.7 | 99.88 | 99.86 | 99.43 | 93.82 | 76.35
31 | 2018-05-11 | цех помола | ГОСТ Р 52129-2003 | 31 | МП-1 | 0.02 | [8 empty] | 2.7857 |  | 30.717 |  |  |  |  | 50.7749 | 35.1783 | [12 empty] | 0.7 | 99.99 | 99.95 | 99.29 | 92.19 | 73.94
32 | 2018-05-12 | цех помола | ГОСТ Р 52129-2003 | 32 | МП-1 | 0.04 | [8 empty] | 2.7857 |  | 30.717 |  |  |  |  | 50.7749 | 35.1783 | [12 empty] | 0.7 | 99.93 | 99.86 | 98.88 | 90.48 | 72.39
33 | 2018-05-13 | цех помола | ГОСТ Р 52129-2003 | 33 | МП-1 | 0.08 | [8 empty] | 2.7857 |  | 30.717 |  |  |  |  | 50.7749 | 35.1783 | [12 empty] | 0.7 | 100 | 100 | 99.86 | 96.89 | 81.1
34 | 2018-05-14 | цех помола | ГОСТ Р 52129-2003 | 34 | МП-1 | 0.04 | [8 empty] | 2.7857 |  | 30.717 |  |  |  |  | 50.7749 | 35.1783 | [12 empty] | 0.7 | 100 | 99.98 | 99.52 | 93.68 | 75.49
35 | 2018-05-15 | цех помола | ГОСТ Р 52129-2003 | 35 | МП-1 | 0.06 | [8 empty] | 2.7857 |  | 30.717 |  |  |  |  | 50.7749 | 35.1783 | [12 empty] | 0.7 | 100 | 99.98 | 99.67 | 94.41 | 77.09
36 | 2018-05-16 | цех помола | ГОСТ Р 52129-2003 | 36 | МП-1 | 0.02 | [8 empty] | 2.7857 |  | 30.717 |  |  |  |  | 50.7749 | 35.1783 | [12 empty] | 0.7 | 99.99 | 99.95 | 98.94 | 89.21 | 70.27
37 | 2018-05-18 | цех помола | ГОСТ Р 52129-2003 | 37 | МП-1 | 0.06 | [8 empty] | 2.7857 |  | 30.717 |  |  |  |  | 50.7749 | 35.1783 | [12 empty] | 0.7 | 99.94 | 99.89 | 99.05 | 90.05 | 71.14
38 | 2018-05-19 | цех помола | ГОСТ Р 52129-2003 | 38 | МП-1 | 0.06 | [8 empty] | 2.7857 |  | 30.717 |  |  |  |  | 50.7749 | 35.1783 | [12 empty] | 0.7 | 100 | 100 | 99.7 | 93.37 | 74.8
39 | 2018-05-20 | цех помола | ГОСТ Р 52129-2003 | 39 | МП-1 | 0.04 | [8 empty] | 2.7857 |  | 30.717 |  |  |  |  | 50.7749 | 35.1783 | [12 empty] | 0.7 | 100 | 99.97 | 98.99 | 90.46 | 71.12
40 | 2018-05-21 | цех помола | ГОСТ Р 52129-2003 | 40 | МП-1 | 0.04 | [8 empty] | 2.7857 |  | 30.717 |  |  |  |  | 50.7749 | 35.1783 | [12 empty] | 0.7 | 100 | 99.98 | 99.42 | 93.2 | 74.88
41 | 2018-05-22 | цех помола | ГОСТ Р 52129-2003 | 41 | МП-1 | 0.06 | [8 empty] | 2.7857 |  | 30.717 |  |  |  |  | 50.7749 | 35.1783 | [12 empty] | 0.7 | 100 | 99.96 | 98.89 | 88.94 | 70.78
42 | 2018-05-23 | цех помола | ГОСТ Р 52129-2003 | 42 | МП-1 | 0.04 | [8 empty] | 2.7857 |  | 30.717 |  |  |  |  | 50.7749 | 35.1783 | [12 empty] | 0.7 | 100 | 99.97 | 99.34 | 91.45 | 73.85
43 | 2018-05-24 | цех помола | ГОСТ Р 52129-2003 | 43 | МП-1 | 0.06 | [8 empty] | 2.7857 |  | 30.717 |  |  |  |  | 50.7749 | 35.1783 | [12 empty] | 0.7 | 100 | 99.99 | 99.64 | 92.9 | 75.01
44 | 2018-05-25 | цех помола | ГОСТ Р 52129-2003 | 44 | МП-1 | 0.04 | [8 empty] | 2.7857 |  | 30.717 |  |  |  |  | 50.7749 | 35.1783 | [12 empty] | 0.7 | 100 | 99.98 | 99.36 | 91.46 | 74.35
45 | 2018-05-26 | цех помола | ГОСТ Р 52129-2003 | 45 | МП-1 | 0.06 | [8 empty] | 2.7857 |  | 30.717 |  |  |  |  | 50.7749 | 35.1783 | [12 empty] | 0.7 | 99.98 | 99.96 | 99.07 | 90.1 | 71.16
46 | 2018-05-28 | цех помола | ГОСТ Р 52129-2003 | 46 | МП-1 | 0.02 | [8 empty] | 2.7857 |  | 30.717 |  |  |  |  | 50.7749 | 35.1783 | [12 empty] | 0.7 | 100 | 100 | 99.7 | 94.5 | 76.12
47 | 2018-05-29 | цех помола | ГОСТ Р 52129-2003 | 47 | МП-1 | 0.04 | [8 empty] | 2.7857 |  | 30.717 |  |  |  |  | 50.7749 | 35.1783 | [12 empty] | 0.7 | 100 | 99.96 | 99.15 | 91.33 | 73.43
48 | 2018-05-30 | цех помола | ГОСТ Р 52129-2003 | 48 | МП-1 | 0.02 | [8 empty] | 2.7857 |  | 30.717 |  |  |  |  | 50.7749 | 35.1783 | [12 empty] | 0.7 | 100 | 99.99 | 99.75 | 94.95 | 77.86
49 | 2018-06-01 | цех помола | ГОСТ Р 52129-2003 | 49 | МП-1 | 0.06 | [8 empty] | 2.7857 |  | 30.717 |  |  |  |  | 50.7749 | 35.1783 | [12 empty] | 0.7 | 100 | 100 | 99.68 | 94.73 | 76.88
50 | 2018-06-03 | цех помола | ГОСТ Р 52129-2003 | 50 | МП-1 | 0.04 | 89.95 | 81.79 | 139.84 | 131.78 | 371.07 | 362.99 | 339.03 | 331.02 | 2.7845 | 1.97 | 29.2525 | 200 | 200 | 116.86 | 117.13 | 50.3201 | 35.6003 | [12 empty] | 0.7 | 100 | 99.99 | 99.35 | 91.71 | 73.48
51 | 2018-06-04 | цех помола | ГОСТ Р 52129-2003 | 51 | МП-1 | 0.02 | 92.78 | 89.07 | 142.78 | 139.06 | 373.95 | 370.09 | 341.97 | 338.06 | 2.7791 | 1.94 | 30.192 | 200 | 200 | 120.88 | 121.04 | 52.7401 | 36.8168 | [12 empty] | 0.7 | 100 | 99.98 | 99.66 | 94.21 | 76.27
52 | 2018-06-05 | цех помола | ГОСТ Р 52129-2003 | 52 | МП-1 | 0.04 | [8 empty] | 2.7791 |  | 30.192 |  |  |  |  | 52.7401 | 36.8168 | [12 empty] | 0.7 | 100 | 99.97 | 99.24 | 90.96 | 72.99
53 | 2018-06-05 | цех помола | ГОСТ Р 52129-2003 | 52 | МП-1 | 0.06 | [8 empty] | 2.7791 |  | 30.192 |  |  |  |  | 52.7401 | 36.8168 | [12 empty] | 0.7 | 100 | 99.97 | 99.16 | 91.66 | 72.48
54 | 2018-06-06 | цех помола | ГОСТ Р 52129-2003 | 54 | МП-1 | 0.04 | [8 empty] | 2.7791 |  | 30.192 |  |  |  |  | 52.7401 | 36.8168 | [12 empty] | 0.7 | 99.95 | 99.92 | 99.08 | 90.83 | 72.5
55 | 2018-06-07 | цех помола | ГОСТ Р 52129-2003 | 53 | МП-1 | 0.02 | [8 empty] | 2.7791 |  | 30.192 |  |  |  |  | 52.7401 | 36.8168 | [12 empty] | 0.7 | 99.98 | 99.92 | 98.79 | 90.67 | 71.85
56 | 2018-06-09 | цех помола | ГОСТ Р 52129-2003 | 56 | МП-1 | 0 | [8 empty] | 2.7791 |  | 30.192 |  |  |  |  | 52.7401 | 36.8168 | [12 empty] | 0.7 | 100 | 99.86 | 98.07 | 89.06 | 70.04
57 | 2018-06-10 | цех помола | ГОСТ Р 52129-2003 | 54 | МП-1 | 0.06 | [8 empty] | 2.7791 |  | 30.192 |  |  |  |  | 52.7401 | 36.8168 | [12 empty] | 0.7 | 99.97 | 99.83 | 98.1 | 87.96 | 68.73
58 | 2018-06-11 | цех помола | ГОСТ Р 52129-2003 | 58 | МП-1 | 0.02 | [8 empty] | 2.7791 |  | 30.192 |  |  |  |  | 52.7401 | 36.8168 | [12 empty] | 0.7 | 100 | 99.98 | 99.19 | 90.98 | 71.75
59 | 2018-06-13 | цех помола | ГОСТ Р 52129-2003 | 59 | МП-1 | 0.06 | [8 empty] | 2.7791 |  | 30.192 |  |  |  |  | 52.7401 | 36.8168 | [12 empty] | 0.7 | 99.9 | 99.82 | 99.81 | 91.96 | 73.97
60 | 2018-06-13 | цех помола | ГОСТ Р 52129-2003 | 60 | МП-1 | 0.06 | [8 empty] | 2.7791 |  | 30.192 |  |  |  |  | 52.7401 | 36.8168 | [12 empty] | 0.7 | 99.97 | 99.93 | 99.15 | 91.03 | 72.21
61 | 2018-06-14 | цех помола | ГОСТ Р 52129-2003 | 61 | МП-1 | 0.04 | [8 empty] | 2.7791 |  | 30.192 |  |  |  |  | 52.7401 | 36.8168 | [12 empty] | 0.7 | 99.93 | 99.89 | 99.32 | 93.01 | 74.28
62 | 2018-06-15 | цех помола | ГОСТ Р 52129-2003 | 62 | МП-1 | 0.04 | [8 empty] | 2.7791 |  | 30.192 |  |  |  |  | 52.7401 | 36.8168 | [12 empty] | 0.7 | 99.98 | 99.98 | 99.77 | 94.98 | 77.42
63 | 2018-06-19 | цех помола | ГОСТ Р 52129-2003 | 63 | МП-1 | 0.02 | [8 empty] | 2.7791 |  | 30.192 |  |  |  |  | 52.7401 | 36.8168 | [12 empty] | 0.7 | 100 | 99.97 | 99.33 | 91.84 | 73.61
64 | 2018-06-20 | цех помола | ГОСТ Р 52129-2003 | 64 | МП-1 | 0.02 | [8 empty] | 2.7791 |  | 30.192 |  |  |  |  | 52.7401 | 36.8168 | [12 empty] | 0.7 | 99.75 | 99.72 | 99.01 | 90.93 | 72.44
65 | 2018-06-22 | цех помола | ГОСТ Р 52129-2003 | 65 | МП-1 | 0.06 | [8 empty] | 2.7791 |  | 30.192 |  |  |  |  | 52.7401 | 36.8168 | [12 empty] | 0.7 | 100 | 99.98 | 99.59 | 93.41 | 75.94
66 | 2018-06-24 | цех помола | ГОСТ Р 52129-2003 | 66 | МП-1 | [9 empty] | 2.7791 |  | 30.192 |  |  |  |  | 52.7401 | 36.8168 | [12 empty] | 0.7 | 99.99 | 99.98 | 99.55 | 92.99 | 74.86
67 | 2018-06-26 | цех помола | ГОСТ Р 52129-2003 | 67 | МП-1 | 0.06 | [8 empty] | 2.7791 |  | 30.192 |  |  |  |  | 52.7401 | 36.8168 | [12 empty] | 0.7 | 99.99 | 99.95 | 99.08 | 91.26 | 73.15
68 | 2018-06-27 | цех помола | ГОСТ Р 52129-2003 | 68 | МП-1 | 0.04 | [8 empty] | 2.7791 |  | 30.192 |  |  |  |  | 52.7401 | 36.8168 | [12 empty] | 0.7 | 100 | 99.99 | 99.73 | 94.62 | 77.22
69 | 2018-06-29 | цех помола | ГОСТ Р 52129-2003 | 69 | МП-1 | 0.04 | [8 empty] | 2.7791 |  | 30.192 |  |  |  |  | 52.7401 | 36.8168 | [12 empty] | 0.7 | 99.99 | 99.98 | 99.69 | 94.47 | 76.72
70 | 2018-07-02 | цех помола | ГОСТ Р 52129-2003 | 70 | МП-1 | 0.08 | 89.86 | 81.76 | 139.85 | 131.78 | 370.78 | 362.76 | 338.88 | 330.86 | 2.7619 |  | 30.192 |  |  |  |  | 52.7401 | 36.8168 | [12 empty] | 0.7 | 100 | 100 | 99.87 | 96.3 | 80.04
71 | 2018-07-03 | цех помола | ГОСТ Р 52129-2003 | 71 | МП-1 | 0.04 | 89.86 | 81.79 | 139.85 | 131.78 | 370.81 | 362.81 | 338.89 | 330.88 | 2.7672 | 1.93 | 30.2552 | 200 | 200 | 118.99 | 118.12 | 50.965 | 35.5455 | [12 empty] | 0.7 | 100 | 99.97 | 99.24 | 91.02 | 71.45
71/1 | 2018-07-03 | н 889 нх | ГОСТ Р 52129-2003 | 71 | МП-1 | [9 empty] | 2.7672 |  | 30.2552 |  |  |  |  | 50.965 | 35.5455 | [12 empty] | 0.7 | 99.99 |  | 98.89 |  | 71.56
72 | 2018-07-04 | цех помола | ГОСТ Р 52129-2003 | 72 | МП-1 | 0.04 | [8 empty] | 2.7672 |  | 30.2552 |  |  |  |  | 50.965 | 35.5455 | [12 empty] | 0.7 | 99.98 | 99.96 | 99.18 | 90.74 | 71.14
73 | 2018-07-06 | цех помола | ГОСТ Р 52129-2003 | 73 | МП-1 | 0.04 | [8 empty] | 2.7672 |  | 30.2552 |  |  |  |  | 50.965 | 35.5455 | [12 empty] | 0.7 | 100 | 99.96 | 98.86 | 88.44 | 69.3
74 | 2018-07-07 | цех помола | ГОСТ Р 52129-2003 | 74 | МП-1 | 0.02 | [8 empty] | 2.7672 |  | 30.2552 |  |  |  |  | 50.965 | 35.5455 | [12 empty] | 0.7 | 100 | 99.97 | 99.42 | 92.16 | 74.94
75 | 2018-07-08 | цех помола | ГОСТ Р 52129-2003 | 75 | МП-1 | 0.02 | [8 empty] | 2.7672 |  | 30.2552 |  |  |  |  | 50.965 | 35.5455 | [12 empty] | 0.7 | 100 | 99.98 | 99.41 | 92.57 | 74.09
76 | 2018-07-09 | цех помола | ГОСТ Р 52129-2003 | 76 | МП-1 | 0.06 | [8 empty] | 2.7672 |  | 30.2552 |  |  |  |  | 50.965 | 35.5455 | [12 empty] | 0.7 | 100 | 100 | 99.75 | 94.69 | 77.42
77 | 2018-07-10 | цех помола | ГОСТ Р 52129-2003 | 77 | МП-1 | 0.1 | [8 empty] | 2.7672 |  | 30.2552 |  |  |  |  | 50.965 | 35.5455 | [12 empty] | 0.7 | 99.99 | 99.96 | 99.26 | 92.35 | 76.27
78 | 2018-07-11 | цех помола | ГОСТ Р 52129-2003 | 78 | МП-1 | 0.04 | [8 empty] | 2.7672 |  | 30.2552 |  |  |  |  | 50.965 | 35.5455 | [12 empty] | 0.7 | 100 | 99.99 | 99.52 | 93.2 | 74.61
79 | 2018-07-13 | цех помола | ГОСТ Р 52129-2003 | 79 | МП-1 | 0.04 | [8 empty] | 2.7672 |  | 30.2552 |  |  |  |  | 50.965 | 35.5455 | [12 empty] | 0.7 | 100 | 99.99 | 99.56 | 92.63 | 74.8
80 | 2018-07-14 | цех помола | ГОСТ 32761-2014 | 80 | МП-1 | 0.04 | [8 empty] | 2.7672 |  | 30.2552 |  |  |  |  | 50.965 | 35.5455 | [12 empty] | 0.7 | 100 | 99.98 | 99.47 | 92.22 | 74.34
81 | 2018-07-15 | цех помола | ГОСТ Р 52129-2003 | 81 | МП-1 | 0.02 | [8 empty] | 2.7672 |  | 30.2552 |  |  |  |  | 50.965 | 35.5455 | [12 empty] | 0.7 | 100 | 99.98 | 99.34 | 91.68 | 74.06
82 | 2018-07-17 | цех помола | ГОСТ Р 52129-2003 | 82 | МП-1 | 0.02 | [8 empty] | 2.7672 |  | 30.2552 |  |  |  |  | 50.965 | 35.5455 | [12 empty] | 0.7 | 100 | 99.96 | 99.29 | 91.82 | 72.78
83 | 2018-07-19 | цех помола | ГОСТ Р 52129-2003 | 83 | МП-1 | 0 | [8 empty] | 2.7672 |  | 30.2552 |  |  |  |  | 50.965 | 35.5455 | [12 empty] | 0.7 | 100 | 99.97 | 99.35 | 91.7 | 73.49
84 | 2018-07-20 | цех помола | ГОСТ Р 52129-2003 | 84 | МП-1 | 0.06 | [8 empty] | 2.7672 |  | 30.2552 |  |  |  |  | 50.965 | 35.5455 | [12 empty] | 0.7 | 99.63 | 99.57 | 99.03 | 92.68 | 77.3
85 | 2018-07-21 | цех помола | ГОСТ Р 52129-2003 | 85 | МП-1 | 0.06 | [8 empty] | 2.7672 |  | 30.2552 |  |  |  |  | 50.965 | 35.5455 | [12 empty] | 0.7 | 99.97 | 99.94 | 99.28 | 91.54 | 72.98
86 | 2018-07-23 | цех помола | ГОСТ Р 52129-2003 | 86 | МП-1 | 0.06 | [8 empty] | 2.7672 |  | 30.2552 |  |  |  |  | 50.965 | 35.5455 | [12 empty] | 0.7 | 100 | 100 | 99.84 | 96.09 | 80.05
87 | 2018-07-24 | цех помола | ГОСТ Р 52129-2003 | 87 | МП-1 | 0.06 | [8 empty] | 2.7672 |  | 30.2552 |  |  |  |  | 50.965 | 35.5455 | [12 empty] | 0.7 | 99.99 | 99.96 | 99.2 | 90.63 | 71.98
87/1 | 2018-07-24 | цех помола | ГОСТ Р 52129-2003 | 87 | МП-1 | [9 empty] | 2.7672 |  | 30.2552 |  |  |  |  | 50.965 | 35.5455 | [12 empty] | 0.7 | 100 |  | 99.06 |  | 72.82
88 | 2018-07-26 | цех помола | ГОСТ Р 52129-2003 | 88 | МП-1 | 0 | [8 empty] | 2.7672 |  | 30.2552 |  |  |  |  | 50.965 | 35.5455 | [12 empty] | 0.7 | 100 | 99.98 | 99.46 | 91.99 | 74.55
89 | 2018-07-30 | цех помола | ГОСТ Р 52129-2003 | 89 | МП-1 | 0 | [8 empty] | 2.7672 |  | 30.2552 |  |  |  |  | 50.965 | 35.5455 | [12 empty] | 0.7 |  |  |  |  | 76.26
90 | 2018-07-30 | цех помола | ГОСТ Р 52129-2003 | 90 | МП-1 | [9 empty] | 2.7672 |  | 30.2552 |  |  |  |  | 50.965 | 35.5455 | [12 empty] | 0.7 |  |  |  |  | 71
90/1 | 2018-07-31 | цех помола | ГОСТ Р 52129-2003 | 90 | МП-1 | [9 empty] | 2.7672 |  | 30.2552 |  |  |  |  | 50.965 | 35.5455 | [12 empty] | 0.7 |  |  |  |  | 67.22
90/2 | 2018-07-31 | цех помола | ГОСТ Р 52129-2003 | 90 | МП-1 | [9 empty] | 2.7672 |  | 30.2552 |  |  |  |  | 50.965 | 35.5455 | [12 empty] | 0.7 |  |  |  |  | 74.76
90/3 | 2018-07-31 | цех помола | ГОСТ Р 52129-2003 | 90 | МП-1 | [9 empty] | 2.7672 |  | 30.2552 |  |  |  |  | 50.965 | 35.5455 | [12 empty] | 0.7 |  |  |  |  | 60.56
90/4 | 2018-07-31 | цех помола | ГОСТ Р 52129-2003 | 90 | МП-1 | [9 empty] | 2.7672 |  | 30.2552 |  |  |  |  | 50.965 | 35.5455 | [12 empty] | 0.7 |  |  |  |  | 60.97
90/5 | 2018-07-31 | цех помола | ГОСТ Р 52129-2003 | 90 | МП-1 | [9 empty] | 2.7672 |  | 30.2552 |  |  |  |  | 50.965 | 35.5455 | [12 empty] | 0.7 |  |  |  |  | 72.74
91 | 2018-07-31 | цех помола | ГОСТ 32761-2014 | 91 | МП-1 | 0 | [8 empty] | 2.7672 |  | 30.2552 |  |  |  |  | 50.965 | 35.5455 | [12 empty] | 0.7 | 100 | 99.98 | 99.18 | 90.16 | 70.94
92 | 2018-08-01 | цех помола | ГОСТ Р 52129-2003 | 92 | МП-1 | 0.04 | [8 empty] | 2.7672 |  | 30.2552 |  |  |  |  | 50.965 | 35.5455 | [12 empty] | 0.7 | 100 | 99.96 | 99.44 | 92.45 | 74.64
93 | 2018-08-03 | цех помола | ГОСТ Р 52129-2003 | 93 | МП-1 | 0.04 | 89.85 | 81.79 | 139.86 | 131.77 | 370.98 | 362.92 | 338.98 | 330.96 | 2.7752 | 1.94 | 30.0948 | 200 | 200 | 114.71 | 114.28 | 48.6847 | 34.0331 | [12 empty] | 0.7 | 99.98 | 99.97 | 99.48 | 93 | 74.76
94 | 2018-08-04 | цех помола | ГОСТ Р 52129-2003 | 94 | МП-1 | 0.04 | 89.96 | 81.79 | 139.86 | 131.78 | 371.2 | 363.08 | 339.04 | 330.98 | 2.8036 | 1.94 | 30.8026 | 200 | 200 | 116.77 | 116.28 | 50.3787 | 34.8607 | [12 empty] | 0.7 | 99.99 | 99.97 | 99.32 | 90.91 | 72.57
95 | 2018-08-06 | цех помола | ГОСТ Р 52129-2003 | 95 | МП-1 | 0.06 | [8 empty] | 2.8036 |  | 30.8026 |  |  |  |  | 50.3787 | 34.8607 | [12 empty] | 0.7 | 99.98 | 99.87 | 98.47 | 89.08 | 70.46
96 | 2018-08-07 | цех помола | ГОСТ Р 52129-2003 | 96 | МП-1 | 0 | [8 empty] | 2.8036 |  | 30.8026 |  |  |  |  | 50.3787 | 34.8607 | [12 empty] | 0.7 | 99.96 | 99.79 | 98.11 | 89.06 | 69.7
97 | 2018-08-08 | цех помола | ГОСТ Р 52129-2003 | 97 | МП-1 | 0.04 | 89.86 | 81.79 | 139.86 | 131.78 | 370.86 | 362.83 | 338.99 | 330.94 | 2.7599 | 1.96 | 28.9821 | 200 | 200 | 112.74 | 113.18 | 47.5621 | 33.7776 | [12 empty] | 0.7 | 99.98 | 99.92 | 98.66 | 89.387 | 71.56
98 | 2018-08-09 | цех помола | ГОСТ Р 52129-2003 | 98 | МП-1 | 0.04 | [8 empty] | 2.7599 |  | 28.9821 |  |  |  |  | 47.5621 | 33.7776 | [12 empty] | 0.7 | 99.54 | 99.38 | 98.16 | 89.87 | 72.1
99 | 2018-08-10 | цех помола | ГОСТ Р 52129-2003 | 99 | МП-1 | 0.02 | [8 empty] | 2.7599 |  | 28.9821 |  |  |  |  | 47.5621 | 33.7776 | [12 empty] | 0.7 | 99.97 | 99.92 | 99.18 | 92.09 | 73.13
100 | 2018-08-11 | цех помола | ГОСТ Р 52129-2003 | 100 | МП-1 | 0.02 | [8 empty] | 2.7599 |  | 28.9821 |  |  |  |  | 47.5621 | 33.7776 | [12 empty] | 0.7 | 99.94 | 99.82 | 98.94 | 91.16 | 71.09
101 | 2018-08-12 | цех помола | ГОСТ Р 52129-2003 | 101 | МП-1 | 0.06 | [8 empty] | 2.7599 |  | 28.9821 |  |  |  |  | 47.5621 | 33.7776 | [12 empty] | 0.7 | 99.9 | 99.68 | 97.33 | 85 | 65.55
102 |  | цех помола |  |  | МП-1 | [9 empty] | 2.7599 |  | 28.9821 |  |  |  |  | 47.5621 | 33.7776 | [12 empty] | 0.7
103 | [14 empty] | 2.7599 |  | 28.9821 |  |  |  |  | 47.5621 | 33.7776 | [12 empty] | 0.7
Formulas:
Дата производства = [Дата производства, row above]+2
Дата производства = [Дата производства, row above]
Note on AP3: julias: 75,11 sveta: 85,11

## Паспорт МП-I
Документ № 100 |  |  |  |  | Документ № 100
|  |  | Дата: | «03» августа 2018г. |  |  |  | Дата: | «03» августа 2018г.
Номер партии: | 100 |  |  |  | Номер партии: | 100
|  |  | ГОСТ Р 52129-2003 |  |  |  |  | ГОСТ Р 52129-2003
Зерновой состав - % по массе |  |  |  |  | Зерновой состав - % по массе
мельче 1,25 мм |  |  | не менее 100 | 99.97 | мельче 1,25 мм |  |  | не менее 100 | 99.94
« 0,315 « |  |  | не менее 90 | 99.18 | « 0,315 « |  |  | не менее 90 | 99.94
« 0,071 « |  |  | от 70 до 80 | 73.13 | « 0,071 « |  |  | от 70 до 80 | 99.94
Влажность, % по массе |  |  | не более 1,0 | 0.02 | Влажность, % по массе |  |  | не более 1,0 | 99.94
Пористость, % по объему |  |  | не более 35 | 28.9821 | Пористость, % по объему |  |  | не более 35 | 99.94
Битумоемкость, гр |  |  | не нормируется | 47.5621 | Битумоемкость, гр |  |  | не нормируется | 99.94
Истинная плотность, гр/см³ |  |  |  | 2.7599 | Истинная плотность, гр/см³ |  |  |  | 99.94
Набухание обрзцов из смеси порошка с битумом, % по массе |  |  |  | 0.7 | Набухание обрзцов из смеси порошка с битумом, % по массе |  |  |  | 99.94
Дата производства - |  | 2018-08-10 |  |  | Дата производства - |  | 43322
Note on A10: присваеваем номер документу, номер партии выставляется автоматически по номеру документа
Note on D35: должна подставляться дата
Note on J35: Должна быть дата 11.08.2018 (((

## база
Производитель работ | ФИО | Место отбора | НТД | наименование | исходник
|  | цех помола | ГОСТ Р 52129-2003 | МП-1
|  |  | ГОСТ 32761-2014 | АМП-1
МП-2
4 Классификация по ГОСТ 32761-2014
МП-1 - минеральный порошок активированный из карбонатных горных пород;
МП-2 - минеральный порошок неактивированный из карбонатных горных пород;
МП-3 - минеральный порошок неактивированный из некарбонатных горных пород, твердых и порошковых отходов промышленного производства.
Наименование показателя |  | Норма для марки минерального порошка |  |  | Метод испытания | Наименование показателя | Значение для порошка марки
|  | МП-1 | МП-2 | МП-3 |  |  | МП-1 |  | МП-2
1 Основные требования к минеральному порошку | [6 empty] | неактивированный порошок | активированный порошок
1.1 Зерновой состав, % по массе, не менее:
| - мельче 2 мм; | 100 | 100 | 100 | По ГОСТ 32719 | мельче 1,25 мм | 100 | 100 | 95
| - мельче 0,125 мм; | 85 | 85 | 75 |  | " 0,315 " | 90 | 90 | От 80 до 95
| - мельче 0,063 мм | 70 | 70 | 60 |  | " 0,071 " | От 70 до 80 | 80 | Не менее 60
1.2 Пористость, %, не более |  | 30 | 35 | 40 | По ГОСТ 32764 |  | 35 | 30 | 40
1.3 Битумоемкость, г, не более |  | 50 | 65 | 80 | По ГОСТ 32766 |  | Не нормируется |  | 80
2 Требования, дополнительно применяемые к минеральному порошку
2.1 Влажность, % по массе, не более |  | 0.5 | 1 | 2.5 | По ГОСТ 32762 |  | 1 | Не нормируется | 2.5
2.2 Водостойкость образцов из смеси минерального порошка с битумом, не менее |  | Не нормируется | Не нормируется | 0.7 | По ГОСТ 32765 |  | Не нормируется |  | 0.7
2.3 Набухание образцов из смеси минерального порошка с битумом, %, не более |  | 1.8 | 2.5 | 3 | По ГОСТ 32707 |  | 2.5 | 1.8 | 3
2.4 Содержание водорастворимых соединений, % по массе, не более |  | Не нормируется | Не нормируется | 6 | По ГОСТ 32705
2.5 Содержание полуторных окислов, % по массе, не более |  | 7 | 1.7 | 1.7 | По ГОСТ 32767
Примечание - В минеральном порошке, получаемом из горной породы, прочность на сжатие которой выше 40 МПа, содержание зерен мельче 0,063 мм допускается на 5% меньше указанного в таблице. | [5 empty] | Примечание - В минеральном порошке, получаемом из горной породы, прочность на сжатие которой выше 40 МПа, содержание зерен мельче 0,071 мм допускается на 5% меньше указанного в таблице.