## Труба
ПРОТОКОЛ
контроля геометрических параметров трубы с резьбой Buttress
|  | Номинальный диаметр трубы | 168.28 |  | Номинальная толщина стенки трубы | 8.9 | Сторона трубы | муфтовая сторона | Плавка |  | Партия ТО | Группа прочности | Контролер |  |  |  | А | ниппельная сторона | 168.28 | 7.3 | H40 | годн
[14 empty] | подпись |  | расшифровка | Б | муфтовая сторона | 168.3 | 7.32 | J55 | брак
[17 empty] | В |  | 177.8 | 8.05 | K55
[17 empty] | Г |  | 178 | 8.1 | M65
|  |  |  | Номер шаблона для контроля отклонения диаметра резьбы С10 | [8 empty] | Дата | 2026-08-04 | Смена | Б |  |  | 193.68 | 8.3 | L80
[19 empty] | 193.7 | 8.33 | L8013Cr
[19 empty] | 194 | 8.89 | L809Cr
[19 empty] | 219.08 | 8.9 | N80
|  |  | каждая десятая | каждая | каждая | каждая пятая |  |  | 219.1 | 8.94 | N80-1
| Номер плавки | Номер трубы | Сбег резьбы, мм, не более | Длина резьбы L4, мм | Длина резьбы с полным профилем L7, мм, не менее | Угол наружной фаски, град |  |  | 244.48 | 9.19 | C90
|  |  | — | 114.62 | 51.52 | 55 |  |  | 244.5 | 9.2 | R95
|  |  | 0.13 | 150 | — | 65 |  |  | 245 | 9.5 | T95
1 | 286005 | 146 | 0.14 | 121.5 | 64 | 57 |  |  | 273.05 | 9.52 | C110
[9 empty] | 273.1 | 9.53 | P110
2 | 286005 | 145 | — | 121 | 67 | — |  |  | 298.45 | 9.65 | Q125
[9 empty] | 298.5 | 9.7 | Q135
3 | 286005 | 127 | — | 120 | 69 | — |  |  | 339.72 | 10 | TMK140
[9 empty] | 340 | 10.03 | TMK150
4 | 286005 | 143 | — | 125 | 71 | — |  |  |  | 10.16 | Д
[10 empty] | 10.2 | Е
5 | 286005 | 123 | — | 129 | 66 | — |  |  |  | 10.36 | Л
[10 empty] | 10.4 | М
6 | 286005 | 140 | — | 151 | 65 | — |  |  |  | 10.59 | Р
[10 empty] | 10.6 | Т
7 | 286005 | 121 | — | 128 | 67 | — |  |  |  | 10.92
11
8 | 286005 | 117 | — | 123 | 67 | — |  |  |  | 11.05
11.1
9 | 286005 | 136 | — | 116 | 69 | — |  |  |  | 11.4
11.43
10 | 286005 | 116 | — | 114 | 70 | — |  |  |  | 11.5
11.51
| — | — | — | — | — | — |  |  |  | 11.99
12
| — | — | — | — | — | — |  |  |  | 12.06
12.1
| — | — | — | — | — | — |  |  |  | 12.19
12.2
| — | — | — | — | — | — |  |  |  | 12.4
12.42
| — | — | — | — | — | — |  |  |  | 12.57
12.6
| — | — | — | — | — | — |  |  |  | 12.65
12.7
| — | — | — | — | — | — |  |  |  | 13.06
13.1
| — | — | — | — | — | — |  |  |  | 13.7
13.72
| — | — | — | — | — | — |  |  |  | 13.8
13.84
| — | — | — | — | — | — |  |  |  | 14.15
14.2
| — | — | — | — | — | — |  |  |  | 14.27
14.3
| — | — | — | — | — | — |  |  |  | 15.1
15.11
| — | — | — | — | — | — |  |  |  | 15.88
15.9
| — | — | — | — | — | —