## Черновик
Объект строительства | Наименование конструкции | Завод поставщик | Класс бетона | Дата изготовления | Дата испытания | Возраст образца | Маркировка образца | Масса | Длина | Ширина | Высота | Средняя плотность серии образцов, кг/м³ | Разрушающая нагрузка | Прочность бетона, приведенная к базовому размеру образца, Мпа | Среднее значение Мпа | Процент от требуемой прочности | Контроль прочности Rm ≥ Rтреб, Мпа | № Акта | Выполнение | Сотрудник
Валуево | ПМ - 2.3; 2.4 | ЦДС | В40 | 2019-01-17 | 2019-01-21 | 4 | 1/145 | 2438 | 100 | 100 | 100 | 2409 | 555 | 52.73 | 52.82 | 101.19 | 52,82 ≥ 52,2 | № 015
Валуево | ПМ - 2.3; 2.5 | ЦДС | В40 | 2019-01-17 | 2019-01-21 | 4 | 1/146 | 2386 | 100 | 100 | 100 | 2409 | 559 | 53.11 | 52.82 | 101.19 | 52,82 ≥ 52,2 | № 015
Валуево | ПМ - 2.3; 2.6 | ЦДС | В40 | 2019-01-17 | 2019-01-21 | 4 | 1/147 | 2377 | 100 | 100 | 100 | 2409 | 434 | 41.23 | 52.82 | 101.19 | 52,82 ≥ 52,2 | № 015
Валуево | ПМ - 2.3; 2.7 | ЦДС | В40 | 2019-01-17 | 2019-01-21 | 4 | 1/148 | 2436 | 100 | 100 | 100 | 2409 | 556 | 52.82 | 52.82 | 101.19 | 52,82 ≥ 52,2 | № 015
Валуево | ПМ - 2.3; 2.8 | ЦДС | В40 | 2019-01-17 | 2019-01-24 | 7 | 1/149 | 2434 | 100 | 100 | 100 | 2421 | 494 | 46.93 | 46.93 | 89.9 | 46,93 ≤ 52,2 | № 015
Валуево | ПМ - 2.3; 2.9 | ЦДС | В40 | 2019-01-17 | 2019-01-24 | 7 | 1/150 | 2431 | 100 | 100 | 100 | 2421 | 476 | 45.22 | 46.93 | 89.9 | 46,93 ≤ 52,2 | № 015
Валуево | ПМ - 2.3; 2.10 | ЦДС | В40 | 2019-01-17 | 2019-01-24 | 7 | 1/151 | 2389 | 100 | 100 | 100 | 2421 | 493 | 46.84 | 46.93 | 89.9 | 46,93 ≤ 52,2 | № 015
Валуево | ПМ - 2.3; 2.11 | ЦДС | В40 | 2019-01-17 | 2019-01-24 | 7 | 1/152 | 2428 | 100 | 100 | 100 | 2421 | 494 | 46.93 | 46.93 | 89.9 | 46,93 ≤ 52,2 | № 015
Валуево | ПМ - 2.3; 2.12 | ЦДС | В40 | 2019-01-17 | 2019-02-14 | 28 | 1/153 | 2418 | 100 | 100 | 100 | 2408 | 648 | 61.56 | 61.56 | 117.93 | 61,56 ≥ 52,2 | № 015
Валуево | ПМ - 2.3; 2.13 | ЦДС | В40 | 2019-01-17 | 2019-02-14 | 28 | 1/154 | 2391 | 100 | 100 | 100 | 2408 | 640 | 60.8 | 61.56 | 117.93 | 61,56 ≥ 52,2 | № 015
Валуево | ПМ - 2.3; 2.14 | ЦДС | В40 | 2019-01-17 | 2019-02-14 | 28 | 1/155 | 2401 | 100 | 100 | 100 | 2408 | 667 | 63.37 | 61.56 | 117.93 | 61,56 ≥ 52,2 | № 015
Валуево | ПМ - 2.3; 2.15 | ЦДС | В40 | 2019-01-17 | 2019-02-14 | 28 | 1/156 | 2421 | 100 | 100 | 100 | 2408 | 629 | 59.76 | 61.56 | 117.93 | 61,56 ≥ 52,2 | № 015
Валуево | ПМ - 2.3; 2.16 | ЦДС | В40 | 2019-01-17 | 2019-02-14 | КНТ | 1/157 | 2418 | 100 | 100 | 100 | 2407 | 670 | 63.65 | 62.8 | 120.31 | 62,8 ≥ 52,2 | № 015
Валуево | ПМ - 2.3; 2.17 | ЦДС | В40 | 2019-01-17 | 2019-02-14 | КНТ | 1/158 | 2421 | 100 | 100 | 100 | 2407 | 629 | 59.76 | 62.8 | 120.31 | 62,8 ≥ 52,2 | № 015
Валуево | ПМ - 2.3; 2.18 | ЦДС | В40 | 2019-01-17 | 2019-02-14 | КНТ | 1/159 | 2401 | 100 | 100 | 100 | 2407 | 658 | 62.51 | 62.8 | 120.31 | 62,8 ≥ 52,2 | № 015
Валуево | ПМ - 2.3; 2.19 | ЦДС | В40 | 2019-01-17 | 2019-02-14 | КНТ | 1/160 | 2387 | 100 | 100 | 100 | 2407 | 661 | 62.8 | 62.8 | 120.31 | 62,8 ≥ 52,2 | № 015
|  |  |  | 2019-01-18 | 2019-01-22 | 4 | [5 empty] | 0 |  | 0 | 0 | 0 |  | № 016
|  |  |  | 2019-01-18 | 2019-01-22 | 4 | [5 empty] | 0 |  | 0 | 0 | 0 |  | № 016
|  |  |  | 2019-01-18 | 2019-01-22 | 4 | [5 empty] | 0 |  | 0 | 0 | 0 |  | № 016
|  |  |  | 2019-01-18 | 2019-01-22 | 4 | [5 empty] | 0 |  | 0 | 0 | 0 |  | № 016
Валуево | БС-7 ПС у опоры №1 | ЦДС | В30 | 2019-01-18 | 2019-01-25 | 7 | 1/161 | 2357 | 100 | 100 | 100 | 2418 | 350 | 33.25 | 34.58 | 88.33 | 34,58 ≤ 39,15 | № 016
Валуево | БС-7 ПС у опоры №2 | ЦДС | В30 | 2019-01-18 | 2019-01-25 | 7 | 1/162 | 2400 | 100 | 100 | 100 | 2418 | 364 | 34.58 | 34.58 | 88.33 | 34,58 ≤ 39,15 | № 016
Валуево | БС-7 ПС у опоры №3 | ЦДС | В30 | 2019-01-18 | 2019-01-25 | 7 | 1/163 | 2499 | 100 | 100 | 100 | 2418 | 302 | 28.69 | 34.58 | 88.33 | 34,58 ≤ 39,15 | № 016
Валуево | БС-7 ПС у опоры №4 | ЦДС | В30 | 2019-01-18 | 2019-01-25 | 7 | 1/164 | 2415 | 100 | 100 | 100 | 2418 | 405 | 38.48 | 34.58 | 88.33 | 34,58 ≤ 39,15 | № 016
Валуево | БС-7 ПС у опоры №5 | ЦДС | В30 | 2019-01-18 | 2019-02-15 | 28 | 1/165 | 2368 | 100 | 100 | 100 | 2381 | 487 | 46.27 | 46.27 | 118.19 | 46,27 ≥ 39,15 | № 016
Валуево | БС-7 ПС у опоры №6 | ЦДС | В30 | 2019-01-18 | 2019-02-15 | 28 | 1/166 | 2379 | 100 | 100 | 100 | 2381 | 491 | 46.65 | 46.27 | 118.19 | 46,27 ≥ 39,15 | № 016
Валуево | БС-7 ПС у опоры №7 | ЦДС | В30 | 2019-01-18 | 2019-02-15 | 28 | 1/167 | 2396 | 100 | 100 | 100 | 2381 | 478 | 45.41 | 46.27 | 118.19 | 46,27 ≥ 39,15 | № 016
Валуево | БС-7 ПС у опоры №8 | ЦДС | В30 | 2019-01-18 | 2019-02-15 | 28 | 1/168 | 2381 | 100 | 100 | 100 | 2381 | 471 | 44.75 | 46.27 | 118.19 | 46,27 ≥ 39,15 | № 016
|  |  |  | 2019-01-18 | 2019-02-15 | КНТ | [5 empty] | 0 |  | 0 | 0 | 0 |  | № 016
|  |  |  | 2019-01-18 | 2019-02-15 | КНТ | [5 empty] | 0 |  | 0 | 0 | 0 |  | № 016
|  |  |  | 2019-01-18 | 2019-02-15 | КНТ | [5 empty] | 0 |  | 0 | 0 | 0 |  | № 016
|  |  |  | 2019-01-18 | 2019-02-15 | КНТ | [5 empty] | 0 |  | 0 | 0 | 0 |  | № 016
|  |  |  | 2019-01-19 | 2019-01-23 | 4 | [5 empty] | 0 |  | 0 | 0 | 0 |  | № 017
|  |  |  | 2019-01-19 | 2019-01-23 | 4 | [5 empty] | 0 |  | 0 | 0 | 0 |  | № 017
|  |  |  | 2019-01-19 | 2019-01-23 | 4 | [5 empty] | 0 |  | 0 | 0 | 0 |  | № 017
|  |  |  | 2019-01-19 | 2019-01-23 | 4 | [5 empty] | 0 |  | 0 | 0 | 0 |  | № 017
Валуево | БС-9 ПСТ у опоры №1 | ЦДС | В30 | 2019-01-19 | 2019-01-26 | 7 | 1/169 | 2456 | 100 | 100 | 100 | 2459 | 380 | 36.1 | 39.71 | 101.43 | 39,71 ≥ 39,15 | № 017
Валуево | БС-9 ПСТ у опоры №2 | ЦДС | В30 | 2019-01-19 | 2019-01-26 | 7 | 1/170 | 2458 | 100 | 100 | 100 | 2459 | 358 | 34.01 | 39.71 | 101.43 | 39,71 ≥ 39,15 | № 017
Валуево | БС-9 ПСТ у опоры №3 | ЦДС | В30 | 2019-01-19 | 2019-01-26 | 7 | 1/171 | 2446 | 100 | 100 | 100 | 2459 | 420 | 39.9 | 39.71 | 101.43 | 39,71 ≥ 39,15 | № 017
Валуево | БС-9 ПСТ у опоры №4 | ЦДС | В30 | 2019-01-19 | 2019-01-26 | 7 | 1/172 | 2475 | 100 | 100 | 100 | 2459 | 418 | 39.71 | 39.71 | 101.43 | 39,71 ≥ 39,15 | № 017
Валуево | БС-9 ПСТ у опоры №5 | ЦДС | В30 | 2019-01-19 | 2019-02-16 | 28 | 1/173 | 2460 | 100 | 100 | 100 | 2463 | 495 | 47.03 | 47.03 | 120.13 | 47,03 ≥ 39,15 | № 017
Валуево | БС-9 ПСТ у опоры №6 | ЦДС | В30 | 2019-01-19 | 2019-02-16 | 28 | 1/174 | 2462 | 100 | 100 | 100 | 2463 | 480 | 45.6 | 47.03 | 120.13 | 47,03 ≥ 39,15 | № 017
Валуево | БС-9 ПСТ у опоры №7 | ЦДС | В30 | 2019-01-19 | 2019-02-16 | 28 | 1/175 | 2470 | 100 | 100 | 100 | 2463 | 487 | 46.27 | 47.03 | 120.13 | 47,03 ≥ 39,15 | № 017
Валуево | БС-9 ПСТ у опоры №8 | ЦДС | В30 | 2019-01-19 | 2019-02-16 | 28 | 1/176 | 2458 | 100 | 100 | 100 | 2463 | 496 | 47.12 | 47.03 | 120.13 | 47,03 ≥ 39,15 | № 017
|  |  |  | 2019-01-19 | 2019-02-16 | КНТ | [5 empty] | 0 |  | 0 | 0 | 0 |  | № 017
|  |  |  | 2019-01-19 | 2019-02-16 | КНТ | [5 empty] | 0 |  | 0 | 0 | 0 |  | № 017
|  |  |  | 2019-01-19 | 2019-02-16 | КНТ | [5 empty] | 0 |  | 0 | 0 | 0 |  | № 017
|  |  |  | 2019-01-19 | 2019-02-16 | КНТ | [5 empty] | 0 |  | 0 | 0 | 0 |  | № 017
Валуево | Подферменники ПМ-4.1 / 4.4 опора №4 | ЦДС | В40 | 2019-01-20 | 2019-01-24 | 4 | 1/177 | 2449 | 100 | 100 | 100 | 2442 | 504 | 47.88 | 0 | 0 | 0 ≤ 52,2 | № 018 |  |  |  | 1 снрия
Валуево | Подферменники ПМ-4.1 / 4.4 опора №5 | ЦДС | В40 | 2019-01-20 | 2019-01-24 | 4 | 1/178 | 2444 | 100 | 100 | 100 | 2442 | 533 | 50.64 | 0 | 0 | 0 ≤ 52,2 | № 018
Валуево | Подферменники ПМ-4.1 / 4.4 опора №6 | ЦДС | В40 | 2019-01-20 | 2019-01-24 | 4 | 1/179 | 2441 | 100 | 100 | 100 | 2442 | 580 | 55.1 | 0 | 0 | 0 ≤ 52,2 | № 018
Валуево | Подферменники ПМ-4.1 / 4.4 опора №7 | ЦДС | В40 | 2019-01-20 | 2019-01-24 | 4 | 1/180 | 2435 | 100 | 100 | 100 | 2442 | 500 | 47.5 | 0 | 0 | 0 ≤ 52,2 | № 018
Валуево | Подферменники ПМ-4.1 / 4.4 опора №8 | ЦДС | В40 | 2019-01-20 | 2019-01-27 | 7 | 1/181 | 2444 | 100 | 100 | 100 | 4923 | 621 | 59 | 44.27 | 84.81 | 44,27 ≤ 52,2 | № 018 |  |  | 2452
Валуево | Подферменники ПМ-4.1 / 4.4 опора №9 | ЦДС | В40 | 2019-01-20 | 2019-01-27 | 7 | 1/182 | 2467 | 100 | 100 | 100 | 4923 | 600 | 57 | 44.27 | 84.81 | 44,27 ≤ 52,2 | № 018
Валуево | Подферменники ПМ-4.1 / 4.4 опора №10 | ЦДС | В40 | 2019-01-20 | 2019-01-27 | 7 | 1/183 | 2449 | 100 | 100 | 100 | 4923 | 587 | 55.77 | 44.27 | 84.81 | 44,27 ≤ 52,2 | № 018
Валуево | Подферменники ПМ-4.1 / 4.4 опора №11 | ЦДС | В40 | 2019-01-20 | 2019-01-27 | 7 | 1/184 | 2445 | 100 | 100 | 100 | 4923 | 594 | 56.43 | 44.27 | 84.81 | 44,27 ≤ 52,2 | № 018
Валуево | Подферменники ПМ-4.1 / 4.4 опора №12 | ЦДС | В40 | 2019-01-20 | 2019-02-17 | 28 | 1/185 | 2467 | 100 | 100 | 100 | 4943 | 579 | 55.01 | 51.3 | 98.28 | 51,3 ≤ 52,2 | № 018 |  |  | 2474
Валуево | Подферменники ПМ-4.1 / 4.4 опора №13 | ЦДС | В40 | 2019-01-20 | 2019-02-17 | 28 | 1/186 | 2474 | 100 | 100 | 100 | 4943 | 586 | 55.67 | 51.3 | 98.28 | 51,3 ≤ 52,2 | № 018
Валуево | Подферменники ПМ-4.1 / 4.4 опора №14 | ЦДС | В40 | 2019-01-20 | 2019-02-17 | 28 | 1/187 | 2476 | 100 | 100 | 100 | 4943 | 622 | 59.09 | 51.3 | 98.28 | 51,3 ≤ 52,2 | № 018
Валуево | Подферменники ПМ-4.1 / 4.4 опора №15 | ЦДС | В40 | 2019-01-20 | 2019-02-17 | 28 | 1/188 | 2480 | 100 | 100 | 100 | 4943 | 624 | 59.28 | 51.3 | 98.28 | 51,3 ≤ 52,2 | № 018
Валуево | Подферменники ПМ-4.1 / 4.4 опора №16 | ЦДС | В40 | 2019-01-20 | 2019-02-17 | КНТ | 1/189 | 2482 | 100 | 100 | 100 | 2477 | 700 | 66.5 | 0 | 0 | 0 ≤ 52,2 | № 018 |  |  | 2477
Валуево | Подферменники ПМ-4.1 / 4.4 опора №17 | ЦДС | В40 | 2019-01-20 | 2019-02-17 | КНТ | 1/190 | 2479 | 100 | 100 | 100 | 2477 | 627 | 59.57 | 0 | 0 | 0 ≤ 52,2 | № 018
Валуево | Подферменники ПМ-4.1 / 4.4 опора №18 | ЦДС | В40 | 2019-01-20 | 2019-02-17 | КНТ | 1/191 | 2477 | 100 | 100 | 100 | 2477 | 669 | 63.56 | 0 | 0 | 0 ≤ 52,2 | № 018
Валуево | Подферменники ПМ-4.1 / 4.4 опора №19 | ЦДС | В40 | 2019-01-20 | 2019-02-17 | КНТ | 1/192 | 2469 | 100 | 100 | 100 | 2477 | 670 | 63.65 | 0 | 0 | 0 ≤ 52,2 | № 018
|  |  |  | 2019-01-20 | 2019-01-24 | 4 | [5 empty] | 2442 |  | 0 | 0 | 0 |  | № 019
|  |  |  | 2019-01-20 | 2019-01-24 | 4 | [5 empty] | 2442 |  | 0 | 0 | 0 |  | № 019
|  |  |  | 2019-01-20 | 2019-01-24 | 4 | [5 empty] | 2442 |  | 0 | 0 | 0 |  | № 019
|  |  |  | 2019-01-20 | 2019-01-24 | 4 | [5 empty] | 2442 |  | 0 | 0 | 0 |  | № 019
Валуево | БС-13 ПСТ у опоры №1 | ЦДС | В30 | 2019-01-20 | 2019-01-27 | 7 | 1/193 | 2470 | 100 | 100 | 100 | 4923 | 466 | 44.27 | 44.27 | 113.08 | 44,27 ≥ 39,15 | № 019 |  |  | 2472
Валуево | БС-13 ПСТ у опоры №1 | ЦДС | В30 | 2019-01-20 | 2019-01-27 | 7 | 1/194 | 2474 | 100 | 100 | 100 | 4923 | 450 | 42.75 | 44.27 | 113.08 | 44,27 ≥ 39,15 | № 019
Валуево | БС-13 ПСТ у опоры №2 | ЦДС | В30 | 2019-01-20 | 2019-01-27 | 7 | 1/195 | 2468 | 100 | 100 | 100 | 4923 | 474 | 45.03 | 44.27 | 113.08 | 44,27 ≥ 39,15 | № 019
Валуево | БС-13 ПСТ у опоры №3 | ЦДС | В30 | 2019-01-20 | 2019-01-27 | 7 | 1/196 | 2474 | 100 | 100 | 100 | 4923 | 452 | 42.94 | 44.27 | 113.08 | 44,27 ≥ 39,15 | № 019
Валуево | БС-13 ПСТ у опоры №4 | ЦДС | В30 | 2019-01-20 | 2019-02-17 | 28 | 1/197 | 2467 | 100 | 100 | 100 | 4943 | 526 | 49.97 | 51.3 | 131.03 | 51,3 ≥ 39,15 | № 019 |  |  | 2469
Валуево | БС-13 ПСТ у опоры №5 | ЦДС | В30 | 2019-01-20 | 2019-02-17 | 28 | 1/198 | 2469 | 100 | 100 | 100 | 4943 | 544 | 51.68 | 51.3 | 131.03 | 51,3 ≥ 39,15 | № 019
Валуево | БС-13 ПСТ у опоры №6 | ЦДС | В30 | 2019-01-20 | 2019-02-17 | 28 | 1/199 | 2466 | 100 | 100 | 100 | 4943 | 532 | 50.54 | 51.3 | 131.03 | 51,3 ≥ 39,15 | № 019
Валуево | БС-13 ПСТ у опоры №7 | ЦДС | В30 | 2019-01-20 | 2019-02-17 | 28 | 1/200 | 2474 | 100 | 100 | 100 | 4943 | 540 | 51.3 | 51.3 | 131.03 | 51,3 ≥ 39,15 | № 019
|  |  |  | 2019-01-20 | 2019-02-17 | КНТ | [5 empty] | 2477 |  | 0 | 0 | 0 |  | № 019
|  |  |  | 2019-01-20 | 2019-02-17 | КНТ | [5 empty] | 2477 |  | 0 | 0 | 0 |  | № 019
|  |  |  | 2019-01-20 | 2019-02-17 | КНТ | [5 empty] | 2477 |  | 0 | 0 | 0 |  | № 019
|  |  |  | 2019-01-20 | 2019-02-17 | КНТ | [5 empty] | 2477 |  | 0 | 0 | 0 |  | № 019
Formulas:
Дата испытания = IF(Черновик[[#This Row],[Возраст образца]]="КНТ",Черновик[[#This Row],[Дата изготовления]]+28,Черновик[[#This Row],[Дата изготовления]]+Черновик[[#This Row],[Возраст образца]])

## Класс
Коэффициент вариации прочности | 13.5
Коэффициент требуемой прочности КТ для | 1.305
КЛАСС | Мпа | ТАБЛИЦА 2 ГОСТ 18105
В5 | 6.52 | 6 | 1.07
В7,5 | 9.79 | 6.01 | 1.0701
В10 | 13.05 | 6.02 | 1.0702
В12,5 | 16.31 | 6.03 | 1.0703
В15 | 19.58 | 6.04 | 1.0704
В20 | 26.1 | 6.05 | 1.0705
В22,5 | 29.36 | 6.06 | 1.0706
В25 | 32.62 | 6.07 | 1.0707
В30 | 39.15 | 6.08 | 1.0708
В35 | 45.67 | 6.09 | 1.0709
В40 | 52.2 | 6.1 | 1.071
В45 | 58.72 | 6.11 | 1.0711
В50 | 65.25 | 6.12 | 1.0712
В55 | 71.77 | 6.13 | 1.0713
|  | 6.14 | 1.0714
|  | 6.15 | 1.0715
|  | 6.16 | 1.0716
|  | 6.17 | 1.0717
|  | 6.18 | 1.0718
|  | 6.19 | 1.0719
|  | 6.2 | 1.072
|  | 6.21 | 1.0721
|  | 6.22 | 1.0722
|  | 6.23 | 1.0723
|  | 6.24 | 1.0724
|  | 6.25 | 1.0725
|  | 6.26 | 1.0726
|  | 6.27 | 1.0727
|  | 6.28 | 1.0728
|  | 6.29 | 1.0729
|  | 6.3 | 1.073
|  | 6.31 | 1.0731
|  | 6.32 | 1.0732
|  | 6.33 | 1.0733
|  | 6.34 | 1.0734
|  | 6.35 | 1.0735
|  | 6.36 | 1.0736
|  | 6.37 | 1.0737
|  | 6.38 | 1.0738
|  | 6.39 | 1.0739
|  | 6.4 | 1.074
|  | 6.41 | 1.0741
|  | 6.42 | 1.0742
|  | 6.43 | 1.0743
|  | 6.44 | 1.0744
|  | 6.45 | 1.0745
|  | 6.46 | 1.0746
|  | 6.47 | 1.0747
|  | 6.48 | 1.0748
|  | 6.49 | 1.0749
|  | 6.5 | 1.075
|  | 6.51 | 1.0751
|  | 6.52 | 1.0752
|  | 6.53 | 1.0753
|  | 6.54 | 1.0754
|  | 6.55 | 1.0755
|  | 6.56 | 1.0756
|  | 6.57 | 1.0757
|  | 6.58 | 1.0758
|  | 6.59 | 1.0759
|  | 6.6 | 1.076
|  | 6.61 | 1.0761
|  | 6.62 | 1.0762
|  | 6.63 | 1.0763
|  | 6.64 | 1.0764
|  | 6.65 | 1.0765
|  | 6.66 | 1.0766
|  | 6.67 | 1.0767
|  | 6.68 | 1.0768
|  | 6.69 | 1.0769
|  | 6.7 | 1.077
|  | 6.71 | 1.0771
|  | 6.72 | 1.0772
|  | 6.73 | 1.0773
|  | 6.74 | 1.0774
|  | 6.75 | 1.0775
|  | 6.76 | 1.0776
|  | 6.77 | 1.0777
|  | 6.78 | 1.0778
|  | 6.79 | 1.0779
|  | 6.8 | 1.078
|  | 6.81 | 1.0781
|  | 6.82 | 1.0782
|  | 6.83 | 1.0783
|  | 6.84 | 1.0784
|  | 6.85 | 1.0785
|  | 6.86 | 1.0786
|  | 6.87 | 1.0787
|  | 6.88 | 1.0788
|  | 6.89 | 1.0789
|  | 6.9 | 1.079
|  | 6.91 | 1.0791
|  | 6.92 | 1.0792
|  | 6.93 | 1.0793
|  | 6.94 | 1.0794
|  | 6.95 | 1.0795
|  | 6.96 | 1.0796
|  | 6.97 | 1.0797
|  | 6.98 | 1.0798
|  | 6.99 | 1.0799
|  | 7 | 1.08
|  | 7.01 | 1.0801
|  | 7.02 | 1.0802
|  | 7.03 | 1.0803
|  | 7.04 | 1.0804
|  | 7.05 | 1.0805
|  | 7.06 | 1.0806
|  | 7.07 | 1.0807
|  | 7.08 | 1.0808
|  | 7.09 | 1.0809
|  | 7.1 | 1.081
|  | 7.11 | 1.0811
|  | 7.12 | 1.0812
|  | 7.13 | 1.0813
|  | 7.14 | 1.0814
|  | 7.15 | 1.0815
|  | 7.16 | 1.0816
|  | 7.17 | 1.0817
|  | 7.18 | 1.0818
|  | 7.19 | 1.0819
|  | 7.2 | 1.082
|  | 7.21 | 1.0821
|  | 7.22 | 1.0822
|  | 7.23 | 1.0823
|  | 7.24 | 1.0824
|  | 7.25 | 1.0825
|  | 7.26 | 1.0826
|  | 7.27 | 1.0827
|  | 7.28 | 1.0828
|  | 7.29 | 1.0829
|  | 7.3 | 1.083
|  | 7.31 | 1.0831
|  | 7.32 | 1.0832
|  | 7.33 | 1.0833
|  | 7.34 | 1.0834
|  | 7.35 | 1.0835
|  | 7.36 | 1.0836
|  | 7.37 | 1.0837
|  | 7.38 | 1.0838
|  | 7.39 | 1.0839
|  | 7.4 | 1.084
|  | 7.41 | 1.0841
|  | 7.42 | 1.0842
|  | 7.43 | 1.0843
|  | 7.44 | 1.0844
|  | 7.45 | 1.0845
|  | 7.46 | 1.0846
|  | 7.47 | 1.0847
|  | 7.48 | 1.0848
|  | 7.49 | 1.0849
|  | 7.5 | 1.085
|  | 7.51 | 1.0851
|  | 7.52 | 1.0852
|  | 7.53 | 1.0853
|  | 7.54 | 1.0854
|  | 7.55 | 1.0855
|  | 7.56 | 1.0856
|  | 7.57 | 1.0857
|  | 7.58 | 1.0858
|  | 7.59 | 1.0859
|  | 7.6 | 1.086
|  | 7.61 | 1.0861
|  | 7.62 | 1.0862
|  | 7.63 | 1.0863
|  | 7.64 | 1.0864
|  | 7.65 | 1.0865
|  | 7.66 | 1.0866
|  | 7.67 | 1.0867
|  | 7.68 | 1.0868
|  | 7.69 | 1.0869
|  | 7.7 | 1.087
|  | 7.71 | 1.0871
|  | 7.72 | 1.0872
|  | 7.73 | 1.0873
|  | 7.74 | 1.0874
|  | 7.75 | 1.0875
|  | 7.76 | 1.0876
|  | 7.77 | 1.0877
|  | 7.78 | 1.0878
|  | 7.79 | 1.0879
|  | 7.8 | 1.088
|  | 7.81 | 1.0881
|  | 7.82 | 1.0882
|  | 7.83 | 1.0883
|  | 7.84 | 1.0884
|  | 7.85 | 1.0885
|  | 7.86 | 1.0886
|  | 7.87 | 1.0887
|  | 7.88 | 1.0888
|  | 7.89 | 1.0889
|  | 7.9 | 1.089
|  | 7.91 | 1.0891
|  | 7.92 | 1.0892
|  | 7.93 | 1.0893
|  | 7.94 | 1.0894
|  | 7.95 | 1.0895
|  | 7.96 | 1.0896
|  | 7.97 | 1.0897
|  | 7.98 | 1.0898
|  | 7.99 | 1.0899
|  | 8 | 1.09
|  | 8.01 | 1.0902
|  | 8.02 | 1.0904
|  | 8.03 | 1.0906
|  | 8.04 | 1.0908
|  | 8.05 | 1.091
|  | 8.06 | 1.0912
|  | 8.07 | 1.0914
|  | 8.08 | 1.0916
|  | 8.09 | 1.0918
|  | 8.1 | 1.092
|  | 8.11 | 1.0922
|  | 8.12 | 1.0924
|  | 8.13 | 1.0926
|  | 8.14 | 1.0928
|  | 8.15 | 1.093
|  | 8.16 | 1.0932
|  | 8.17 | 1.0934
|  | 8.18 | 1.0936
|  | 8.19 | 1.0938
|  | 8.2 | 1.094
|  | 8.21 | 1.0942
|  | 8.22 | 1.0944
|  | 8.23 | 1.0946
|  | 8.24 | 1.0948
|  | 8.25 | 1.095
|  | 8.26 | 1.0952
|  | 8.27 | 1.0954
|  | 8.28 | 1.0956
|  | 8.29 | 1.0958
|  | 8.3 | 1.096
|  | 8.31 | 1.0962
|  | 8.32 | 1.0964
|  | 8.33 | 1.0966
|  | 8.34 | 1.0968
|  | 8.35 | 1.097
|  | 8.36 | 1.0972
|  | 8.37 | 1.0974
|  | 8.38 | 1.0976
|  | 8.39 | 1.0978
|  | 8.4 | 1.098
|  | 8.41 | 1.0982
|  | 8.42 | 1.0984
|  | 8.43 | 1.0986
|  | 8.44 | 1.0988
|  | 8.45 | 1.099
|  | 8.46 | 1.0992
|  | 8.47 | 1.0994
|  | 8.48 | 1.0996
|  | 8.49 | 1.0998
|  | 8.5 | 1.1
|  | 8.51 | 1.1002
|  | 8.52 | 1.1004
|  | 8.53 | 1.1006
|  | 8.54 | 1.1008
|  | 8.55 | 1.101
|  | 8.56 | 1.1012
|  | 8.57 | 1.1014
|  | 8.58 | 1.1016
|  | 8.59 | 1.1018
|  | 8.6 | 1.102
|  | 8.61 | 1.1022
|  | 8.62 | 1.1024
|  | 8.63 | 1.1026
|  | 8.64 | 1.1028
|  | 8.65 | 1.103
|  | 8.66 | 1.1032
|  | 8.67 | 1.1034
|  | 8.68 | 1.1036
|  | 8.69 | 1.1038
|  | 8.7 | 1.104
|  | 8.71 | 1.1042
|  | 8.72 | 1.1044
|  | 8.73 | 1.1046
|  | 8.74 | 1.1048
|  | 8.75 | 1.105
|  | 8.76 | 1.1052
|  | 8.77 | 1.1054
|  | 8.78 | 1.1056
|  | 8.79 | 1.1058
|  | 8.8 | 1.106
|  | 8.81 | 1.1062
|  | 8.82 | 1.1064
|  | 8.83 | 1.1066
|  | 8.84 | 1.1068
|  | 8.85 | 1.107
|  | 8.86 | 1.1072
|  | 8.87 | 1.1074
|  | 8.88 | 1.1076
|  | 8.89 | 1.1078
|  | 8.9 | 1.108
|  | 8.91 | 1.1082
|  | 8.92 | 1.1084
|  | 8.93 | 1.1086
|  | 8.94 | 1.1088
|  | 8.95 | 1.109
|  | 8.96 | 1.1092
|  | 8.97 | 1.1094
|  | 8.98 | 1.1096
|  | 8.99 | 1.1098
|  | 9 | 1.11
|  | 9.01 | 1.1103
|  | 9.02 | 1.1106
|  | 9.03 | 1.1109
|  | 9.04 | 1.1112
|  | 9.05 | 1.1115
|  | 9.06 | 1.1118
|  | 9.07 | 1.1121
|  | 9.08 | 1.1124
|  | 9.09 | 1.1127
|  | 9.1 | 1.113
|  | 9.11 | 1.1133
|  | 9.12 | 1.1136
|  | 9.13 | 1.1139
|  | 9.14 | 1.1142
|  | 9.15 | 1.1145
|  | 9.16 | 1.1148
|  | 9.17 | 1.1151
|  | 9.18 | 1.1154
|  | 9.19 | 1.1157
|  | 9.2 | 1.116
|  | 9.21 | 1.1163
|  | 9.22 | 1.1166
|  | 9.23 | 1.1169
|  | 9.24 | 1.1172
|  | 9.25 | 1.1175
|  | 9.26 | 1.1178
|  | 9.27 | 1.1181
|  | 9.28 | 1.1184
|  | 9.29 | 1.1187
|  | 9.3 | 1.119
|  | 9.31 | 1.1193
|  | 9.32 | 1.1196
|  | 9.33 | 1.1199
|  | 9.34 | 1.1202
|  | 9.35 | 1.1205
|  | 9.36 | 1.1208
|  | 9.37 | 1.1211
|  | 9.38 | 1.1214
|  | 9.39 | 1.1217
|  | 9.4 | 1.122
|  | 9.41 | 1.1223
|  | 9.42 | 1.1226
|  | 9.43 | 1.1229
|  | 9.44 | 1.1232
|  | 9.45 | 1.1235
|  | 9.46 | 1.1238
|  | 9.47 | 1.1241
|  | 9.48 | 1.1244
|  | 9.49 | 1.1247
|  | 9.5 | 1.125
|  | 9.51 | 1.1253
|  | 9.52 | 1.1256
|  | 9.53 | 1.1259
|  | 9.54 | 1.1262
|  | 9.55 | 1.1265
|  | 9.56 | 1.1268
|  | 9.57 | 1.1271
|  | 9.58 | 1.1274
|  | 9.59 | 1.1277
|  | 9.6 | 1.128
|  | 9.61 | 1.1283
|  | 9.62 | 1.1286
|  | 9.63 | 1.1289
|  | 9.64 | 1.1292
|  | 9.65 | 1.1295
|  | 9.66 | 1.1298
|  | 9.67 | 1.1301
|  | 9.68 | 1.1304
|  | 9.69 | 1.1307
|  | 9.7 | 1.131
|  | 9.71 | 1.1313
|  | 9.72 | 1.1316
|  | 9.73 | 1.1319
|  | 9.74 | 1.1322
|  | 9.75 | 1.1325
|  | 9.76 | 1.1328
|  | 9.77 | 1.1331
|  | 9.78 | 1.1334
|  | 9.79 | 1.1337
|  | 9.8 | 1.134
|  | 9.81 | 1.1343
|  | 9.82 | 1.1346
|  | 9.83 | 1.1349
|  | 9.84 | 1.1352
|  | 9.85 | 1.1355
|  | 9.86 | 1.1358
|  | 9.87 | 1.1361
|  | 9.88 | 1.1364
|  | 9.89 | 1.1367
|  | 9.9 | 1.137
|  | 9.91 | 1.1373
|  | 9.92 | 1.1376
|  | 9.93 | 1.1379
|  | 9.94 | 1.1382
|  | 9.95 | 1.1385
|  | 9.96 | 1.1388
|  | 9.97 | 1.1391
|  | 9.98 | 1.1394
|  | 9.99 | 1.1397
|  | 10 | 1.14
|  | 10.01 | 1.1404
|  | 10.02 | 1.1408
|  | 10.03 | 1.1412
|  | 10.04 | 1.1416
|  | 10.05 | 1.142
|  | 10.06 | 1.1424
|  | 10.07 | 1.1428
|  | 10.08 | 1.1432
|  | 10.09 | 1.1436
|  | 10.1 | 1.144
|  | 10.11 | 1.1444
|  | 10.12 | 1.1448
|  | 10.13 | 1.1452
|  | 10.14 | 1.1456
|  | 10.15 | 1.146
|  | 10.16 | 1.1464
|  | 10.17 | 1.1468
|  | 10.18 | 1.1472
|  | 10.19 | 1.1476
|  | 10.2 | 1.148
|  | 10.21 | 1.1484
|  | 10.22 | 1.1488
|  | 10.23 | 1.1492
|  | 10.24 | 1.1496
|  | 10.25 | 1.15
|  | 10.26 | 1.1504
|  | 10.27 | 1.1508
|  | 10.28 | 1.1512
|  | 10.29 | 1.1516
|  | 10.3 | 1.152
|  | 10.31 | 1.1524
|  | 10.32 | 1.1528
|  | 10.33 | 1.1532
|  | 10.34 | 1.1536
|  | 10.35 | 1.154
|  | 10.36 | 1.1544
|  | 10.37 | 1.1548
|  | 10.38 | 1.1552
|  | 10.39 | 1.1556
|  | 10.4 | 1.156
|  | 10.41 | 1.1564
|  | 10.42 | 1.1568
|  | 10.43 | 1.1572
|  | 10.44 | 1.1576
|  | 10.45 | 1.158
|  | 10.46 | 1.1584
|  | 10.47 | 1.1588
|  | 10.48 | 1.1592
|  | 10.49 | 1.1596
|  | 10.5 | 1.16
|  | 10.51 | 1.1604
|  | 10.52 | 1.1608
|  | 10.53 | 1.1612
|  | 10.54 | 1.1616
|  | 10.55 | 1.162
|  | 10.56 | 1.1624
|  | 10.57 | 1.1628
|  | 10.58 | 1.1632
|  | 10.59 | 1.1636
|  | 10.6 | 1.164
|  | 10.61 | 1.1644
|  | 10.62 | 1.1648
|  | 10.63 | 1.1652
|  | 10.64 | 1.1656
|  | 10.65 | 1.166
|  | 10.66 | 1.1664
|  | 10.67 | 1.1668
|  | 10.68 | 1.1672
|  | 10.69 | 1.1676
|  | 10.7 | 1.168
|  | 10.71 | 1.1684
|  | 10.72 | 1.1688
|  | 10.73 | 1.1692
|  | 10.74 | 1.1696
|  | 10.75 | 1.17
|  | 10.76 | 1.1704
|  | 10.77 | 1.1708
|  | 10.78 | 1.1712
|  | 10.79 | 1.1716
|  | 10.8 | 1.172
|  | 10.81 | 1.1724
|  | 10.82 | 1.1728
|  | 10.83 | 1.1732
|  | 10.84 | 1.1736
|  | 10.85 | 1.174
|  | 10.86 | 1.1744
|  | 10.87 | 1.1748
|  | 10.88 | 1.1752
|  | 10.89 | 1.1756
|  | 10.9 | 1.176
|  | 10.91 | 1.1764
|  | 10.92 | 1.1768
|  | 10.93 | 1.1772
|  | 10.94 | 1.1776
|  | 10.95 | 1.178
|  | 10.96 | 1.1784
|  | 10.97 | 1.1788
|  | 10.98 | 1.1792
|  | 10.99 | 1.1796
|  | 11 | 1.18
|  | 11.01 | 1.1805
|  | 11.02 | 1.181
|  | 11.03 | 1.1815
|  | 11.04 | 1.182
|  | 11.05 | 1.1825
|  | 11.06 | 1.183
|  | 11.07 | 1.1835
|  | 11.08 | 1.184
|  | 11.09 | 1.1845
|  | 11.1 | 1.185
|  | 11.11 | 1.1855
|  | 11.12 | 1.186
|  | 11.13 | 1.1865
|  | 11.14 | 1.187
|  | 11.15 | 1.1875
|  | 11.16 | 1.188
|  | 11.17 | 1.1885
|  | 11.18 | 1.189
|  | 11.19 | 1.1895
|  | 11.2 | 1.19
|  | 11.21 | 1.1905
|  | 11.22 | 1.191
|  | 11.23 | 1.1915
|  | 11.24 | 1.192
|  | 11.25 | 1.1925
|  | 11.26 | 1.193
|  | 11.27 | 1.1935
|  | 11.28 | 1.194
|  | 11.29 | 1.1945
|  | 11.3 | 1.195
|  | 11.31 | 1.1955
|  | 11.32 | 1.196
|  | 11.33 | 1.1965
|  | 11.34 | 1.197
|  | 11.35 | 1.1975
|  | 11.36 | 1.198
|  | 11.37 | 1.1985
|  | 11.38 | 1.199
|  | 11.39 | 1.1995
|  | 11.4 | 1.2
|  | 11.41 | 1.2005
|  | 11.42 | 1.201
|  | 11.43 | 1.2015
|  | 11.44 | 1.202
|  | 11.45 | 1.2025
|  | 11.46 | 1.203
|  | 11.47 | 1.2035
|  | 11.48 | 1.204
|  | 11.49 | 1.2045
|  | 11.5 | 1.205
|  | 11.51 | 1.2055
|  | 11.52 | 1.206
|  | 11.53 | 1.2065
|  | 11.54 | 1.207
|  | 11.55 | 1.2075
|  | 11.56 | 1.208
|  | 11.57 | 1.2085
|  | 11.58 | 1.209
|  | 11.59 | 1.2095
|  | 11.6 | 1.21
|  | 11.61 | 1.2105
|  | 11.62 | 1.211
|  | 11.63 | 1.2115
|  | 11.64 | 1.212
|  | 11.65 | 1.2125
|  | 11.66 | 1.213
|  | 11.67 | 1.2135
|  | 11.68 | 1.214
|  | 11.69 | 1.2145
|  | 11.7 | 1.215
|  | 11.71 | 1.2155
|  | 11.72 | 1.216
|  | 11.73 | 1.2165
|  | 11.74 | 1.217
|  | 11.75 | 1.2175
|  | 11.76 | 1.218
|  | 11.77 | 1.2185
|  | 11.78 | 1.219
|  | 11.79 | 1.2195
|  | 11.8 | 1.22
|  | 11.81 | 1.2205
|  | 11.82 | 1.221
|  | 11.83 | 1.2215
|  | 11.84 | 1.222
|  | 11.85 | 1.2225
|  | 11.86 | 1.223
|  | 11.87 | 1.2235
|  | 11.88 | 1.224
|  | 11.89 | 1.2245
|  | 11.9 | 1.225
|  | 11.91 | 1.2255
|  | 11.92 | 1.226
|  | 11.93 | 1.2265
|  | 11.94 | 1.227
|  | 11.95 | 1.2275
|  | 11.96 | 1.228
|  | 11.97 | 1.2285
|  | 11.98 | 1.229
|  | 11.99 | 1.2295
|  | 12 | 1.23
|  | 12.01 | 1.2305
|  | 12.02 | 1.231
|  | 12.03 | 1.2315
|  | 12.04 | 1.232
|  | 12.05 | 1.2325
|  | 12.06 | 1.233
|  | 12.07 | 1.2335
|  | 12.08 | 1.234
|  | 12.09 | 1.2345
|  | 12.1 | 1.235
|  | 12.11 | 1.2355
|  | 12.12 | 1.236
|  | 12.13 | 1.2365
|  | 12.14 | 1.237
|  | 12.15 | 1.2375
|  | 12.16 | 1.238
|  | 12.17 | 1.2385
|  | 12.18 | 1.239
|  | 12.19 | 1.2395
|  | 12.2 | 1.24
|  | 12.21 | 1.2405
|  | 12.22 | 1.241
|  | 12.23 | 1.2415
|  | 12.24 | 1.242
|  | 12.25 | 1.2425
|  | 12.26 | 1.243
|  | 12.27 | 1.2435
|  | 12.28 | 1.244
|  | 12.29 | 1.2445
|  | 12.3 | 1.245
|  | 12.31 | 1.2455
|  | 12.32 | 1.246
|  | 12.33 | 1.2465
|  | 12.34 | 1.247
|  | 12.35 | 1.2475
|  | 12.36 | 1.248
|  | 12.37 | 1.2485
|  | 12.38 | 1.249
|  | 12.39 | 1.2495
|  | 12.4 | 1.25
|  | 12.41 | 1.2505
|  | 12.42 | 1.251
|  | 12.43 | 1.2515
|  | 12.44 | 1.252
|  | 12.45 | 1.2525
|  | 12.46 | 1.253
|  | 12.47 | 1.2535
|  | 12.48 | 1.254
|  | 12.49 | 1.2545
|  | 12.5 | 1.255
|  | 12.51 | 1.2555
|  | 12.52 | 1.256
|  | 12.53 | 1.2565
|  | 12.54 | 1.257
|  | 12.55 | 1.2575
|  | 12.56 | 1.258
|  | 12.57 | 1.2585
|  | 12.58 | 1.259
|  | 12.59 | 1.2595
|  | 12.6 | 1.26
|  | 12.61 | 1.2605
|  | 12.62 | 1.261
|  | 12.63 | 1.2615
|  | 12.64 | 1.262
|  | 12.65 | 1.2625
|  | 12.66 | 1.263
|  | 12.67 | 1.2635
|  | 12.68 | 1.264
|  | 12.69 | 1.2645
|  | 12.7 | 1.265
|  | 12.71 | 1.2655
|  | 12.72 | 1.266
|  | 12.73 | 1.2665
|  | 12.74 | 1.267
|  | 12.75 | 1.2675
|  | 12.76 | 1.268
|  | 12.77 | 1.2685
|  | 12.78 | 1.269
|  | 12.79 | 1.2695
|  | 12.8 | 1.27
|  | 12.81 | 1.2705
|  | 12.82 | 1.271
|  | 12.83 | 1.2715
|  | 12.84 | 1.272
|  | 12.85 | 1.2725
|  | 12.86 | 1.273
|  | 12.87 | 1.2735
|  | 12.88 | 1.274
|  | 12.89 | 1.2745
|  | 12.9 | 1.275
|  | 12.91 | 1.2755
|  | 12.92 | 1.276
|  | 12.93 | 1.2765
|  | 12.94 | 1.277
|  | 12.95 | 1.2775
|  | 12.96 | 1.278
|  | 12.97 | 1.2785
|  | 12.98 | 1.279
|  | 12.99 | 1.2795
|  | 13 | 1.28
|  | 13.01 | 1.2805
|  | 13.02 | 1.281
|  | 13.03 | 1.2815
|  | 13.04 | 1.282
|  | 13.05 | 1.2825
|  | 13.06 | 1.283
|  | 13.07 | 1.2835
|  | 13.08 | 1.284
|  | 13.09 | 1.2845
|  | 13.1 | 1.285
|  | 13.11 | 1.2855
|  | 13.12 | 1.286
|  | 13.13 | 1.2865
|  | 13.14 | 1.287
|  | 13.15 | 1.2875
|  | 13.16 | 1.288
|  | 13.17 | 1.2885
|  | 13.18 | 1.289
|  | 13.19 | 1.2895
|  | 13.2 | 1.29
|  | 13.21 | 1.2905
|  | 13.22 | 1.291
|  | 13.23 | 1.2915
|  | 13.24 | 1.292
|  | 13.25 | 1.2925
|  | 13.26 | 1.293
|  | 13.27 | 1.2935
|  | 13.28 | 1.294
|  | 13.29 | 1.2945
|  | 13.3 | 1.295
|  | 13.31 | 1.2955
|  | 13.32 | 1.296
|  | 13.33 | 1.2965
|  | 13.34 | 1.297
|  | 13.35 | 1.2975
|  | 13.36 | 1.298
|  | 13.37 | 1.2985
|  | 13.38 | 1.299
|  | 13.39 | 1.2995
|  | 13.4 | 1.3
|  | 13.41 | 1.3005
|  | 13.42 | 1.301
|  | 13.43 | 1.3015
|  | 13.44 | 1.302
|  | 13.45 | 1.3025
|  | 13.46 | 1.303
|  | 13.47 | 1.3035
|  | 13.48 | 1.304
|  | 13.49 | 1.3045
|  | 13.5 | 1.305
|  | 13.51 | 1.3055
|  | 13.52 | 1.306
|  | 13.53 | 1.3065
|  | 13.54 | 1.307
|  | 13.55 | 1.3075
|  | 13.56 | 1.308
|  | 13.57 | 1.3085
|  | 13.58 | 1.309
|  | 13.59 | 1.3095
|  | 13.6 | 1.31
|  | 13.61 | 1.3105
|  | 13.62 | 1.311
|  | 13.63 | 1.3115
|  | 13.64 | 1.312
|  | 13.65 | 1.3125
|  | 13.66 | 1.313
|  | 13.67 | 1.3135
|  | 13.68 | 1.314
|  | 13.69 | 1.3145
|  | 13.7 | 1.315
|  | 13.71 | 1.3155
|  | 13.72 | 1.316
|  | 13.73 | 1.3165
|  | 13.74 | 1.317
|  | 13.75 | 1.3175
|  | 13.76 | 1.318
|  | 13.77 | 1.3185
|  | 13.78 | 1.319
|  | 13.79 | 1.3195
|  | 13.8 | 1.32
|  | 13.81 | 1.3205
|  | 13.82 | 1.321
|  | 13.83 | 1.3215
|  | 13.84 | 1.322
|  | 13.85 | 1.3225
|  | 13.86 | 1.323
|  | 13.87 | 1.3235
|  | 13.88 | 1.324
|  | 13.89 | 1.3245
|  | 13.9 | 1.325
|  | 13.91 | 1.3255
|  | 13.92 | 1.326
|  | 13.93 | 1.3265
|  | 13.94 | 1.327
|  | 13.95 | 1.3275
|  | 13.96 | 1.328
|  | 13.97 | 1.3285
|  | 13.98 | 1.329
|  | 13.99 | 1.3295
|  | 14 | 1.33
|  | 14.01 | 1.3305
|  | 14.02 | 1.331
|  | 14.03 | 1.3315
|  | 14.04 | 1.332
|  | 14.05 | 1.3325
|  | 14.06 | 1.333
|  | 14.07 | 1.3335
|  | 14.08 | 1.334
|  | 14.09 | 1.3345
|  | 14.1 | 1.335
|  | 14.11 | 1.3355
|  | 14.12 | 1.336
|  | 14.13 | 1.3365
|  | 14.14 | 1.337
|  | 14.15 | 1.3375
|  | 14.16 | 1.338
|  | 14.17 | 1.3385
|  | 14.18 | 1.339
|  | 14.19 | 1.3395
|  | 14.2 | 1.34
|  | 14.21 | 1.3405
|  | 14.22 | 1.341
|  | 14.23 | 1.3415
|  | 14.24 | 1.342
|  | 14.25 | 1.3425
|  | 14.26 | 1.343
|  | 14.27 | 1.3435
|  | 14.28 | 1.344
|  | 14.29 | 1.3445
|  | 14.3 | 1.345
|  | 14.31 | 1.3455
|  | 14.32 | 1.346
|  | 14.33 | 1.3465
|  | 14.34 | 1.347
|  | 14.35 | 1.3475
|  | 14.36 | 1.348
|  | 14.37 | 1.3485
|  | 14.38 | 1.349
|  | 14.39 | 1.3495
|  | 14.4 | 1.35
|  | 14.41 | 1.3505
|  | 14.42 | 1.351
|  | 14.43 | 1.3515
|  | 14.44 | 1.352
|  | 14.45 | 1.3525
|  | 14.46 | 1.353
|  | 14.47 | 1.3535
|  | 14.48 | 1.354
|  | 14.49 | 1.3545
|  | 14.5 | 1.355
|  | 14.51 | 1.3555
|  | 14.52 | 1.356
|  | 14.53 | 1.3565
|  | 14.54 | 1.357
|  | 14.55 | 1.3575
|  | 14.56 | 1.358
|  | 14.57 | 1.3585
|  | 14.58 | 1.359
|  | 14.59 | 1.3595
|  | 14.6 | 1.36
|  | 14.61 | 1.3605
|  | 14.62 | 1.361
|  | 14.63 | 1.3615
|  | 14.64 | 1.362
|  | 14.65 | 1.3625
|  | 14.66 | 1.363
|  | 14.67 | 1.3635
|  | 14.68 | 1.364
|  | 14.69 | 1.3645
|  | 14.7 | 1.365
|  | 14.71 | 1.3655
|  | 14.72 | 1.366
|  | 14.73 | 1.3665
|  | 14.74 | 1.367
|  | 14.75 | 1.3675
|  | 14.76 | 1.368
|  | 14.77 | 1.3685
|  | 14.78 | 1.369
|  | 14.79 | 1.3695
|  | 14.8 | 1.37
|  | 14.81 | 1.3705
|  | 14.82 | 1.371
|  | 14.83 | 1.3715
|  | 14.84 | 1.372
|  | 14.85 | 1.3725
|  | 14.86 | 1.373
|  | 14.87 | 1.3735
|  | 14.88 | 1.374
|  | 14.89 | 1.3745
|  | 14.9 | 1.375
|  | 14.91 | 1.3755
|  | 14.92 | 1.376
|  | 14.93 | 1.3765
|  | 14.94 | 1.377
|  | 14.95 | 1.3775
|  | 14.96 | 1.378
|  | 14.97 | 1.3785
|  | 14.98 | 1.379
|  | 14.99 | 1.3795
|  | 15 | 1.38
|  | 15.01 | 1.3805
|  | 15.02 | 1.381
|  | 15.03 | 1.3815
|  | 15.04 | 1.382
|  | 15.05 | 1.3825
|  | 15.06 | 1.383
|  | 15.07 | 1.3835
|  | 15.08 | 1.384
|  | 15.09 | 1.3845
|  | 15.1 | 1.385
|  | 15.11 | 1.3855
|  | 15.12 | 1.386
|  | 15.13 | 1.3865
|  | 15.14 | 1.387
|  | 15.15 | 1.3875
|  | 15.16 | 1.388
|  | 15.17 | 1.3885
|  | 15.18 | 1.389
|  | 15.19 | 1.3895
|  | 15.2 | 1.39
|  | 15.21 | 1.3905
|  | 15.22 | 1.391
|  | 15.23 | 1.3915
|  | 15.24 | 1.392
|  | 15.25 | 1.3925
|  | 15.26 | 1.393
|  | 15.27 | 1.3935
|  | 15.28 | 1.394
|  | 15.29 | 1.3945
|  | 15.3 | 1.395
|  | 15.31 | 1.3955
|  | 15.32 | 1.396
|  | 15.33 | 1.3965
|  | 15.34 | 1.397
|  | 15.35 | 1.3975
|  | 15.36 | 1.398
|  | 15.37 | 1.3985
|  | 15.38 | 1.399
|  | 15.39 | 1.3995
|  | 15.4 | 1.4
|  | 15.41 | 1.4005
|  | 15.42 | 1.401
|  | 15.43 | 1.4015
|  | 15.44 | 1.402
|  | 15.45 | 1.4025
|  | 15.46 | 1.403
|  | 15.47 | 1.4035
|  | 15.48 | 1.404
|  | 15.49 | 1.4045
|  | 15.5 | 1.405
|  | 15.51 | 1.4055
|  | 15.52 | 1.406
|  | 15.53 | 1.4065
|  | 15.54 | 1.407
|  | 15.55 | 1.4075
|  | 15.56 | 1.408
|  | 15.57 | 1.4085
|  | 15.58 | 1.409
|  | 15.59 | 1.4095
|  | 15.6 | 1.41
|  | 15.61 | 1.4105
|  | 15.62 | 1.411
|  | 15.63 | 1.4115
|  | 15.64 | 1.412
|  | 15.65 | 1.4125
|  | 15.66 | 1.413
|  | 15.67 | 1.4135
|  | 15.68 | 1.414
|  | 15.69 | 1.4145
|  | 15.7 | 1.415
|  | 15.71 | 1.4155
|  | 15.72 | 1.416
|  | 15.73 | 1.4165
|  | 15.74 | 1.417
|  | 15.75 | 1.4175
|  | 15.76 | 1.418
|  | 15.77 | 1.4185
|  | 15.78 | 1.419
|  | 15.79 | 1.4195
|  | 15.8 | 1.42
|  | 15.81 | 1.4205
|  | 15.82 | 1.421
|  | 15.83 | 1.4215
|  | 15.84 | 1.422
|  | 15.85 | 1.4225
|  | 15.86 | 1.423
|  | 15.87 | 1.4235
|  | 15.88 | 1.424
|  | 15.89 | 1.4245
|  | 15.9 | 1.425
|  | 15.91 | 1.4255
|  | 15.92 | 1.426
|  | 15.93 | 1.4265
|  | 15.94 | 1.427
|  | 15.95 | 1.4275
|  | 15.96 | 1.428
|  | 15.97 | 1.4285
|  | 15.98 | 1.429
|  | 15.99 | 1.4295
|  | 16 | 1.43