## Лист1
[7 empty] | TRUE | TRUE | TRUE |  |  | TRUE | TRUE |  |  | TRUE | TRUE
|  | защитный потенциал, В (данные для изменения) |  |  |  | защитный потенциал, В (не изменять) |  |  |  | скорость внешней коррозии стенки трубы по посл. ВТД мм/год (данные для изменения) |  | скорость внешней коррозии стенки трубы по посл. ВТД мм/год (не изменять) |  | коррозионные дефекты по последней ВТД, % от толщины стенки трубы (данные для изменения) |  | коррозионные дефекты по последней ВТД, % от толщины стенки трубы (не изменять)
51 | 52
будущее | дальше | координаты | защитный потенциал, В | min | max | координаты | защитный потенциал, В | max | min | координаты | распределение дефектов | координаты | распределение дефектов | координаты | скорость коррозии | координаты | скорость коррозии
|  | 0 | -1.389 | -0.9 | -2.5 | 0 | -1.389 | -0.9 | -2.5 | 165.505 | 18.82353 | 165.505 | 18.82353 | 165.505 | 18.82353 | 165.505 | 18.82353
|  | 100 | -1.389 | -0.9 | -2.5 | 100 | -1.389 | -0.9 | -2.5 | 165.713 | 23.52941 | 165.713 | 23.52941 | 165.713 | 23.52941 | 165.713 | 23.52941
|  | 200 | -1.378 | -0.9 | -2.5 | 200 | -1.378 | -0.9 | -2.5 | 165.807 | 22.35294 | 165.807 | 22.35294 | 165.807 | 22.35294 | 165.807 | 22.35294
|  | 300 | -1.389 | -0.9 | -2.5 | 300 | -1.389 | -0.9 | -2.5 | 165.819 | 21.17647 | 165.819 | 21.17647 | 165.819 | 21.17647 | 165.819 | 21.17647
|  | 400 | -1.389 | -0.9 | -2.5 | 400 | -1.389 | -0.9 | -2.5 | 166.093 | 21.17647 | 166.093 | 21.17647 | 166.093 | 21.17647 | 166.093 | 21.17647
|  | 500 | -1.389 | -0.9 | -2.5 | 500 | -1.389 | -0.9 | -2.5 | 166.298 | 23.52941 | 166.298 | 23.52941 | 166.298 | 23.52941 | 166.298 | 23.52941
|  | 600 | -1.389 | -0.9 | -2.5 | 600 | -1.389 | -0.9 | -2.5 | 166.737 | 23.52941 | 166.737 | 23.52941 | 166.737 | 22.35294 | 166.737 | 22.35294
|  | 700 | -1.389 | -0.9 | -2.5 | 700 | -1.389 | -0.9 | -2.5 | 401.126 | 19.10112 | 401.126 | 19.10112 | 401.126 | 21.17647 | 401.126 | 21.17647
|  | 800 | -1.389 | -0.9 | -2.5 | 800 | -1.389 | -0.9 | -2.5 | 421.43 | 26.43678 | 421.43 | 26.43678 | 421.43 | 23.52941 | 421.43 | 23.52941
|  | 900 | -1.389 | -0.9 | -2.5 | 900 | -1.389 | -0.9 | -2.5 | 457.27 | 14.44444 | 457.27 | 14.44444 | 457.27 | 23.52941 | 457.27 | 23.52941
|  | 1000 | -1.389 | -0.9 | -2.5 | 1000 | -1.389 | -0.9 | -2.5 | 542.362 | 27.71084 | 542.362 | 27.71084 | 542.362 | 23.52941 | 542.362 | 23.52941
прошлое | ближе | 1100 | -1.389 | -0.9 | -2.5 | 1100 | -1.389 | -0.9 | -2.5 | 521.972 | 19.54023 | 521.972 | 19.54023 | 521.972 | 19.54023 | 521.972 | 19.54023
|  | 1200 | -1.389 | -0.9 | -2.5 | 1200 | -1.389 | -0.9 | -2.5 | 569.098 | 24.17582 | 569.098 | 24.17582 | 569.098 | 24.17582 | 569.098 | 24.17582
|  | 1300 | -1.389 | -0.9 | -2.5 | 1300 | -1.389 | -0.9 | -2.5 | 637.407 | 19.58763 | 637.407 | 19.58763 | 637.407 | 19.58763 | 637.407 | 19.58763
|  | 1400 | -1.378 | -0.9 | -2.5 | 1400 | -1.378 | -0.9 | -2.5 | 660.642 | 29.59184 | 660.642 | 29.59184 | 660.642 | 23.52941 | 660.642 | 23.52941
|  | 1500 | -1.389 | -0.9 | -2.5 | 1500 | -1.389 | -0.9 | -2.5 | 658.358 | 20 | 658.358 | 20 | 658.358 | 22.35294 | 658.358 | 22.35294
|  | 1600 | -1.389 | -0.9 | -2.5 | 1600 | -1.389 | -0.9 | -2.5 | 683.645 | 17.64706 | 683.645 | 17.64706 | 683.645 | 21.17647 | 683.645 | 21.17647
|  | 1700 | -1.389 | -0.9 | -2.5 | 1700 | -1.389 | -0.9 | -2.5 | 684.251 | 15.66265 | 684.251 | 15.66265 | 684.251 | 21.17647 | 684.251 | 21.17647
|  | 1800 | -1.389 | -0.9 | -2.5 | 1800 | -1.389 | -0.9 | -2.5 | 663.265 | 20 | 663.265 | 20 | 663.265 | 23.52941 | 663.265 | 23.52941
|  | 1900 | -1.389 | -0.9 | -2.5 | 1900 | -1.389 | -0.9 | -2.5 | 684.479 | 28.73563 | 684.479 | 28.73563 | 684.479 | 20.96813 | 684.479 | 20.96813
|  | 2000 | -1.378 | -0.9 | -2.5 | 2000 | -1.378 | -0.9 | -2.5 | 686.129 | 22.22222 | 686.129 | 22.22222 | 686.129 | 20.91749 | 686.129 | 20.91749
|  | 2100 | -1.384 | -0.9 | -2.5 | 2100 | -1.384 | -0.9 | -2.5 | 687.046 | 26.96629 | 687.046 | 26.96629 | 687.046 | 20.86685 | 687.046 | 20.86685
|  | 2200 | -1.389 | -0.9 | -2.5 | 2200 | -1.389 | -0.9 | -2.5 | 688.123 | 26.96629 | 688.123 | 26.96629 | 688.123 | 21.17647 | 688.123 | 21.17647
|  | 2300 | -1.384 | -0.9 | -2.5 | 2300 | -1.384 | -0.9 | -2.5 | 688.534 | 44.68085 | 688.534 | 44.68085 | 688.534 | 21.17647 | 688.534 | 21.17647
|  | 2400 | -1.389 | -0.9 | -2.5 | 2400 | -1.389 | -0.9 | -2.5 | 811.632 | 32.14286 | 811.632 | 32.14286 | 811.632 | 23.52941 | 811.632 | 23.52941
|  | 2500 | -1.389 | -0.9 | -2.5 | 2500 | -1.389 | -0.9 | -2.5 | 886.361 | 30.95238 | 886.361 | 30.95238 | 886.361 | 20.96813 | 886.361 | 20.96813
|  | 2600 | -1.389 | -0.9 | -2.5 | 2600 | -1.389 | -0.9 | -2.5 | 865.236 | 19.27711 | 865.236 | 19.27711 | 865.236 | 20.91749 | 865.236 | 20.91749
|  | 2700 | -1.389 | -0.9 | -2.5 | 2700 | -1.389 | -0.9 | -2.5 | 887.594 | 17.28395 | 887.594 | 17.28395 | 887.594 | 20.86685 | 887.594 | 20.86685
|  | 2800 | -1.389 | -0.9 | -2.5 | 2800 | -1.389 | -0.9 | -2.5 | 888.123 | 18.51852 | 888.123 | 18.51852 | 888.123 | 20.81621 | 888.123 | 20.81621
|  | 2900 | -1.394 | -0.9 | -2.5 | 2900 | -1.394 | -0.9 | -2.5 | 903.008 | 20.45455 | 903.008 | 20.45455 | 903.008 | 20.76558 | 903.008 | 20.76558
|  | 3000 | -1.384 | -0.9 | -2.5 | 3000 | -1.384 | -0.9 | -2.5 | 1082.479 | 19.80198 | 1082.479 | 19.80198 | 1082.479 | 20.71494 | 1082.479 | 20.71494
|  | 3100 | -1.389 | -0.9 | -2.5 | 3100 | -1.389 | -0.9 | -2.5 | 1083.579 | 19.80198 | 1083.579 | 19.80198 | 1083.579 | 20.6643 | 1083.579 | 20.6643
|  | 3200 | -1.389 | -0.9 | -2.5 | 3200 | -1.389 | -0.9 | -2.5 | 1151.265 | 27.65957 | 1151.265 | 27.65957 | 1151.265 | 20.61366 | 1151.265 | 20.61366
|  | 3300 | -1.389 | -0.9 | -2.5 | 3300 | -1.389 | -0.9 | -2.5 | 1151.64 | 24.46809 | 1151.64 | 24.46809 | 1151.64 | 20.56302 | 1151.64 | 20.56302
|  | 3400 | -1.389 | -0.9 | -2.5 | 3400 | -1.389 | -0.9 | -2.5 | 1151.732 | 33.33333 | 1151.732 | 33.33333 | 1151.732 | 20.51238 | 1151.732 | 20.51238
|  | 3500 | -1.384 | -0.9 | -2.5 | 3500 | -1.384 | -0.9 | -2.5 | 1234.066 | 30.68182 | 1234.066 | 30.68182 | 1234.066 | 20.46174 | 1234.066 | 20.46174
|  | 3600 | -1.389 | -0.9 | -2.5 | 3600 | -1.389 | -0.9 | -2.5 | 1234.552 | 28.73563 | 1234.552 | 28.73563 | 1234.552 | 20.4111 | 1234.552 | 20.4111
|  | 3700 | -1.389 | -0.9 | -2.5 | 3700 | -1.389 | -0.9 | -2.5 | 1235.619 | 29.88506 | 1235.619 | 29.88506 | 1235.619 | 20.36046 | 1235.619 | 20.36046
|  | 3800 | -1.384 | -0.9 | -2.5 | 3800 | -1.384 | -0.9 | -2.5 | 1267.601 | 25.27473 | 1267.601 | 25.27473 | 1267.601 | 25.27473 | 1267.601 | 25.27473
|  | 3900 | -1.389 | -0.9 | -2.5 | 3900 | -1.389 | -0.9 | -2.5 | 1268.856 | 19.10112 | 1268.856 | 19.10112 | 1268.856 | 19.10112 | 1268.856 | 19.10112
|  | 4000 | -1.389 | -0.9 | -2.5 | 4000 | -1.389 | -0.9 | -2.5 | 1271.85 | 24.44444 | 1271.85 | 24.44444 | 1271.85 | 21.48673 | 1271.85 | 21.48673
|  | 4100 | -1.389 | -0.9 | -2.5 | 4100 | -1.389 | -0.9 | -2.5 | 1545.178 | 30.33708 | 1545.178 | 30.33708 | 1545.178 | 21.60713 | 1545.178 | 21.60713
|  | 4200 | -1.389 | -0.9 | -2.5 | 4200 | -1.389 | -0.9 | -2.5 | 1546.705 | 21.42857 | 1546.705 | 21.42857 | 1546.705 | 21.72754 | 1546.705 | 21.72754
|  | 4300 | -1.384 | -0.9 | -2.5 | 4300 | -1.384 | -0.9 | -2.5 | 1582.214 | 28.08989 | 1582.214 | 28.08989 | 1582.214 | 21.84794 | 1582.214 | 21.84794
|  | 4400 | -1.389 | -0.9 | -2.5 | 4400 | -1.389 | -0.9 | -2.5 | 1682.125 | 23.59551 | 1682.125 | 23.59551 | 1682.125 | 21.96834 | 1682.125 | 21.96834
|  | 4500 | -1.389 | -0.9 | -2.5 | 4500 | -1.389 | -0.9 | -2.5 | 1730.585 | 24.44444 | 1730.585 | 24.44444 | 1730.585 | 22.08874 | 1730.585 | 22.08874
|  | 4600 | -1.384 | -0.9 | -2.5 | 4600 | -1.384 | -0.9 | -2.5 | 1755.157 | 33.68421 | 1755.157 | 33.68421 | 1755.157 | 22.20914 | 1755.157 | 22.20914
|  | 4700 | -1.389 | -0.9 | -2.5 | 4700 | -1.389 | -0.9 | -2.5 | 1785.814 | 19.10112 | 1785.814 | 19.10112 | 1785.814 | 19.10112 | 1785.814 | 19.10112
|  | 4800 | -1.384 | -0.9 | -2.5 | 4800 | -1.384 | -0.9 | -2.5 | 1856.734 | 11.11111 | 1856.734 | 11.11111 | 1856.734 | 11.11111 | 1856.734 | 11.11111
|  | 4900 | -1.394 | -0.9 | -2.5 | 4900 | -1.394 | -0.9 | -2.5 | 1904.246 | 15.38462 | 1904.246 | 15.38462 | 1904.246 | 15.38462 | 1904.246 | 15.38462
|  | 5000 | -1.394 | -0.9 | -2.5 | 5000 | -1.394 | -0.9 | -2.5 | 1916.263 | 14.60674 | 1916.263 | 14.60674 | 1916.263 | 20.76558 | 1916.263 | 20.76558
|  | 5100 | -1.384 | -0.9 | -2.5 | 5100 | -1.384 | -0.9 | -2.5 | 1985.814 | 13.59223 | 1985.814 | 13.59223 | 1985.814 | 20.71494 | 1985.814 | 20.71494
|  | 5200 | -1.394 | -0.9 | -2.5 | 5200 | -1.394 | -0.9 | -2.5 | 2033.999 | 16.85393 | 2033.999 | 16.85393 | 2033.999 | 20.6643 | 2033.999 | 20.6643
|  | 5300 | -1.384 | -0.9 | -2.5 | 5300 | -1.384 | -0.9 | -2.5 | 2054.644 | 17.77778 | 2054.644 | 17.77778 | 2054.644 | 20.61366 | 2054.644 | 20.61366
|  | 5400 | -1.384 | -0.9 | -2.5 | 5400 | -1.384 | -0.9 | -2.5 | 2054.743 | 18.18182 | 2054.743 | 18.18182 | 2054.743 | 20.56302 | 2054.743 | 20.56302
|  | 5500 | -1.384 | -0.9 | -2.5 | 5500 | -1.384 | -0.9 | -2.5 | 2034.193 | 16.85393 | 2034.193 | 16.85393 | 2034.193 | 20.51238 | 2034.193 | 20.51238
|  | 5600 | -1.384 | -0.9 | -2.5 | 5600 | -1.384 | -0.9 | -2.5 | 2034.449 | 19.10112 | 2034.449 | 19.10112 | 2034.449 | 20.46174 | 2034.449 | 20.46174
|  | 5700 | -1.384 | -0.9 | -2.5 | 5700 | -1.384 | -0.9 | -2.5 | 2133.742 | 18 | 2133.742 | 18 | 2133.742 | 20.4111 | 2133.742 | 20.4111
|  | 5800 | -1.389 | -0.9 | -2.5 | 5800 | -1.389 | -0.9 | -2.5 | 2422.412 | 10 | 2422.412 | 10 | 2422.412 | 20.36046 | 2422.412 | 20.36046
|  | 5900 | -1.394 | -0.9 | -2.5 | 5900 | -1.394 | -0.9 | -2.5 | 2453.097 | 14.28571 | 2453.097 | 14.28571 | 2453.097 | 25.27473 | 2453.097 | 25.27473
|  | 6000 | -1.394 | -0.9 | -2.5 | 6000 | -1.394 | -0.9 | -2.5 | 2529.686 | 21.2766 | 2529.686 | 21.2766 | 2529.686 | 21.96834 | 2529.686 | 21.96834
|  | 6100 | -1.384 | -0.9 | -2.5 | 6100 | -1.384 | -0.9 | -2.5 | 2532.421 | 19.14894 | 2532.421 | 19.14894 | 2532.421 | 22.08874 | 2532.421 | 22.08874
|  | 6200 | -1.384 | -0.9 | -2.5 | 6200 | -1.384 | -0.9 | -2.5 | 2562.991 | 13.25301 | 2562.991 | 13.25301 | 2562.991 | 22.20914 | 2562.991 | 22.20914
|  | 6300 | -1.384 | -0.9 | -2.5 | 6300 | -1.384 | -0.9 | -2.5 | 2683.593 | 21.17647 | 2683.593 | 21.17647 | 2683.593 | 21.17647 | 2683.593 | 21.17647
|  | 6400 | -1.384 | -0.9 | -2.5 | 6400 | -1.384 | -0.9 | -2.5 | 2753.183 | 12.08791 | 2753.183 | 12.08791 | 2753.183 | 12.08791 | 2753.183 | 12.08791
|  | 6500 | -1.394 | -0.9 | -2.5 | 6500 | -1.394 | -0.9 | -2.5 | 2793.934 | 15.85366 | 2793.934 | 15.85366 | 2793.934 | 15.85366 | 2793.934 | 15.85366
|  | 6600 | -1.384 | -0.9 | -2.5 | 6600 | -1.384 | -0.9 | -2.5 | 2803.804 | 15.66265 | 2803.804 | 15.66265 | 2803.804 | 15.66265 | 2803.804 | 15.66265
|  | 6700 | -1.394 | -0.9 | -2.5 | 6700 | -1.394 | -0.9 | -2.5 | 2809.997 | 14.60674 | 2809.997 | 14.60674 | 2809.997 | 14.60674 | 2809.997 | 14.60674
|  | 6800 | -1.384 | -0.9 | -2.5 | 6800 | -1.384 | -0.9 | -2.5 | 2810.202 | 16.85393 | 2810.202 | 16.85393 | 2810.202 | 16.85393 | 2810.202 | 16.85393
|  | 6900 | -1.384 | -0.9 | -2.5 | 6900 | -1.384 | -0.9 | -2.5 | 2835.646 | 10.58824 | 2835.646 | 10.58824 | 2835.646 | 10.58824 | 2835.646 | 10.58824
|  | 7000 | -10 | -0.9 | -2.5 | 7000 | -10 | -0.9 | -2.5 | 2846.098 | 17.77778 | 2846.098 | 17.77778 | 2846.098 | 17.77778 | 2846.098 | 17.77778
|  | 7100 | -1.384 | -0.9 | -2.5 | 7100 | -1.384 | -0.9 | -2.5 | 2853.021 | 19.10112 | 2853.021 | 19.10112 | 2853.021 | 19.10112 | 2853.021 | 19.10112
|  | 7200 | -1.394 | -0.9 | -2.5 | 7200 | -1.394 | -0.9 | -2.5 | 2854.115 | 15.73034 | 2854.115 | 15.73034 | 2854.115 | 15.73034 | 2854.115 | 15.73034
|  | 7300 | -1.389 | -0.9 | -2.5 | 7300 | -1.389 | -0.9 | -2.5 | 2854.873 | 15.73034 | 2854.873 | 15.73034 | 2854.873 | 15.73034 | 2854.873 | 15.73034
|  | 7400 | -1.384 | -0.9 | -2.5 | 7400 | -1.384 | -0.9 | -2.5 | 2859.965 | 19.10112 | 2859.965 | 19.10112 | 2859.965 | 19.10112 | 2859.965 | 19.10112
|  | 7500 | -1.389 | -0.9 | -2.5 | 7500 | -1.389 | -0.9 | -2.5 | 2862.225 | 19.27711 | 2862.225 | 19.27711 | 2862.225 | 19.27711 | 2862.225 | 19.27711
|  | 7600 | -1.384 | -0.9 | -2.5 | 7600 | -1.384 | -0.9 | -2.5 | 2882.84 | 15 | 2882.84 | 15 | 2882.84 | 15 | 2882.84 | 15
|  | 7700 | -1.389 | -0.9 | -2.5 | 7700 | -1.389 | -0.9 | -2.5 | 2911.325 | 15.66265 | 2911.325 | 15.66265 | 2911.325 | 15.66265 | 2911.325 | 15.66265
|  | 7800 | -1.389 | -0.9 | -2.5 | 7800 | -1.389 | -0.9 | -2.5 | 2911.888 | 22.5 | 2911.888 | 22.5 | 2911.888 | 19.10112 | 2911.888 | 19.10112
|  | 7900 | -1.384 | -0.9 | -2.5 | 7900 | -1.384 | -0.9 | -2.5 | 2924.199 | 20.68966 | 2924.199 | 20.68966 | 2924.199 | 15.73034 | 2924.199 | 15.73034
|  | 8000 | -1.384 | -0.9 | -2.5 | 8000 | -1.384 | -0.9 | -2.5 | 2925.746 | 14.94253 | 2925.746 | 14.94253 | 2925.746 | 15.73034 | 2925.746 | 15.73034
|  | 8100 | -1.389 | -0.9 | -2.5 | 8100 | -1.389 | -0.9 | -2.5 | 2986.427 | 14.81481 | 2986.427 | 14.81481 | 2986.427 | 19.10112 | 2986.427 | 19.10112
|  | 8200 | -1.389 | -0.9 | -2.5 | 8200 | -1.389 | -0.9 | -2.5 | 3284.313 | 21.42857 | 3284.313 | 21.42857 | 3284.313 | 19.27711 | 3284.313 | 19.27711
|  | 8300 | -1.384 | -0.9 | -2.5 | 8300 | -1.384 | -0.9 | -2.5 | 3284.567 | 19.04762 | 3284.567 | 19.04762 | 3284.567 | 15 | 3284.567 | 15
|  | 8400 | -1.384 | -0.9 | -2.5 | 8400 | -1.384 | -0.9 | -2.5 | 3287.229 | 20.2381 | 3287.229 | 20.2381 | 3287.229 | 15.66265 | 3287.229 | 15.66265
|  | 8500 | -1.384 | -0.9 | -2.5 | 8500 | -1.384 | -0.9 | -2.5 | 3313.18 | 12.34568 | 3313.18 | 12.34568 | 3313.18 | 22.5 | 3313.18 | 22.5
|  | 8600 | -1.389 | -0.9 | -2.5 | 8600 | -1.389 | -0.9 | -2.5 | 3315.488 | 16.86747 | 3315.488 | 16.86747 | 3315.488 | 20.68966 | 3315.488 | 20.68966
|  | 8700 | -1.384 | -0.9 | -2.5 | 8700 | -1.384 | -0.9 | -2.5 | 3316.104 | 20.73171 | 3316.104 | 20.73171 | 3316.104 | 20.73171 | 3316.104 | 20.73171
|  | 8800 | -1.389 | -0.9 | -2.5 | 8800 | -1.389 | -0.9 | -2.5 | 3336.464 | 7.317073 | 3336.464 | 7.317073 | 3336.464 | 7.317073 | 3336.464 | 7.317073
|  | 8900 | -1.389 | -0.9 | -2.5 | 8900 | -1.389 | -0.9 | -2.5 | 3363.87 | 17.97753 | 3363.87 | 17.97753 | 3363.87 | 17.97753 | 3363.87 | 17.97753
|  | 9000 | -1.384 | -0.9 | -2.5 | 9000 | -1.384 | -0.9 | -2.5 | 3436.176 | 12.64368 | 3436.176 | 12.64368 | 3436.176 | 19.10112 | 3436.176 | 19.10112
|  | 9100 | -1.389 | -0.9 | -2.5 | 9100 | -1.389 | -0.9 | -2.5 | 3436.583 | 12.94118 | 3436.583 | 12.94118 | 3436.583 | 15.73034 | 3436.583 | 15.73034
|  | 9200 | -1.378 | -0.9 | -2.5 | 9200 | -1.378 | -0.9 | -2.5 | 3437.779 | 13.48315 | 3437.779 | 13.48315 | 3437.779 | 15.73034 | 3437.779 | 15.73034
|  | 9300 | -1.378 | -0.9 | -2.5 | 9300 | -1.378 | -0.9 | -2.5 | 3497.883 | 19.10112 | 3497.883 | 19.10112 | 3497.883 | 19.10112 | 3497.883 | 19.10112
|  | 9400 | -1.389 | -0.9 | -2.5 | 9400 | -1.389 | -0.9 | -2.5 | 3519.483 | 30.8642 | 3519.483 | 30.8642 | 3519.483 | 19.27711 | 3519.483 | 19.27711
|  | 9500 | -1.378 | -0.9 | -2.5 | 9500 | -1.378 | -0.9 | -2.5 | 3500.347 | 21.34831 | 3500.347 | 21.34831 | 3500.347 | 15 | 3500.347 | 15
|  | 9600 | -1.378 | -0.9 | -2.5 | 9600 | -1.378 | -0.9 | -2.5 | 3506.585 | 19.04762 | 3506.585 | 19.04762 | 3506.585 | 15.66265 | 3506.585 | 15.66265
|  | 9700 | -1.378 | -0.9 | -2.5 | 9700 | -1.378 | -0.9 | -2.5 | 3507.384 | 14.28571 | 3507.384 | 14.28571 | 3507.384 | 22.5 | 3507.384 | 22.5
|  | 9800 | -1.378 | -0.9 | -2.5 | 9800 | -1.378 | -0.9 | -2.5 | 3522.665 | 9.52381 | 3522.665 | 9.52381 | 3522.665 | 20.68966 | 3522.665 | 20.68966
|  | 9900 | -1.389 | -0.9 | -2.5 | 9900 | -1.389 | -0.9 | -2.5 | 3617.114 | 10.71429 | 3617.114 | 10.71429 | 3617.114 | 10.71429 | 3617.114 | 10.71429
|  | 10000 | -1.378 | -0.9 | -2.5 | 10000 | -1.378 | -0.9 | -2.5 | 3757.867 | 22.58065 | 3757.867 | 22.58065 | 3757.867 | 22.58065 | 3757.867 | 22.58065
|  | 10100 | -1.389 | -0.9 | -2.5 | 10100 | -1.389 | -0.9 | -2.5 | 3781.466 | 16.47059 | 3781.466 | 16.47059 | 3781.466 | 16.47059 | 3781.466 | 16.47059
|  | 10200 | -1.384 | -0.9 | -2.5 | 10200 | -1.384 | -0.9 | -2.5 | 3786.149 | 8.536585 | 3786.149 | 8.536585 | 3786.149 | 8.536585 | 3786.149 | 8.536585
|  | 10300 | -1.378 | -0.9 | -2.5 | 10300 | -1.378 | -0.9 | -2.5 | 3792.866 | 10.6383 | 3792.866 | 10.6383 | 3792.866 | 10.6383 | 3792.866 | 10.6383
|  | 10400 | -1.378 | -0.9 | -2.5 | 10400 | -1.378 | -0.9 | -2.5 | 3793.108 | 13.54167 | 3793.108 | 13.54167 | 3793.108 | 13.54167 | 3793.108 | 13.54167
|  | 10500 | -1.384 | -0.9 | -2.5 | 10500 | -1.384 | -0.9 | -2.5 | 3793.959 | 10.52632 | 3793.959 | 10.52632 | 3793.959 | 10.52632 | 3793.959 | 10.52632
|  | 10600 | -1.384 | -0.9 | -2.5 | 10600 | -1.384 | -0.9 | -2.5 | 3793.966 | 10.20408 | 3793.966 | 10.20408 | 3793.966 | 10.20408 | 3793.966 | 10.20408
|  | 10700 | -1.378 | -0.9 | -2.5 | 10700 | -1.378 | -0.9 | -2.5 | 3966.793 | 10.34483 | 3966.793 | 10.34483 | 3966.793 | 10.34483 | 3966.793 | 10.34483
|  | 10800 | -1.378 | -0.9 | -2.5 | 10800 | -1.378 | -0.9 | -2.5 | 3967.168 | 12.64368 | 3967.168 | 12.64368 | 3967.168 | 12.64368 | 3967.168 | 12.64368
|  | 10900 | -1.389 | -0.9 | -2.5 | 10900 | -1.389 | -0.9 | -2.5 | 3984.44 | 8.641975 | 3984.44 | 8.641975 | 3984.44 | 8.641975 | 3984.44 | 8.641975
|  | 11000 | -1.378 | -0.9 | -2.5 | 11000 | -1.378 | -0.9 | -2.5 | 4024.381 | 20.87912 | 4024.381 | 20.87912 | 4024.381 | 20.87912 | 4024.381 | 20.87912
|  | 11100 | -1.378 | -0.9 | -2.5 | 11100 | -1.378 | -0.9 | -2.5 | 4059.586 | 7.317073 | 4059.586 | 7.317073 | 4059.586 | 7.317073 | 4059.586 | 7.317073
|  | 11200 | -1.378 | -0.9 | -2.5 | 11200 | -1.378 | -0.9 | -2.5 | 4062.478 | 8.433735 | 4062.478 | 8.433735 | 4062.478 | 8.433735 | 4062.478 | 8.433735
|  | 11300 | -1.378 | -0.9 | -2.5 | 11300 | -1.378 | -0.9 | -2.5 | 4209.265 | 17.2043 | 4209.265 | 17.2043 | 4209.265 | 17.2043 | 4209.265 | 17.2043
|  | 11400 | -1.378 | -0.9 | -2.5 | 11400 | -1.378 | -0.9 | -2.5 | 4421.533 | 7.228916 | 4421.533 | 7.228916 | 4421.533 | 10.20408 | 4421.533 | 10.20408
|  | 11500 | -1.378 | -0.9 | -2.5 | 11500 | -1.378 | -0.9 | -2.5 | 4422.06 | 21.83908 | 4422.06 | 21.83908 | 4422.06 | 10.34483 | 4422.06 | 10.34483
|  | 11600 | -1.389 | -0.9 | -2.5 | 11600 | -1.389 | -0.9 | -2.5 | 4424.941 | 40.74074 | 4424.941 | 40.74074 | 4424.941 | 12.64368 | 4424.941 | 12.64368
|  | 11700 | -1.378 | -0.9 | -2.5 | 11700 | -1.378 | -0.9 | -2.5 | 4407.727 | 16.47059 | 4407.727 | 16.47059 | 4407.727 | 8.641975 | 4407.727 | 8.641975
|  | 11800 | -1.378 | -0.9 | -2.5 | 11800 | -1.378 | -0.9 | -2.5 | 4592.744 | 6.024096 | 4592.744 | 6.024096 | 4592.744 | 20.87912 | 4592.744 | 20.87912
|  | 11900 | -1.378 | -0.9 | -2.5 | 11900 | -1.378 | -0.9 | -2.5 | 4592.896 | 8.433735 | 4592.896 | 8.433735 | 4592.896 | 8.433735 | 4592.896 | 8.433735
|  | 12000 | -1.378 | -0.9 | -2.5 | 12000 | -1.378 | -0.9 | -2.5 | 4593.32 | 7.228916 | 4593.32 | 7.228916 | 4593.32 | 7.228916 | 4593.32 | 7.228916
|  | 12100 | -1.384 | -0.9 | -2.5 | 12100 | -1.384 | -0.9 | -2.5 | 4684.285 | 10 | 4684.285 | 10 | 4684.285 | 10 | 4684.285 | 10
|  | 12200 | -1.378 | -0.9 | -2.5 | 12200 | -1.378 | -0.9 | -2.5 | 4685.719 | 13.58025 | 4685.719 | 13.58025 | 4685.719 | 13.58025 | 4685.719 | 13.58025
|  | 12300 | -1.389 | -0.9 | -2.5 | 12300 | -1.389 | -0.9 | -2.5 | 4973.139 | 23.33333 | 4973.139 | 23.33333 | 4973.139 | 23.33333 | 4973.139 | 23.33333
|  | 12400 | -1.389 | -0.9 | -2.5 | 12400 | -1.389 | -0.9 | -2.5 | 5082.327 | 24.09639 | 5082.327 | 24.09639 | 5082.327 | 24.09639 | 5082.327 | 24.09639
|  | 12500 | -1.389 | -0.9 | -2.5 | 12500 | -1.389 | -0.9 | -2.5 | 5083.049 | 23.75 | 5083.049 | 23.75 | 5083.049 | 23.75 | 5083.049 | 23.75
|  | 12600 | -1.378 | -0.9 | -2.5 | 12600 | -1.378 | -0.9 | -2.5 | 5084.278 | 19.04762 | 5084.278 | 19.04762 | 5084.278 | 19.04762 | 5084.278 | 19.04762
|  | 12700 | -1.378 | -0.9 | -2.5 | 12700 | -1.378 | -0.9 | -2.5 | 5084.745 | 23.17073 | 5084.745 | 23.17073 | 5084.745 | 23.17073 | 5084.745 | 23.17073
|  | 12800 | -1.378 | -0.9 | -2.5 | 12800 | -1.378 | -0.9 | -2.5 | 5085.146 | 26.19048 | 5085.146 | 26.19048 | 5085.146 | 26.19048 | 5085.146 | 26.19048
|  | 12900 | -1.384 | -0.9 | -2.5 | 12900 | -1.384 | -0.9 | -2.5 | 5085.977 | 21.17647 | 5085.977 | 21.17647 | 5085.977 | 21.17647 | 5085.977 | 21.17647
|  | 13000 | -1.378 | -0.9 | -2.5 | 13000 | -1.378 | -0.9 | -2.5 | 5086.345 | 16.04938 | 5086.345 | 16.04938 | 5086.345 | 16.04938 | 5086.345 | 16.04938
|  | 13100 | -1.384 | -0.9 | -2.5 | 13100 | -1.384 | -0.9 | -2.5 | 5086.868 | 24.09639 | 5086.868 | 24.09639 | 5086.868 | 24.09639 | 5086.868 | 24.09639
|  | 13200 | -1.384 | -0.9 | -2.5 | 13200 | -1.384 | -0.9 | -2.5 | 5087.488 | 25 | 5087.488 | 25 | 5087.488 | 25 | 5087.488 | 25
|  | 13300 | -1.384 | -0.9 | -2.5 | 13300 | -1.384 | -0.9 | -2.5 | 5088.13 | 24.09639 | 5088.13 | 24.09639 | 5088.13 | 24.09639 | 5088.13 | 24.09639
|  | 13400 | -1.372 | -0.9 | -2.5 | 13400 | -1.372 | -0.9 | -2.5 | 5088.76 | 18.75 | 5088.76 | 18.75 | 5088.76 | 18.75 | 5088.76 | 18.75
|  | 13500 | -1.378 | -0.9 | -2.5 | 13500 | -1.378 | -0.9 | -2.5 | 5089.452 | 22.89157 | 5089.452 | 22.89157 | 5089.452 | 22.89157 | 5089.452 | 22.89157
|  | 13600 | -1.378 | -0.9 | -2.5 | 13600 | -1.378 | -0.9 | -2.5 | 5090.303 | 25.92593 | 5090.303 | 25.92593 | 5090.303 | 25.92593 | 5090.303 | 25.92593
|  | 13700 | -1.384 | -0.9 | -2.5 | 13700 | -1.384 | -0.9 | -2.5 | 5124.888 | 26.96629 | 5124.888 | 26.96629 | 5124.888 | 26.96629 | 5124.888 | 26.96629
|  | 13800 | -1.384 | -0.9 | -2.5 | 13800 | -1.384 | -0.9 | -2.5 | 5338.468 | 10.11236 | 5338.468 | 10.11236 | 5338.468 | 10.11236 | 5338.468 | 10.11236
|  | 13900 | -1.378 | -0.9 | -2.5 | 13900 | -1.378 | -0.9 | -2.5 | 5339.381 | 10.11236 | 5339.381 | 10.11236 | 5339.381 | 10.11236 | 5339.381 | 10.11236
|  | 14000 | -1.384 | -0.9 | -2.5 | 14000 | -1.384 | -0.9 | -2.5 | 5340.572 | 10.11236 | 5340.572 | 10.11236 | 5340.572 | 10.11236 | 5340.572 | 10.11236
|  | 14100 | -1.384 | -0.9 | -2.5 | 14100 | -1.384 | -0.9 | -2.5 | 5345.015 | 10.11236 | 5345.015 | 10.11236 | 5345.015 | 10.11236 | 5345.015 | 10.11236
|  | 14200 | -1.384 | -0.9 | -2.5 | 14200 | -1.384 | -0.9 | -2.5 | 5383.056 | 10.38961 | 5383.056 | 10.38961 | 5383.056 | 10.38961 | 5383.056 | 10.38961
|  | 14300 | -1.384 | -0.9 | -2.5 | 14300 | -1.384 | -0.9 | -2.5 | 5383.692 | 10.38961 | 5383.692 | 10.38961 | 5383.692 | 10.38961 | 5383.692 | 10.38961
|  | 14400 | -1.384 | -0.9 | -2.5 | 14400 | -1.384 | -0.9 | -2.5 | 5422.112 | 10.52632 | 5422.112 | 10.52632 | 5422.112 | 10.52632 | 5422.112 | 10.52632
|  | 14500 | -1.372 | -0.9 | -2.5 | 14500 | -1.372 | -0.9 | -2.5 | 5424.701 | 10.52632 | 5424.701 | 10.52632 | 5424.701 | 10.52632 | 5424.701 | 10.52632
|  | 14600 | -1.384 | -0.9 | -2.5 | 14600 | -1.384 | -0.9 | -2.5 | 5427.608 | 10.52632 | 5427.608 | 10.52632 | 5427.608 | 10.52632 | 5427.608 | 10.52632
|  | 14700 | -1.384 | -0.9 | -2.5 | 14700 | -1.384 | -0.9 | -2.5 | 5457.731 | 9.210526 | 5457.731 | 9.210526 | 5457.731 | 9.210526 | 5457.731 | 9.210526
|  | 14800 | -1.384 | -0.9 | -2.5 | 14800 | -1.384 | -0.9 | -2.5 | 5549.458 | 7.792208 | 5549.458 | 7.792208 | 5549.458 | 7.792208 | 5549.458 | 7.792208
|  | 14900 | -1.384 | -0.9 | -2.5 | 14900 | -1.384 | -0.9 | -2.5 | 5591.819 | 10 | 5591.819 | 10 | 5591.819 | 10 | 5591.819 | 10
|  | 15000 | -1.384 | -0.9 | -2.5 | 15000 | -1.384 | -0.9 | -2.5 | 5592.699 | 10 | 5592.699 | 10 | 5592.699 | 10 | 5592.699 | 10
Потенциал
min
max
коорд. Деф.
дефект
коорд. скор.
скорось короз