## 1
Дата отбора | 7 суток | 28 суток | Акт, № | Нанесенная маркировка | Протокол испытания на 7 сут. № | Протокол испытания на 28 сут. №
2019-07-28 | 2019-08-04 | 2019-08-25 | 1.4.4.45 | 1.4.4.45 | 1.9.4.71 | 1.9.4.111
2019-07-29 | 2019-08-05 | 2019-08-26 | 1.4.4.46 | 1.4.4.46 | 1.9.4.72 | 1.9.4.113
2019-07-30 | 2019-08-06 | 2019-08-27
2019-07-31 | 2019-08-07 | 2019-08-28 | 1.4.4.47 | 1.4.4.47 | 1.9.4.75 | 1.9.4.118
2019-08-01 | 2019-08-08 | 2019-08-29
2019-08-02 | 2019-08-09 | 2019-08-30 | 1.4.4.48; 1.4.4.49 | 1.4.4.48; 1.4.4.49 | 1.9.4.77; 1.9.4.78 | 1.9.4.124; 1.9.4.125
2019-08-03 | 2019-08-10 | 2019-08-31 | 1.4.4.50 | 1.4.4.50 | 1.9.4.80 | 1.9.4.127
2019-08-04 | 2019-08-11 | 2019-09-01
2019-08-05 | 2019-08-12 | 2019-09-02 | 1.4.4.51 | 1.4.4.51 | 1.9.4.83 | 1.9.4.136
2019-08-06 | 2019-08-13 | 2019-09-03 | 1.4.4.52; 1.4.4.53 | 1.4.4.52; 1.4.4.53 | 1.9.4.84; 1.9.4.85 | 1.9.4.137; 1.9.4.138
2019-08-07 | 2019-08-14 | 2019-09-04 | 1.4.4.54 | 1.4.4.54 | 1.9.4.86 | 1.9.4.140
2019-08-08 | 2019-08-15 | 2019-09-05 | 1.4.4.55 | 1.4.4.55 | 1.9.4.89 | 1.9.4.142
2019-08-09 | 2019-08-16 | 2019-09-06 | 1.4.4.56 | 1.4.4.56 | 1.9.4.90 | 1.9.4.145
2019-08-10 | 2019-08-17 | 2019-09-07 | 1.4.4.57; 1.4.4.58 | 1.4.4.57; 1.4.4.58 | 1.9.4.91; 1.9.4.92 | 1.9.4.148; 1.9.4.149
2019-08-11 | 2019-08-18 | 2019-09-08 | 1.4.4.59; 1.4.4.60 | 1.4.4.59; 1.4.4.60 | 1.9.4.94; 1.9.4.95 | 1.9.4.152; 1.9.4.153
2019-08-12 | 2019-08-19 | 2019-09-09 | 1.4.4.61 | 1.4.4.61 | 1.9.4.99 | 1.9.4.156
2019-08-13 | 2019-08-20 | 2019-09-10 | 1.4.4.62; 1.4.4.63 | 1.4.4.62; 1.4.4.63 | 1.9.4.100; 1.9.4.101 | 1.9.4.159; 1.9.4.160
2019-08-14 | 2019-08-21 | 2019-09-11 | 1.4.4.64 | 1.4.4.64 | 1.9.4.102 | 1.9.4.162
2019-08-15 | 2019-08-22 | 2019-09-12
2019-08-16 | 2019-08-23 | 2019-09-13 | 1.4.4.65; 1.4.4.66; 1.4.4.67 | 1.4.4.65; 1.4.4.66; 1.4.4.67 | 1.9.4.104; 1.9.4.105; 1.9.4.106 | 1.9.4.166; 1.9.4.167; 1.9.4.168
2019-08-17 | 2019-08-24 | 2019-09-14 | 1.4.4.68; 1.4.4.69 | 1.4.4.68; 1.4.4.69 | 1.9.4.107; 1.9.4.108 | 1.9.4.169; 1.9.4.170
2019-08-18 | 2019-08-25 | 2019-09-15 | 1.4.4.70; 1.4.4.71 | 1.4.4.70; 1.4.4.71 | 1.9.4.109; 1.9.110 | 1.9.4.172; 1.9.4.173
2019-08-19 | 2019-08-26 | 2019-09-16 | 1.4.4.72 | 1.4.4.72 | 1.9.4.112 | 1.9.4.175
2019-08-20 | 2019-08-27 | 2019-09-17 | 1.4.4.73; 1.4.4.74 | 1.4.4.73; 1.4.4.74 | 1.9.4.114; 1.9.4.115 | 1.9.4.177; 1.9.4.178
2019-08-21 | 2019-08-28 | 2019-09-18 | 1.4.4.75; 1.4.4.76 | 1.4.4.75; 1.4.4.76 | 1.9.4.116; 1.9.4.117 | 1.9.4.181; 1.9.4.182
2019-08-22 | 2019-08-29 | 2019-09-19 | 1.4.4.77; 1.4.4.78 | 1.4.4.77; 1.4.4.78 | 1.9.4.119; 1.9.4.120 | 1.9.4.185; 1.9.4.186
2019-08-23 | 2019-08-30 | 2019-09-20 | 1.4.4.79; 1.4.4.80; 1.4.4.81 | 1.4.4.79; 1.4.4.80; 1.4.4.81 | 1.9.4.121; 1.9.4.122; 1.9.4.123 | 1.9.4.190; 1.9.4.191; 1.9.4.192
2019-08-24 | 2019-08-31 | 2019-09-21 | 1.4.4.82; | 1.4.4.82; | 1.9.4.126; | 1.9.4.194
2019-08-25 | 2019-09-01 | 2019-09-22 | 1.4.4.83; 1.4.4.84; 1.4.4.85; 1.4.4.86 | 1.4.4.83 1.4.4.84; 1..4.4.85; 1.4.4.86 | 1.9.4.128 1.9.4.129; 1.9.4.130; 1.4.4.131 | 1.9.4.197; 1.9.4.198; 1.9.4.199; 1.9.4.200
2019-08-26 | 2019-09-02 | 2019-09-23 | 1.4.4.87; 1.4.4.88; 1.4.4.89; 1.4.4.90 | 1.4.4.87; 1.4.4.88; 1.4.4.89; 1..4.4.90 | 1.9.4.132; 1.9.4.133; 1.9.4.134; 1.9.4.135 | 1.9.4.202; 1.9.4.203; 1.9.4.204; 1.9.4.205

## Журнал регистрации выдаваемых п (hidden)
Протокол, № | Наименование протоколов | Маркировка | Сутки | Дата выдачи | Кол-во экземпляров | Отдел принявший протокол | ФИО сотрудника | Выдана копия
1 | Протокол испытания контрольных образцов бетона | БУ 001 10.05.2016 | 7 | 2016-05-17 | 1 | 1 | ил
2 | Протокол испытания контрольных образцов бетона | БУ 002 14.05.2016 | 7 | 2016-05-21 | 1 | 1 | ил
3 | Протокол испытания контрольных образцов бетона | БУ 003 10.05.2016 | 7 | 2016-05-25 | 1 | 1 | ил
4 | Протокол испытания контрольных образцов бетона | БУ 004 10.05.2016 | 7 | 2016-05-30 | 1 | 1 | ил
5 | Протокол испытания контрольных образцов бетона | ВСПЧ 005 0К-12К/1 |  | 2016-06-01 | 1 | ПТО | А.Э. Кармаджян
6 | Протокол испытания контрольных образцов бетона | ВСПЧ 005 0К-12К/2 |  | 2016-06-01 | 1 | ПТО | А.Э. Кармаджян
7 | Протокол испытания контрольных образцов бетона | ВСПЧ 007 0Н-9Н/1 |  | 2016-06-04 | 1
8 | Протокол испытания контрольных образцов бетона | ВСПЧ 008 0Н-9Н/2
9 | Протокол испытания контрольных образцов бетона | БУ 001 10.05.2016 | 28 | 2016-06-07 | 1 | ил
10 | Протокол испытания контрольных образцов бетона | ДП-02062016 | 7 | 2016-06-09 | 1 | ил
11 | Протокол испытания контрольных образцов бетона | ВСПЧ 010 27Н-43Н/1
12 | Протокол испытания контрольных образцов бетона | ВСПЧ 011 27Н-43Н/2
13 | Протокол испытания контрольных образцов бетона | ВСПЧ 42К-50К
14
15
16
17
18
19
20
21
22
23
24
25
26
27
28
29 | Протокол испытания контрольных образцов бетона | БПС 01 19.06.2016 | 3 | 2016-06-22 | 1 | ил
30
31
32
33
34
35 | Протокол испытания контрольных образцов бетона | БПС 01 19.06.2016 | 7 | 2016-06-26 | 1 | ПТО | Елизавета
36
37 | Протокол испытания контрольных образцов бетона | КП 001/16 ИС
38
39
40
41
42 | Протокол испытания контрольных образцов бетона | БПС 01 19.06.2016 | 14 | 2016-07-03 | 1 | ил
43 | Протокол испытания контрольных образцов бетона | БПС 02 28.06.2016 | 7 | 2016-07-05 | 1 | ПТО | Елизавета
44
45
46
47
48
49
50 | Протокол испытания контрольных образцов бетона | БПС 03 08.07.2016 | 3 | 2016-07-11 | 1 | ил
51 | Протокол испытания контрольных образцов бетона | РУБ БПС 02 28062016 | 14 | 2016-07-12 | 1 | ил
52 | Протокол испытания контрольных образцов бетона | РУБ БПС 03 06072016 | 7 | 2016-07-13 | 1 | ПТО | Елизавета
53 | Протокол испытания контрольных образцов бетона | РУБ БПС 01 19062016 | 28 | 2016-07-17 | 1 | ПТО | Елизавета
54 | Протокол испытания контрольных образцов бетона | РУБ БПС 04 06072016 | 3 | 2016-07-22 | 1 | ил |  | ПТО, Коротаев Евгения Вячеславна
55 | Протокол испытания контрольных образцов бетона | РУБ БПС 03 06072015 | 14 | 2016-07-20 | 1 | ил
56 | Протокол испытания контрольных образцов бетона | РУБ БПС 04 06072016 | 7 | 2016-07-22 | 1 | ПТО | Елизавета
57 | Протокол испытания контрольных образцов бетона | РУБ БПС 04 06072016 | 14 | 2016-07-29 | 1 | ил
58
59
60
61 | Протокол испытания контрольных образцов бетона | рУБ БПС 05 06072016 | 3 | 2016-07-26 | 1 | ил
62 | Протокол испытания контрольных образцов бетона | РУБ БПС 02 28.062016 | 28 | 2016-07-26 | 1 | ПТО | Елизавета
63
64 | Протокол испытания контрольных образцов бетона | рУБ БПС 05 06072016 | 7 | 2016-07-30 | 1 | ПТО | Елизавета
65 | Протокол испытания контрольных образцов бетона | рУБ БПС 06 06072016 | 7 | 2016-07-26 | 1 | ил
66 | Протокол испытания контрольных образцов бетона | рУБ БПС 06 06072016 | 7 | 2016-08-07 | 1 | ПТО | Володя
67 | Протокол испытания контрольных образцов бетона | РУБ БПС 04 06072016 | 28 | 2016-08-12 | 1 | ПТО | Елизавета
68 | Протокол испытания контрольных образцов бетона | РУБ БПС 07 09082016 | 3 | 2016-08-12 | 1 | ИЛ
69 | Протокол испытания контрольных образцов бетона | РУБ БПС 06 30072016 | 14 | 2016-08-14 | 1 | ПТО | Владимир
70 | Протокол испытания контрольных образцов бетона | РУБ БПС 03 06072016 | 28 | 2016-08-16 | 1 | ПТО | Елизавета
71 | Протокол испытания контрольных образцов бетона | РУБ БПС 03 06072016 | 28 | 2016-08-15 | 2 | ПТО | Елизавета
72 | Протокол испытания прочности бетона неразрушающим методом | Балка пролетного строения, БПС 04, ЖБИ-17, 56 | 31 | 2016-08-16 | 1 | ИЛ
73 | Протокол испытания прочности бетона неразрушающим методом | Балка пролетного строения, БПС 07, ЖБИ-17, 56 | 9 | 2016-08-15 | 1 | ИЛ
74 | Протокол испытания контрольных образцов бетона | БПС 02 28062016 | 7 | 2016-08-23
75 | Протокол испытания контрольных образцов бетона | ВСПЧ 005 0К-12К/1 | 28 | 2016-08-23 | 1 | ПТО | А.Э. Кармаджян
76 | Протокол испытания контрольных образцов бетона | ВСПЧ 006 0К-12К/2 | 28 | 2016-08-23 | 1 | ПТО | А.Э. Кармаджян
77 | Протокол испытания контрольных образцов бетона | ВСПЧ 007 0Н-9 Н/1 | 28 | 2016-08-23 | 1 | ПТО | А.Э. Кармаджян
78 | Протокол испытания контрольных образцов бетона | ВСПЧ 008 0Н-9 Н/2 | 28 | 2016-08-23 | 1 | ПТО | А.Э. Кармаджян
79 | Протокол испытания контрольных образцов бетона | ВСПЧ 010 27Н-43Н/1 | 28 | 2016-08-23 | 1 | ПТО | А.Э. Кармаджян
80 | Протокол испытания контрольных образцов бетона | ВСПЧ 011 27Н-43Н/2 | 28 | 2016-08-23 | 1 | ПТО | А.Э. Кармаджян
81 | Протокол испытания контрольных образцов бетона | ВСПЧ 42К-50К | 28 | 2016-08-23 | 1 | ПТО | А.Э. Кармаджян
82 | Протокол испытания контрольных образцов бетона | ВСПЧ 12К-27К/1 | 7 | 2016-08-23 | 1 | ПТО | А.Э. Кармаджян
83 | Протокол испытания контрольных образцов бетона | ВСПЧ 12К-27К/1 | 28 | 2016-08-23 | 1 | ПТО | А.Э. Кармаджян
84 | Протокол испытания контрольных образцов бетона | ВСПЧ 12К-27К/2 | 7 | 2016-08-23 | 1 | ПТО | А.Э. Кармаджян
85 | Протокол испытания контрольных образцов бетона | ВСПЧ 12К-27К/2 | 28 | 2016-08-23 | 1 | ПТО | А.Э. Кармаджян
86 | Протокол испытания контрольных образцов бетона | ВСПЧ 9Н-27Н /1 | 7 | 2016-08-23 | 1 | ПТО | А.Э. Кармаджян
87 | Протокол испытания контрольных образцов бетона | ВСПЧ 9Н-27Н /1 | 28 | 2016-08-23 | 1 | ПТО | А.Э. Кармаджян
88 | Протокол испытания контрольных образцов бетона | ВСПЧ 9Н-27Н /2 | 7 | 2016-08-23 | 1 | ПТО | А.Э. Кармаджян
89 | Протокол испытания контрольных образцов бетона | ВСПЧ 9Н-27Н /2 | 28 | 2016-08-23 | 1 | ПТО | А.Э. Кармаджян
90 | Протокол испытания контрольных образцов бетона | ВСПЧ 42К-30К/1 | 7 | 2016-08-23 | 1 | ПТО | А.Э. Кармаджян
91 | Протокол испытания контрольных образцов бетона | ВСПЧ 42К-30К/1 | 28 | 2016-08-23 | 1 | ПТО | А.Э. Кармаджян
92 | Протокол испытания контрольных образцов бетона | ВСПЧ 42К-30К/2 | 7 | 2016-08-23 | 1 | ПТО | А.Э. Кармаджян
93 | Протокол испытания контрольных образцов бетона | ВСПЧ 42К-30К/2 | 28 | 2016-08-23 | 1 | ПТО | А.Э. Кармаджян
94 | Протокол испытания контрольных образцов бетона | ВСПЧ 30К-27К | 7 | 2016-08-23 | 1 | ПТО | А.Э. Кармаджян
95 | Протокол испытания контрольных образцов бетона | ВСПЧ 30К-27К | 28 | 2016-08-23 | 1 | ПТО | А.Э. Кармаджян
96 | Протокол испытания контрольных образцов бетона | ВСРЧ ОП1-ОП2 /1 | 7 | 2016-08-23 | 1 | ПТО | А.Э. Кармаджян
97 | Протокол испытания контрольных образцов бетона | ВСРЧ ОП1-ОП2 /1 | 28 | 2016-08-23 | 1 | ПТО | А.Э. Кармаджян
98 | Протокол испытания контрольных образцов бетона | ВСРЧ ОП1-ОП2 /2 | 7 | 2016-08-23 | 1 | ПТО | А.Э. Кармаджян
99 | Протокол испытания контрольных образцов бетона | ВСРЧ ОП1-ОП2 /2 | 28 | 2016-08-23 | 1 | ПТО | А.Э. Кармаджян
100 | Протокол испытания контрольных образцов бетона | ВСПЧ ОП3-ОП4 /1 | 7 | 2016-08-23 | 1 | ПТО | А.Э. Кармаджян
101 | Протокол испытания контрольных образцов бетона | ВСПЧ ОП3-ОП4 /1 | 28 | 2016-08-23 | 1 | ПТО | А.Э. Кармаджян
102 | Протокол испытания контрольных образцов бетона | ВСПЧ ОП3-ОП4 /2 | 7 | 2016-08-23 | 1 | ПТО | А.Э. Кармаджян
103 | Протокол испытания контрольных образцов бетона | ВСПЧ ОП3-ОП4 /2 | 28 | 2016-08-23 | 1 | ПТО | А.Э. Кармаджян
104 | Протокол испытания контрольных образцов бетона | ВСПЧ ОП2-ОП3 /1 | 7 | 2016-08-23 | 1 | ПТО | А.Э. Кармаджян
105 | Протокол испытания контрольных образцов бетона | ВСПЧ ОП2-ОП3 /1 | 28 | 2016-08-23 | 1 | ПТО | А.Э. Кармаджян
106 | Протокол испытания контрольных образцов бетона | ВСПЧ ОП2-ОП3 /2 | 7 | 2016-08-23 | 1 | ПТО | А.Э. Кармаджян
107 | Протокол испытания контрольных образцов бетона | ВСПЧ ОП2-ОП3 /2 | 28 | 2016-08-23 | 1 | ПТО | А.Э. Кармаджян
108 | Протокол испытания контрольных образцов бетона | ВСПЧ ОП2-ОП3 /3 | 7 | 2016-08-23 | 1 | ПТО | А.Э. Кармаджян
109 | Протокол испытания контрольных образцов бетона | ВСПЧ ОП2-ОП3 /3 | 28 | 2016-08-23 | 1 | ПТО | А.Э. Кармаджян
110 | Протокол испытания контрольных образцов бетона | ВСПЧ ОП2-ОП3 /4 | 7 | 2016-08-23 | 1 | ПТО | А.Э. Кармаджян
111 | Протокол испытания контрольных образцов бетона | ВСПЧ ОП2-ОП3 /4 | 28 | 2016-08-23 | 1 | ПТО | А.Э. Кармаджян
112 | Протокол испытания контрольных образцов бетона | РУБ БПС 07 09082016 | 14 | 2016-08-23 | 1 | ПТО | А.Э. Кармаджян
113 | Протокол испытания контрольных образцов бетона | КТР 42К-45К | 7 | 2016-08-23 | 1 | ПТО | А.Э. Кармаджян
114 | Протокол испытания контрольных образцов бетона | КТР 42К-45К | 28 | 2016-08-23 | 1 | ПТО | А.Э. Кармаджян
115 | Протокол испытания контрольных образцов бетона | КТР К45-К50 08072016 | 7 | 2016-08-23 | 1 | ПТО | А.Э. Кармаджян
116 | Протокол испытания контрольных образцов бетона | КТР К45-К50 08072016 | 28 | 2016-08-23 | 1 | ПТО | А.Э. Кармаджян
117 | Протокол испытания контрольных образцов бетона | КТР 0К-12К | 7 | 2016-08-23 | 1 | ПТО | А.Э. Кармаджян
118 | Протокол испытания контрольных образцов бетона | КТР 0К-12К | 28 | 2016-08-23 | 1 | ПТО | А.Э. Кармаджян
119 | Протокол испытания контрольных образцов бетона | КТР 0К-12К/2 | 7 | 2016-08-23 | 1 | ПТО | А.Э. Кармаджян
120 | Протокол испытания контрольных образцов бетона | КТР 0К-12К/2 | 28 | 2016-08-23 | 1 | ПТО | А.Э. Кармаджян
121 | Протокол испытания контрольных образцов бетона | ТР 12К-15К 11072016 | 7 | 2016-08-23 | 1 | ПТО | А.Э. Кармаджян
122 | Протокол испытания контрольных образцов бетона | ТР 12К-15К 11072016 | 28 | 2016-08-23 | 1 | ПТО | А.Э. Кармаджян
123 | Протокол испытания контрольных образцов бетона | ТР 15К-27К/1 15072016 | 7 | 2016-08-23 | 1 | ПТО | А.Э. Кармаджян
124 | Протокол испытания контрольных образцов бетона | ТР 15К-27К/1 15072016 | 28 | 2016-08-23 | 1 | ПТО | А.Э. Кармаджян
125 | Протокол испытания контрольных образцов бетона | ТР 15К-27К/2 15072016 | 7 | 2016-08-23 | 1 | ПТО | А.Э. Кармаджян
126 | Протокол испытания контрольных образцов бетона | ТР 15К-27К/2 15072016 | 28 | 2016-08-23 | 1 | ПТО | А.Э. Кармаджян
127 | Протокол испытания контрольных образцов бетона | ТР 30К-42К 16072016 | 7 | 2016-08-23 | 1 | ПТО | А.Э. Кармаджян
128 | Протокол испытания контрольных образцов бетона | ТР 30К-42К 16072016 | 28 | 2016-08-23 | 1 | ПТО | А.Э. Кармаджян
129 | Протокол испытания контрольных образцов бетона | ТР 30К-42К/2 16072016 | 7 | 2016-08-23 | 1 | ПТО | А.Э. Кармаджян
130 | Протокол испытания контрольных образцов бетона | ТР 30К-42К/2 16072016 | 28 | 2016-08-23 | 1 | ПТО | А.Э. Кармаджян
131 | Протокол испытания контрольных образцов бетона | ТР 27К-30К 16072016 | 7 | 2016-08-23 | 1 | ПТО | А.Э. Кармаджян
132 | Протокол испытания контрольных образцов бетона | ТР 27К-30К 16072016 | 28 | 2016-08-23 | 1 | ПТО | А.Э. Кармаджян
133 | Протокол испытания контрольных образцов бетона | ТР ОП3-ОП4 31.07.2016 | 7 | 2016-08-23 | 1 | ПТО | А.Э. Кармаджян
134 | Протокол испытания контрольных образцов бетона | ТР ОП1-ОП2 | 7 | 2016-08-23 | 1 | ПТО | А.Э. Кармаджян
135 | Протокол испытания контрольных образцов бетона | ТР русло ОП2-ОП3 09082016 | 7 | 2016-08-23 | 1 | ПТО | А.Э. Кармаджян
136 | Протокол испытания контрольных образцов бетона | КТР ПК8+05,21-ПК8+45,26 | 7 | 2016-08-23 | 1 | ПТО | А.Э. Кармаджян
137 | Протокол испытания контрольных образцов бетона | КТР ПК8+05,21-ПК8+45,26 | 28 | 2016-08-23 | 1 | ПТО | А.Э. Кармаджян
138 | Протокол испытания контрольных образцов бетона | ПК7+65,95-ПК7+98,45 | 7 | 2016-08-23 | 1 | ПТО | А.Э. Кармаджян
139 | Протокол испытания контрольных образцов бетона | ПК7+65,95-ПК7+98,45 | 28 | 2016-08-23 | 1 | ПТО | А.Э. Кармаджян
140 | Протокол испытания контрольных образцов бетона | КТР ПК7+22,84-ПК7+59,35 | 7 | 2016-08-23 | 1 | ПТО | А.Э. Кармаджян
141 | Протокол испытания контрольных образцов бетона | КТР ПК7+22,84-ПК7+59,35 | 28 | 2016-08-23 | 1 | ПТО | А.Э. Кармаджян
142 | Протокол испытания контрольных образцов бетона | НТР ПК7+21-ПК6+80 08072016 | 7 | 2016-08-23 | 1 | ПТО | А.Э. Кармаджян
143 | Протокол испытания контрольных образцов бетона | НТР ПК7+21-ПК6+80 08072016 | 28 | 2016-08-23 | 1 | ПТО | А.Э. Кармаджян
144 | Протокол испытания контрольных образцов бетона | ТР ПК6+38-ПК6+99 10072016 | 7 | 2016-08-23 | 1 | ПТО | А.Э. Кармаджян
145 | Протокол испытания контрольных образцов бетона | ТР ПК6+38-ПК6+99 10072016 | 28 | 2016-08-23 | 1 | ПТО | А.Э. Кармаджян
146 | Протокол испытания прочности бетона неразрушающим методом | Балка пролетного строения, БПС 07, ЖБИ-17, 56 | 15 | 2016-08-24 | 1 | ПТО | Владимир
147 | Протокол испытания прочности бетона неразрушающим методом | Балка пролетного строения, БПС 05, ЖБИ-17, 56 | 28 | 2016-08-24 | 1 | ПТО | Владимир
148 | Протокол испытания контрольных образцов бетона | РУБ БПС 08 09082016 | 3 | 2016-08-24 | 1 | ПТО | Владимир
149 | Протокол испытания контрольных образцов бетона | ТР ПК7+21-ПК6+80 12072016 | 7 | 2016-08-24 | 1 | ПТО | А.Э. Кармаджян
150 | Протокол испытания контрольных образцов бетона | ТР ПК7+21-ПК6+80 12072016 | 28 | 2016-08-24 | 1 | ПТО | А.Э. Кармаджян
151 | Протокол испытания контрольных образцов бетона | ТР ПК 6+15,6-ПК6+37 16072016 | 7 | 2016-08-24 | 1 | ПТО | А.Э. Кармаджян
152 | Протокол испытания контрольных образцов бетона | ТР ПК 6+15,6-ПК6+37 16072016 | 28 | 2016-08-24 | 1 | ПТО | А.Э. Кармаджян
153 | Протокол испытания контрольных образцов бетона | ТР 30К-42К 19072016 | 7 | 2016-08-24 | 1 | ПТО | А.Э. Кармаджян
154 | Протокол испытания контрольных образцов бетона | ТР 30К-42К 19072016 | 28 | 2016-08-24 | 1 | ПТО | А.Э. Кармаджян
155 | Протокол испытания контрольных образцов бетона | РУБ БПС 08 18082016 | 7 | 2016-08-25 | 1 | ПТО | Елизавета
156 | Протокол испытания контрольных образцов бетона | РУБ БПС 09 24082016 | 3 | 2016-08-30 | 1 | Ил |  | Участок №2 Пелискер uch2@pelisker.ru
157 | Протокол испытания контрольных образцов бетона | РУБ БПС 09 24082016 | 7 | 2016-08-31 | 1 | ПТО | Елизавета | Участок №2 Пелискер uch2@pelisker.ru
158 | Протокол испытания контрольных образцов бетона | РУБ БПС 08 18082016 | 14 | 2016-09-01 | 1 | ИЛ |  | Участок №2 Пелискер uch2@pelisker.ru
159 | Протокол испытания прочности бетона неразрушающим методом | РУБ БПС 08 18082016 | 11 | 2016-09-01 | 1 | ИЛ |  | Участок №2 Пелискер uch2@pelisker.ru
160 | Протокол испытания контрольных образцов бетона | РУБ БПС 08 18082016 | 11 | 2016-09-05 | 1 | ИЛ |  | Участок №2 Пелискер uch2@pelisker.ru
161 | Протокол испытания прочности бетона неразрушающим методом | РУБ БПС 04 14072016 | 32 | 2016-09-06 | 1 | ПТО | Владимир
162 | Протокол испытания прочности бетона неразрушающим методом | РУБ БПС 07 09082016 | 8 | 2016-09-06 | 1 | ПТО | Владимир
163 | Протокол испытания прочности бетона неразрушающим методом | РУБ БПС 05 22072016 | 31 | 2016-09-06 | 1 | ПТО | Владимир
164 | Протокол испытания контрольных образцов бетона | РУБ БПС 06 30072016 | 28 | 2016-09-07 | 1 | ПТО | Елизавета
165 | Протокол испытания контрольных образцов бетона | РУБ БПС 05 23072016 | 28 | 2016-09-07 | 1 | ПТО | Елизавета
166 | Протокол испытания контрольных образцов бетона | РУБ БПС 10 30082016 | 7 | 2016-09-07 | 1 | ПТО | Елизавета
167 | Протокол испытания прочности бетона неразрушающим методом | РУБ БПС 06 31072016 | 36 | 2016-09-07 | 1 | ПТО | Елизавета
168 | Протокол испытания контрольных образцов бетона | РУБ ИР БПС 09 05092016 | 3 | 2016-09-09 | 1 | ПТО | Елизавета
169 | Протокол испытания прочности бетона неразрушающим методом | РУБ БПС 08 18082016 | 22 | 2016-09-09 | 1 | ИЛ |  | Участок №2 Пелискер uch2@pelisker.ru
170 | Протокол испытания контрольных образцов бетона | РУБ БПС 09 24082016 | 14 | 2016-09-09 | 1 | ИЛ |  | Участок №2 Пелискер uch2@pelisker.ru
171 | Протокол испытания контрольных образцов бетона | РУБ БПС 11 07092016 | 3 | 2016-09-12 | 1 | Уч.2 | Джантимиров | Участок №2 Пелискер uch2@pelisker.ru
172 | Протокол испытания контрольных образцов бетона | ШМ В40 090916 | 3 | 2016-09-13 | 1 | ИЛ
173 | Протокол испытания контрольных образцов бетона |  |  | 2016-09-13
174 | Протокол испытания контрольных образцов бетона |  |  | 2016-09-13
175 | Протокол испытания контрольных образцов бетона | БПС 02,03 ИР 190713 | 3 | 2016-09-13 | 1 | ПТО | Елизавета
176 | Протокол испытания контрольных образцов бетона |  |  | 2016-09-13
177 | Протокол испытания контрольных образцов бетона |  |  | 2016-09-13
178 | Протокол испытания контрольных образцов бетона | БПС 03, 04 ИР 300713 | 3 | 2016-09-13 | 1 | ПТО | Елизавета
179 | Протокол испытания контрольных образцов бетона |  |  | 2016-09-13
180 | Протокол испытания контрольных образцов бетона |  |  | 2016-09-13
181 | Протокол испытания контрольных образцов бетона | БПС 02, 03 ИР 190716 | 28 | 2016-09-13 | 1 | ПТО | Елизавета
182 | Протокол испытания контрольных образцов бетона |  |  | 2016-09-13
183 | Протокол испытания контрольных образцов бетона |  |  | 2016-09-13 | 2
184 | Протокол испытания контрольных образцов бетона | БПС 03, 04 ИР 300713 | 28 | 2016-09-13 | 1 | ПТО | Елизавета
185 | Протокол испытания контрольных образцов бетона | БПС 10 | 14 | 2016-09-13 | 1 | Уч.2 | Джантимиров
186 | Протокол испытания контрольных образцов бетона |  |  | 2016-09-13
187 | Протокол испытания контрольных образцов бетона |  |  | 2016-09-13
188 | Протокол испытания контрольных образцов бетона |  |  | 2016-09-13
189 | Протокол испытания контрольных образцов бетона | КП 001/16 ИС |  | 2016-09-13 | 1 | ПТО | Владимир
190 | Протокол испытания прочности бетона неразрушающим методом | БПС 04 | 60 | 2016-09-13 | 1 | ИЛ |  | Участок №2 Пелискер uch2@pelisker.ru
191 | Протокол испытания контрольных образцов бетона | БПС 11 | 7 | 2016-09-14 | 1 | ПТО | Елизавета | Участок №2 Пелискер uch2@pelisker.ru
192 | Протокол испытания контрольных образцов бетона |  |  | 2016-09-14
193 | Протокол испытания прочности бетона неразрушающим методом | БПС 05 | 52 | 2016-09-16 | 1 | ИЛ |  | Участок №2 Пелискер uch2@pelisker.ru
194 | Протокол испытания контрольных образцов бетона | БПС 08 | 28 | 2016-09-16 | 1 | ИЛ |  | Участок №2 Пелискер uch2@pelisker.ru
195 | Протокол испытания прочности бетона неразрушающим методом | БПС 07 | 34 | 2016-09-16 | 1 | ИЛ |  | Участок №2 Пелискер uch2@pelisker.ru
196 | Протокол испытания контрольных образцов бетона | БПС 11 | 14 | 2016-09-26 | 1 | ПТО | Елизавета | Участок №2 Пелискер uch2@pelisker.ru
197 | Протокол испытания контрольных образцов бетона | БПС 12 | 3 | 2016-09-26 | 1 | ПТО | Елизавета | Участок №2 Пелискер uch2@pelisker.ru
198 | Протокол испытания контрольных образцов бетона | БПС 13, | 3 | 2016-09-26 | 1 | ПТО | Елизавета | Участок №2 Пелискер uch2@pelisker.ru
199 | Протокол испытания контрольных образцов бетона | БПС 09 | 28 | 2016-09-26 | 1 | ПТО | Елизавета | Участок №2 Пелискер uch2@pelisker.ru
200 | Протокол испытания контрольных образцов бетона | БПС 07 | 28 | 2016-09-26 | 1 | ПТО | Елизавета | Участок №2 Пелискер uch2@pelisker.ru
201 | Протокол испытания прочности бетона неразрушающим методом | БПС05 | 48 | 2016-09-26 | 1 | ПТО | Елизавета | Участок №2 Пелискер uch2@pelisker.ru
202 | Протокол испытания прочности бетона неразрушающим методом | РУБ ИР БПС 08,06,05 29.08.2016 | 3 | 2016-10-05 | 2 | ПТО | Елизавета | Участок №2 Пелискер uch2@pelisker.ru
203 | Протокол испытания прочности бетона неразрушающим методом | РУБ ИР БПС 08,06,05 29.08.2016 | 28 | 2016-10-05 | 2 | ПТО | Елизавета | Участок №2 Пелискер uch2@pelisker.ru
204 | Протокол испытания прочности бетона неразрушающим методом | РУБ ИР БПС 10, 09 | 28 | 2016-10-05 | 1 | ПТО | Елизавета | Участок №2 Пелискер uch2@pelisker.ru
205 | Протокол испытания прочности бетона неразрушающим методом | РУБ БПС 14 01102016 | 3 | 2016-10-05 | 1 | ИЛ |  | Участок №2 Пелискер uch2@pelisker.ru
206 | Протокол испытания прочности бетона неразрушающим методом | ТР ОП3-ОП4 31.07.2016 | 28 | 2016-10-05 | 1 | ПТО | А.Э. Кармаджян
207 | Протокол испытания прочности бетона неразрушающим методом | ТР ОП1-ОП2 05.08.2016 | 28 | 2016-10-05 | 1 | ПТО | А.Э. Кармаджян
208 | Протокол испытания прочности бетона неразрушающим методом | ТР русло ОП2-ОП3 09082016 | 28 | 2016-10-05 | 1 | ПТО | А.Э. Кармаджян
209 | Протокол испытания прочности бетона неразрушающим методом | ТР ОП3-ОП4 09.092016 | 7 | 2016-10-05 | 1 | ПТО | А.Э. Кармаджян
210 | Протокол испытания прочности бетона неразрушающим методом | ТР ОП3-ОП4 09.092016 | 7 | 2016-10-05 | 1 | ПТО | А.Э. Кармаджян
211 | Протокол испытания прочности бетона неразрушающим методом | Огр.ОП3 17.09.2016 | 7 | 2016-10-05 | 1 | ПТО | А.Э. Кармаджян
212 | Протокол испытания прочности бетона неразрушающим методом | Огр.ОП3 17.09.2016 | 7 | 2016-10-05 | 1 | ПТО | А.Э. Кармаджян
213 | Протокол испытания прочности бетона неразрушающим методом | ТР. Русло от ОП1 до Центра моста 20.09.2016 | 7 | 2016-10-05 | 1 | ПТО | А.Э. Кармаджян
214 | Протокол испытания прочности бетона неразрушающим методом | ТР. Русло от ОП1 до Центра моста 21.09.2016 | 7 | 2016-10-05 | 1 | ПТО | А.Э. Кармаджян
215 | Протокол испытания прочности бетона неразрушающим методом | Подферменники опоры №4, ПМ 4.1.1-ПМ 4.14.1/ПМ-4.1.2-ПМ-4.14.2, ЖБИ-17, 56 | 14 | 2016-10-11 | 1 | ПТО | Игорь
216 |  |  |  | 2016-10-11
217 |  |  |  | 2016-10-11
218 |  |  |  | 2016-10-11
219 | Протокол испытания контрольных образцов бетона | Подферменники опоры №5 (Пм5.1-Пм-5.14) | 7 | 2016-10-11 | 1 | ПТО | Игорь
220 | Протокол испытания контрольных образцов бетона | Основание под Силовые подмости ИПРС оп.4 | 7 | 2016-10-11 | 1 | ПТО | Игорь
221 | Протокол испытания контрольных образцов бетона | Подферменники опоры №1 (Пм1.1-Пм-1.14) | 7 | 2016-10-11 | 1 | ПТО | Игорь
222 | Протокол испытания контрольных образцов бетона | Стойка №4 опоры №4 (1 этап) | 7 | 2016-10-11 | 1 | ПТО | Игорь
223 | Протокол испытания контрольных образцов бетона | Стойка №4 опоры №2 (1 этап) | 7 | 2016-10-11 | 1 | ПТО | Игорь
224 | Протокол испытания контрольных образцов бетона | Подферменники опоры №4 (Пм4.1-Пм-4.14) | 7 | 2016-10-11 | 1 | ПТО | Игорь
225 | Протокол испытания контрольных образцов бетона | Стойка №3 опоры №2 (1 этап) | 7 | 2016-10-11 | 1 | ПТО | Игорь
226 | Протокол испытания контрольных образцов бетона | Стойка №4 опоры №4 (2 этап) | 7 | 2016-10-11 | 1 | ПТО | Игорь
227 | Протокол испытания контрольных образцов бетона | Стойка №4 опоры №2 (2 этап) | 7 | 2016-10-11 | 1 | ПТО | Игорь
228 | Протокол испытания контрольных образцов бетона | Стойка №3 опоры №2 (2 этап) | 7 | 2016-10-11 | 1 | ПТО | Игорь
229 | Протокол испытания контрольных образцов бетона | Стойка №3 опоры №4 (1 этап) | 7 | 2016-10-11 | 1 | ПТО | Игорь
230 | Протокол испытания контрольных образцов бетона | Стойка №3 опоры №4 (2 этап) | 7 | 2016-10-11 | 1 | ПТО | Игорь
231 | Протокол испытания контрольных образцов бетона | Подферменники опоры №4 (Пм2.1-Пм-2.14) | 7 | 2016-10-11 | 1 | ПТО | Игорь
232 | Протокол испытания контрольных образцов бетона | Стойка №1 опоры №2 (1 этап) | 7 | 2016-10-11 | 1 | ПТО | Игорь
233 | Протокол испытания контрольных образцов бетона | Стойка №6 опоры №2 (1 этап) | 7 | 2016-10-11 | 1 | ПТО | Игорь
234 | Протокол испытания контрольных образцов бетона | Стойка №1 опоры №4 (1 этап) | 7 | 2016-10-11 | 1 | ПТО | Игорь
235 | Протокол испытания контрольных образцов бетона | Стойка №6 опоры №4 (1 этап) | 7 | 2016-10-11 | 1 | ПТО | Игорь
236 | Протокол испытания контрольных образцов бетона | Участок плиты ПС под барьерное ограждение (№7) | 7 | 2016-10-11 | 1 | ПТО | Игорь
237 | Протокол испытания контрольных образцов бетона | Подферменники опоры №5 (Пм5.1-Пм-5.14) | 28 | 2016-10-11 | 1 | ПТО | Игорь
238 | Протокол испытания контрольных образцов бетона | Основание под Силовые подмости ИПРС оп.4 | 28 | 2016-10-11 | 1 | ПТО | Игорь
239 | Протокол испытания контрольных образцов бетона | Подферменники опоры №1 (Пм1.1-Пм-1.14) | 28 | 2016-10-11 | 1 | ПТО | Игорь
240 | Протокол испытания контрольных образцов бетона | БПС 11 | 28 | 2016-10-19 | 1 | ПТО | Елизавета
01.01.205 | Протокол испытания контрольных образцов бетона | БПС 10 | 43 | 2016-10-12 | 1 | ПТО | Елизавета
155 | Протокол испытания контрольных образцов бетона | РУБ БПС 08 18082016 | 7 |  | 1 | ИЛ |  | Участок №2 Пелискер uch2@pelisker.ru
156 | Протокол испытания контрольных образцов бетона | РУБ БПС 09 24082016 | 3 |  | 1 | ИЛ |  | Участок №2 Пелискер uch2@pelisker.ru
157 | Протокол испытания контрольных образцов бетона | РУБ БПС 09 24082016 | 7 |  | 1 | ИЛ |  | Участок №2 Пелискер uch2@pelisker.ru
158
159
160
161
162
163
164
165
166
167
168
169
Formulas:
Дата выдачи = [Дата выдачи, row above]
Note on H72: Выдан повторно 290916
Note on H158: Выдал повторно 27.09.16

## Контроль прочности ЖБИ17 (hidden)
Карта подбора № | 56
Журнал №/ запись № | Единичное значение прочности по контрольным образцам, МПа | Единичное значение прочности неразрушающим методом, МПа
1-1/15 | 49.3 | 48

## Журнал НК бетона (hidden)
Запись № | Дата обследования | Объект обследования | Маркировка | Поставщик БСГ | Рецепт БСГ № | Дата бетонирования | Номер контролируемого участка, ГОСТ 18105 п. 5.8 | Средний показатель прочности бетона по участку, МПа | Фактическая прочность, МПа | Класс бетона по схеме Г | Возраст бетона | Проектный возраст бетона | Набранная прочность в % от пректной
1 | 2016-07-29 | Балка пролетного строения, уч. Рублевка 04 | БПС 04 | ЖБИ 17 | 59 | 2016-07-14 | 1 | 38.7 | 41.225 | 32.98 | 15
[7 empty] | 2 | 38.8 |  |  | 0
[7 empty] | 3 | 42.3 |  |  | 0
[7 empty] | 4 | 43 |  |  | 0
[7 empty] | 5 | 39 |  |  | 0
[7 empty] | 6 | 43.4 |  |  | 0
[7 empty] | 7 | 41.8 |  |  | 0
[7 empty] | 8 | 42.8 |  |  | 0
2 | 2016-07-29 | Балка пролетного строения, уч. Рублевка | БПС 05 | ЖБИ 17 | 59 | 2016-07-22 | 1 | 31.4 | 35.55 | 28.44 | 7
[7 empty] | 2 | 37.8 |  |  | 0
[7 empty] | 3 | 38.8 |  |  | 0
[7 empty] | 4 | 40.2 |  |  | 0
[7 empty] | 5 | 31.4 |  |  | 0
[7 empty] | 6 | 35.1 |  |  | 0
[7 empty] | 7 | 33.9 |  |  | 0
[7 empty] | 8 | 35.8 |  |  | 0
3 | 2016-08-01 | Балка пролетного строения, уч. Рублевка | БПС 05 | ЖБИ 17 | 59 | 2016-07-22 | 1 | 38.3 | 38.0875 | 30.47 | 10
[7 empty] | 2 | 42.3 |  |  | 0
[7 empty] | 3 | 35.5 |  |  | 0
[7 empty] | 4 | 34.7 |  |  | 0
[7 empty] | 5 | 40.3 |  |  | 0
[7 empty] | 6 | 34.2 |  |  | 0
[7 empty] | 7 | 39.6 |  |  | 0
[7 empty] | 8 | 39.8 |  |  | 0
4 | 2016-08-01 | Балка пролетного строения, уч. Рублевка | БПС 04 | ЖБИ 17 | 59 | 2016-07-14 | 1 | 38.1 | 42.6875 | 34.15 | 18
[7 empty] | 2 | 45.6 |  |  | 0
[7 empty] | 3 | 41.6 |  |  | 0
[7 empty] | 4 | 44.7 |  |  | 0
[7 empty] | 5 | 40.1 |  |  | 0
[7 empty] | 6 | 43.1 |  |  | 0
[7 empty] | 7 | 45.2 |  |  | 0
[7 empty] | 8 | 43.1 |  |  | 0
5 | 2016-08-01 | Балка пролетного строения, уч. Рублевка | БПС 03 | ЖБИ 17 | 59 | 2016-07-06 | 1 | 45.4 | 47.6 | 38.08 | 26
[7 empty] | 2 | 44.7 |  |  | 0
[7 empty] | 3 | 48.2 |  |  | 0
[7 empty] | 4 | 47.5 |  |  | 0
[7 empty] | 5 | 47.6 |  |  | 0
[7 empty] | 6 | 48.9 |  |  | 0
[7 empty] | 7 | 48.3 |  |  | 0
[7 empty] | 8 | 50.2 |  |  | 0
6 | 2016-08-02 | Балка пролетного строения, уч. Рублевка | БПС 05 | ЖБИ 17 | 59 | 2016-07-22 | 1 | 40.3 | 38.6125 | 30.89 | 11
[7 empty] | 2 | 36.7 |  |  | 0
[7 empty] | 3 | 36.7 |  |  | 0
[7 empty] | 4 | 34.7 |  |  | 0
[7 empty] | 5 | 43.9 |  |  | 0
[7 empty] | 6 | 37.2 |  |  | 0
[7 empty] | 7 | 37.6 |  |  | 0
[7 empty] | 8 | 41.8 |  |  | 0
7 | 2016-08-02 | Балка пролетного строения, уч. Рублевка | БПС 04 | ЖБИ 17 | 59 | 2016-07-14 | 1 | 38.6 | 45.175 | 36.14 | 19
[7 empty] | 2 | 44.8 |  |  | 0
[7 empty] | 3 | 44.6 |  |  | 0
[7 empty] | 4 | 46.4 |  |  | 0
[7 empty] | 5 | 46.6 |  |  | 0
[7 empty] | 6 | 48.4 |  |  | 0
[7 empty] | 7 | 46.6 |  |  | 0
[7 empty] | 8 | 45.4 |  |  | 0
8 | 2016-08-04 | Балка пролетного строения, уч. Рублевка | БПС 05 | ЖБИ 17 | 59 | 2016-07-22 | 1 | 41.4 | 38.5875 | 30.87 | 13
[7 empty] | 2 | 37.8 |  |  | 0
[7 empty] | 3 | 38.7 |  |  | 0
[7 empty] | 4 | 39.8 |  |  | 0
[7 empty] | 5 | 39.2 |  |  | 0
[7 empty] | 6 | 43.8 |  |  | 0
[7 empty] | 7 | 33.6 |  |  | 0
[7 empty] | 8 | 34.4 |  |  | 0
9 | 2016-08-04 | Балка пролетного строения, уч. Рублевка | БПС 04 | ЖБИ 17 | 59 | 2016-07-14 | 1 | 40.3 | 44.775 | 35.82 | 21
[7 empty] | 2 | 42.3 |  |  | 0
[7 empty] | 3 | 48.6 |  |  | 0
[7 empty] | 4 | 40.8 |  |  | 0
[7 empty] | 5 | 44.8 |  |  | 0
[7 empty] | 6 | 47 |  |  | 0
[7 empty] | 7 | 46.5 |  |  | 0
[7 empty] | 8 | 47.9 |  |  | 0
10 | 2016-08-08 | Балка пролетного строения, уч. Рублевка | БПС 04 | ЖБИ 17 | 59 | 2016-07-14 | 1 | 45.6 | 46.1 | 36.88 | 25
[7 empty] | 2 | 46.6 |  |  | 0
[7 empty] | 3 | 48.6 |  |  | 0
[7 empty] | 4 | 45.5 |  |  | 0
[7 empty] | 5 | 44.8 |  |  | 0
[7 empty] | 6 | 46.1 |  |  | 0
[7 empty] | 7 | 44.9 |  |  | 0
[7 empty] | 8 | 46.7 |  |  | 0
10 | 2016-08-08 | Балка пролетного строения, уч. Рублевка | БПС 02 | ЖБИ 17 | 59 | 2016-06-28 | 1 | 50.3 | 51.8 | 41.44 | 41
[7 empty] | 2 | 52.7 |  |  | 0
[7 empty] | 3 | 53.2 |  |  | 0
[7 empty] | 4 | 51.3 |  |  | 0
[7 empty] | 5 | 50.5 |  |  | 0
[7 empty] | 6 | 49.7 |  |  | 0
[7 empty] | 7 | 53.8 |  |  | 0
[7 empty] | 8 | 52.9 |  |  | 0
11 | 2016-08-08 | Балка пролетного строения, уч. Рублевка | БПС 01 | ЖБИ 17 | 59 | 2016-06-19 | 1 | 54.6 | 54.5 | 43.6 | 50
[7 empty] | 2 | 53.8 |  |  | 0
[7 empty] | 3 | 50.4 |  |  | 0
[7 empty] | 4 | 55.8 |  |  | 0
[7 empty] | 5 | 58.4 |  |  | 0
[7 empty] | 6 | 58.8 |  |  | 0
[7 empty] | 7 | 51 |  |  | 0
[7 empty] | 8 | 53.2 |  |  | 0
12 | 2016-08-08 | Балка пролетного строения, уч. Рублевка | БПС 03 | ЖБИ 17 | 59 | 2016-07-06 | 1 | 49.3 | 50.625 | 40.5 | 33
[7 empty] | 2 | 53.3 |  |  | 0
[7 empty] | 3 | 50.4 |  |  | 0
[7 empty] | 4 | 47.1 |  |  | 0
[7 empty] | 5 | 47.7 |  |  | 0
[7 empty] | 6 | 57.9 |  |  | 0
[7 empty] | 7 | 48.4 |  |  | 0
[7 empty] | 8 | 50.9 |  |  | 0
13 | 2016-08-08 | Балка пролетного строения, уч. Рублевка | БПС 05 | ЖБИ 17 | 59 | 2016-07-22 | 1 | 39.9 | 42.475 | 33.98 | 17
[7 empty] | 2 | 42.9 |  |  | 0
[7 empty] | 3 | 46.3 |  |  | 0
[7 empty] | 4 | 41.4 |  |  | 0
[7 empty] | 5 | 41.8 |  |  | 0
[7 empty] | 6 | 43.2 |  |  | 0
[7 empty] | 7 | 40.5 |  |  | 0
[7 empty] | 8 | 43.8 |  |  | 0
14 | 2016-08-08 | Балка пролетного строения, уч. Рублевка | БПС 06 | ЖБИ 17 | 59 | 2016-07-31 | 1 | 49.6 | 47.9 | 38.32 | 8
[7 empty] | 2 | 46.6 |  |  | 0
[7 empty] | 3 | 47.8 |  |  | 0
[7 empty] | 4 | 47.6 |  |  | 0
15 | 2016-08-12 | Балка пролетного строения, уч. Рублевка | БПС 06 | ЖБИ 17 | 59 | 2016-07-31 | 1 | 49.7 | 51.1375 | 40.91 | 12
[7 empty] | 2 | 51.1 |  |  | 0
[7 empty] | 3 | 49.2 |  |  | 0
[7 empty] | 4 | 54.9 |  |  | 0
[7 empty] | 5 | 54.3 |  |  | 0
[7 empty] | 6 | 48.8 |  |  | 0
[7 empty] | 7 | 50.4 |  |  | 0
[7 empty] | 8 | 50.7 |  |  | 0
16 | 2016-08-15 | Балка пролетного строения, уч. Рублевка | БПС 04 | ЖБИ 17 | 59 | 2016-07-14 | 1 | 46.2 | 48.625 | 38.9 | 32
[7 empty] | 2 | 50.5 |  |  | 0
[7 empty] | 3 | 52.2 |  |  | 0
[7 empty] | 4 | 50.4 |  |  | 0
[7 empty] | 5 | 47.7 |  |  | 0
[7 empty] | 6 | 43.7 |  |  | 0
[7 empty] | 7 | 49.9 |  |  | 0
[7 empty] | 8 | 48.4 |  |  | 0
17 | 2016-08-15 | Балка пролетного строения, уч. Рублевка | БПС 05 | ЖБИ 17 | 59 | 2016-07-22 | 1 | 47.3 | 44.8125 | 35.85 | 24
[7 empty] | 2 | 47.3 |  |  | 0
[7 empty] | 3 | 43.8 |  |  | 0
[7 empty] | 4 | 44.9 |  |  | 0
[7 empty] | 5 | 42 |  |  | 0
[7 empty] | 6 | 44.5 |  |  | 0
[7 empty] | 7 | 46.5 |  |  | 0
[7 empty] | 8 | 42.2 |  |  | 0
18 | 2016-08-15 | Балка пролетного строения, уч. Рублевка | БПС 06 | ЖБИ 17 | 59 | 2016-07-31 | 1 | 47.5 | 51.6625 | 41.33 | 15
[7 empty] | 2 | 50 |  |  | 0
[7 empty] | 3 | 49.5 |  |  | 0
[7 empty] | 4 | 54.1 |  |  | 0
[7 empty] | 5 | 52.3 |  |  | 0
[7 empty] | 6 | 54.2 |  |  | 0
[7 empty] | 7 | 53.4 |  |  | 0
[7 empty] | 8 | 52.3 |  |  | 0
19 | 2016-08-17 | Балка пролетного строения, уч. Рублевка | БПС 07 | ЖБИ 17 | 59 | 2016-08-09 | 1 | 39.2 | 43.1625 | 34.53 | 8
[7 empty] | 2 | 41.2 |  |  | 0
[7 empty] | 3 | 38.9 |  |  | 0
[7 empty] | 4 | 45.2 |  |  | 0
[7 empty] | 5 | 45.8 |  |  | 0
[7 empty] | 6 | 48.8 |  |  | 0
[7 empty] | 7 | 43.4 |  |  | 0
[7 empty] | 8 | 42.8 |  |  | 0
20 | 2016-08-22 | Балка пролетного строения, уч. Рублевка | БПС 06 | ЖБИ 17 | 59 | 2016-07-31 | 1 | 53.5 | 52.725 | 42.18 | 22
[7 empty] | 2 | 52 |  |  | 0
[7 empty] | 3 | 56.8 |  |  | 0
[7 empty] | 4 | 52.6 |  |  | 0
[7 empty] | 5 | 49.4 |  |  | 0
[7 empty] | 6 | 53.4 |  |  | 0
[7 empty] | 7 | 51.6 |  |  | 0
[7 empty] | 8 | 52.5 |  |  | 0
21 | 2016-08-22 | Балка пролетного строения, уч. Рублевка | БПС 07 | ЖБИ 17 | 59 | 2016-08-09 | 1 | 45.4 | 43.9875 | 35.19 | 13
[7 empty] | 2 | 49.5 |  |  | 0
[7 empty] | 3 | 43.4 |  |  | 0
[7 empty] | 4 | 42.2 |  |  | 0
[7 empty] | 5 | 40.6 |  |  | 0
[7 empty] | 6 | 38.1 |  |  | 0
[7 empty] | 7 | 45.9 |  |  | 0
[7 empty] | 8 | 46.8 |  |  | 0
22 | 2016-08-22 | Балка пролетного строения, уч. Рублевка | БПС 05 | ЖБИ 17 | 59 | 2016-07-22 | 1 | 50.3 | 47.725 | 38.18 | 31
[7 empty] | 2 | 45.4 |  |  | 0
[7 empty] | 3 | 53.2 |  |  | 0
[7 empty] | 4 | 46.1 |  |  | 0
[7 empty] | 5 | 49.5 |  |  | 0
[7 empty] | 6 | 41.7 |  |  | 0
[7 empty] | 7 | 45.2 |  |  | 0
[7 empty] | 8 | 50.4 |  |  | 0
23 | 2016-08-24 | Балка пролетного строения, уч. Рублевка | БПС 07 | ЖБИ 17 | 59 | 2016-08-09 | 1 | 47.5 | 46.325 | 37.06 | 15
[7 empty] | 2 | 45.7 |  |  | 0
[7 empty] | 3 | 43.9 |  |  | 0
[7 empty] | 4 | 50.2 |  |  | 0
[7 empty] | 5 | 45.1 |  |  | 0
[7 empty] | 6 | 45.4 |  |  | 0
[7 empty] | 7 | 47.5 |  |  | 0
[7 empty] | 8 | 45.3 |  |  | 0
24 | 2016-08-29 | Балка пролетного строения, уч. Рублевка | БПС 04 | ЖБИ 17 | 59 | 2016-07-14 | 1 | 51.1 | 53.1 | 42.48 | 46
[7 empty] | 2 | 51.9 |  |  | 0
[7 empty] | 3 | 51.4 |  |  | 0
[7 empty] | 4 | 55.4 |  |  | 0
[7 empty] | 5 | 54.8 |  |  | 0
[7 empty] | 6 | 54.9 |  |  | 0
[7 empty] | 7 | 51.7 |  |  | 0
[7 empty] | 8 | 53.6 |  |  | 0
25 | 2016-08-29 | Балка пролетного строения, уч. Рублевка | БПС 07 | ЖБИ 17 | 59 | 2016-08-09 | 1 | 51.4 | 48.6125 | 38.89 | 20
[7 empty] | 2 | 45.9 |  |  | 0
[7 empty] | 3 | 47.5 |  |  | 0
[7 empty] | 4 | 45.6 |  |  | 0
[7 empty] | 5 | 49 |  |  | 0
[7 empty] | 6 | 49.6 |  |  | 0
[7 empty] | 7 | 49.7 |  |  | 0
[7 empty] | 8 | 50.2 |  |  | 0
26 | 2016-08-29 | Балка пролетного строения, уч. Рублевка | БПС 08 | ЖБИ 17 | 59 | 2016-08-18 | 1 | 41.1 | 42.65 | 34.12 | 11
[7 empty] | 2 | 34.5 |  |  | 0
[7 empty] | 3 | 44 |  |  | 0
[7 empty] | 4 | 44.3 |  |  | 0
[7 empty] | 5 | 42 |  |  | 0
[7 empty] | 6 | 47.2 |  |  | 0
[7 empty] | 7 | 45.1 |  |  | 0
[7 empty] | 8 | 43 |  |  | 0
27 | 2016-08-29 | Балка пролетного строения, уч. Рублевка | БПС 05 | ЖБИ 17 | 59 | 2016-07-22 | 1 | 50.5 | 49.6875 | 39.75 | 38
[7 empty] | 2 | 53.5 |  |  | 0
[7 empty] | 3 | 46 |  |  | 0
[7 empty] | 4 | 46 |  |  | 0
[7 empty] | 5 | 51.1 |  |  | 0
[7 empty] | 6 | 48.5 |  |  | 0
[7 empty] | 7 | 50.9 |  |  | 0
[7 empty] | 8 | 51 |  |  | 0
28 | 2016-09-02 | Балка пролетного строения, уч. Рублевка | БПС 06 | ЖБИ 17 | 59 | 2016-07-31 | 1 | 52.2 | 55.35 | 44.28 | 33
[7 empty] | 2 | 51.7 |  |  | 0
[7 empty] | 3 | 53.2 |  |  | 0
[7 empty] | 4 | 55.2 |  |  | 0
[7 empty] | 5 | 61.3 |  |  | 0
[7 empty] | 6 | 55.9 |  |  | 0
[7 empty] | 7 | 56.5 |  |  | 0
[7 empty] | 8 | 56.8 |  |  | 0
29 | 2016-09-02 | Балка пролетного строения, уч. Рублевка | БПС 07 | ЖБИ 17 | 59 | 2016-08-09 | 1 | 48.1 | 48.5375 | 38.83 | 24
[7 empty] | 2 | 51 |  |  | 0
[7 empty] | 3 | 47.3 |  |  | 0
[7 empty] | 4 | 47 |  |  | 0
[7 empty] | 5 | 45.2 |  |  | 0
[7 empty] | 6 | 49.5 |  |  | 0
[7 empty] | 7 | 47.2 |  |  | 0
[7 empty] | 8 | 53 |  |  | 0
30 | 2016-09-02 | Балка пролетного строения, уч. Рублевка | БПС 08 | ЖБИ 17 | 59 | 2016-08-18 | 1 | 45.5 | 45.1625 | 36.13 | 15
[7 empty] | 2 | 43.6 |  |  | 0
[7 empty] | 3 | 45.2 |  |  | 0
[7 empty] | 4 | 40.3 |  |  | 0
[7 empty] | 5 | 45.1 |  |  | 0
[7 empty] | 6 | 47.2 |  |  | 0
[7 empty] | 7 | 48.3 |  |  | 0
[7 empty] | 8 | 46.1 |  |  | 0
31 | 2016-09-02 | Балка пролетного строения, уч. Рублевка | БПС 09 | ЖБИ 17 | 59 | 2016-08-24 | 1 | 42.3 | 45.975 | 36.78 | 9
[7 empty] | 2 | 43.4 |  |  | 0
[7 empty] | 3 | 46.3 |  |  | 0
[7 empty] | 4 | 45.8 |  |  | 0
[7 empty] | 5 | 47 |  |  | 0
[7 empty] | 6 | 49.2 |  |  | 0
[7 empty] | 7 | 50.1 |  |  | 0
[7 empty] | 8 | 43.7 |  |  | 0
32 | 2016-09-05 | Балка пролетного строения, уч. Рублевка | БПС 04 | ЖБИ 17 | 59 | 2016-07-14 | 1 | 55.6 | 53.55 | 42.84 | 53
[7 empty] | 2 | 54.9 |  |  | 0
[7 empty] | 3 | 53.2 |  |  | 0
[7 empty] | 4 | 54.7 |  |  | 0
[7 empty] | 5 | 54.4 |  |  | 0
[7 empty] | 6 | 54.2 |  |  | 0
[7 empty] | 7 | 51 |  |  | 0
[7 empty] | 8 | 50.4 |  |  | 0
33 | 2016-09-05 | Балка пролетного строения, уч. Рублевка | БПС 05 | ЖБИ 17 | 59 | 2016-07-22 | 1 | 46.5 | 50 | 40 | 45
[7 empty] | 2 | 46.9 |  |  | 0
[7 empty] | 3 | 53.2 |  |  | 0
[7 empty] | 4 | 50.4 |  |  | 0
[7 empty] | 5 | 48.8 |  |  | 0
[7 empty] | 6 | 52.8 |  |  | 0
[7 empty] | 7 | 50.7 |  |  | 0
[7 empty] | 8 | 50.7 |  |  | 0
34 | 2016-09-05 | Балка пролетного строения, уч. Рублевка | БПС 06 | ЖБИ 17 | 59 | 2016-07-31 | 1 | 57.8 | 56.425 | 45.14 | 36
[7 empty] | 2 | 56.7 |  |  | 0
[7 empty] | 3 | 55.7 |  |  | 0
[7 empty] | 4 | 57.4 |  |  | 0
[7 empty] | 5 | 55.3 |  |  | 0
[7 empty] | 6 | 53.8 |  |  | 0
[7 empty] | 7 | 56.2 |  |  | 0
[7 empty] | 8 | 58.5 |  |  | 0
35 | 2016-09-05 | Балка пролетного строения, уч. Рублевка | БПС 07 | ЖБИ 17 | 59 | 2016-08-09 | 1 | 50 | 50.575 | 40.46 | 27
[7 empty] | 2 | 50.5 |  |  | 0
[7 empty] | 3 | 51.3 |  |  | 0
[7 empty] | 4 | 47.5 |  |  | 0
[7 empty] | 5 | 50.3 |  |  | 0
[7 empty] | 6 | 53.8 |  |  | 0
[7 empty] | 7 | 47.7 |  |  | 0
[7 empty] | 8 | 53.5 |  |  | 0
36 | 2016-09-05 | Балка пролетного строения, уч. Рублевка | БПС 08 | ЖБИ 17 | 59 | 2016-08-18 | 1 | 46.6 | 45.325 | 36.26 | 18
[7 empty] | 2 | 48.5 |  |  | 0
[7 empty] | 3 | 36.8 |  |  | 0
[7 empty] | 4 | 45.3 |  |  | 0
[7 empty] | 5 | 47.3 |  |  | 0
[7 empty] | 6 | 48.5 |  |  | 0
[7 empty] | 7 | 43 |  |  | 0
[7 empty] | 8 | 46.6 |  |  | 0
37 | 2016-09-05 | Балка пролетного строения, уч. Рублевка | БПС 09 | ЖБИ 17 | 59 | 2016-08-24 | 1 | 45.6 | 45.025 | 36.02 | 12
[7 empty] | 2 | 51.1 |  |  | 0
[7 empty] | 3 | 45.7 |  |  | 0
[7 empty] | 4 | 47.8 |  |  | 0
[7 empty] | 5 | 45.6 |  |  | 0
[7 empty] | 6 | 39.3 |  |  | 0
[7 empty] | 7 | 41.7 |  |  | 0
[7 empty] | 8 | 43.4 |  |  | 0
38 | 2016-09-12 | Балка пролетного строения, уч. Рублевка | БПС 01 | ЖБИ 17 | 59 | 2016-06-19 | 1 | 60.2 | 58.35 | 46.68 | 85
[7 empty] | 2 | 54.2 |  |  | 0
[7 empty] | 3 | 59.9 |  |  | 0
[7 empty] | 4 | 59.7 |  |  | 0
[7 empty] | 5 | 58.5 |  |  | 0
[7 empty] | 6 | 63.4 |  |  | 0
[7 empty] | 7 | 54.1 |  |  | 0
[7 empty] | 8 | 56.8 |  |  | 0
39 | 2016-09-12 | Балка пролетного строения, уч. Рублевка | БПС 02 | ЖБИ 18 | 59 | 2016-06-28 | 1 | 56.8 | 54.375 | 43.5 | 76
[7 empty] | 2 | 50.2 |  |  | 0
[7 empty] | 3 | 53.7 |  |  | 0
[7 empty] | 4 | 50.8 |  |  | 0
[7 empty] | 5 | 49.6 |  |  | 0
[7 empty] | 6 | 55.6 |  |  | 0
[7 empty] | 7 | 57.7 |  |  | 0
[7 empty] | 8 | 60.6 |  |  | 0
40 | 2016-09-12 | Балка пролетного строения, уч. Рублевка | БПС 03 | ЖБИ 17 | 59 | 2016-07-06 | 1 | 51.7 | 55.75 | 44.6 | 68
[7 empty] | 2 | 62.1 |  |  | 0
[7 empty] | 3 | 50.8 |  |  | 0
[7 empty] | 4 | 55.4 |  |  | 0
[7 empty] | 5 | 60.5 |  |  | 0
[7 empty] | 6 | 55 |  |  | 0
[7 empty] | 7 | 53 |  |  | 0
[7 empty] | 8 | 57.5 |  |  | 0
41 | 2016-09-12 | Балка пролетного строения, уч. Рублевка | БПС 04 | ЖБИ 17 | 59 | 2016-07-14 | 1 | 53.8 | 55.4375 | 44.35 | 60
[7 empty] | 2 | 53.7 |  |  | 0
[7 empty] | 3 | 59.2 |  |  | 0
[7 empty] | 4 | 58.1 |  |  | 0
[7 empty] | 5 | 51.4 |  |  | 0
[7 empty] | 6 | 56.6 |  |  | 0
[7 empty] | 7 | 57.3 |  |  | 0
[7 empty] | 8 | 53.4 |  |  | 0
42 | 2016-09-12 | Балка пролетного строения, уч. Рублевка | БПС 05 | ЖБИ 17 | 59 | 2016-07-22 | 1 | 51.6 | 50.225 | 40.18 | 52
[7 empty] | 2 | 44 |  |  | 0
[7 empty] | 3 | 49.5 |  |  | 0
[7 empty] | 4 | 44.4 |  |  | 0
[7 empty] | 5 | 53.7 |  |  | 0
[7 empty] | 6 | 51.9 |  |  | 0
[7 empty] | 7 | 51.8 |  |  | 0
[7 empty] | 8 | 54.9 |  |  | 0
43 | 2016-09-12 | Балка пролетного строения, уч. Рублевка | БПС 06 | ЖБИ17 | 59 | 2016-07-31 | 1 | 59.1 | 57.6625 | 46.13 | 43
[7 empty] | 2 | 54.5 |  |  | 0
[7 empty] | 3 | 59.6 |  |  | 0
[7 empty] | 4 | 60.2 |  |  | 0
[7 empty] | 5 | 55.8 |  |  | 0
[7 empty] | 6 | 56 |  |  | 0
[7 empty] | 7 | 56.3 |  |  | 0
[7 empty] | 8 | 59.8 |  |  | 0
44 | 2016-09-12 | Балка пролетного строения, уч. Рублевка | БПС 07 | ЖБИ 17 | 59 | 2016-08-09 | 1 | 50 | 50.3875 | 40.31 | 34
[7 empty] | 2 | 50.7 |  |  | 0
[7 empty] | 3 | 43.2 |  |  | 0
[7 empty] | 4 | 51.1 |  |  | 0
[7 empty] | 5 | 52.8 |  |  | 0
[7 empty] | 6 | 52.7 |  |  | 0
[7 empty] | 7 | 52.5 |  |  | 0
[7 empty] | 8 | 50.1 |  |  | 0
45 | 2016-09-12 | Балка пролетного строения, уч. Рублевка | БПС 08 | ЖБИ 17 | 59 | 2016-08-18 | 1 | 47 | 46.8 | 37.44 | 25
[7 empty] | 2 | 47.8 |  |  | 0
[7 empty] | 3 | 46.1 |  |  | 0
[7 empty] | 4 | 43 |  |  | 0
[7 empty] | 5 | 43.5 |  |  | 0
[7 empty] | 6 | 53.9 |  |  | 0
[7 empty] | 7 | 49.3 |  |  | 0
[7 empty] | 8 | 43.8
46 | 2016-09-12 | Балка пролетного строения, уч. Рублевка | БПС 09 | ЖБИ 17 | 59 | 2016-08-24 | 1 | 52.1 | 48.75 | 39 | 19
[7 empty] | 2 | 49.3 |  |  | 0
[7 empty] | 3 | 51.6 |  |  | 0
[7 empty] | 4 | 49.3 |  |  | 0
[7 empty] | 5 | 42.4 |  |  | 0
[7 empty] | 6 | 47.9 |  |  | 0
[7 empty] | 7 | 45.5 |  |  | 0
[7 empty] | 8 | 51.9 |  |  | 0
47 | 2016-09-12 | Балка пролетного строения, уч. Рублевка | БПС 10 | ЖБИ 17 | 59 | 2016-08-30 | 1 | 37 | 43.1125 | 34.49 | 13
[7 empty] | 2 | 38.8 |  |  | 0
[7 empty] | 3 | 44 |  |  | 0
[7 empty] | 4 | 42.8 |  |  | 0
[7 empty] | 5 | 49.9 |  |  | 0
[7 empty] | 6 | 45.7 |  |  | 0
[7 empty] | 7 | 37.5 |  |  | 0
[7 empty] | 8 | 49.2 |  |  | 0
20
48 | 2016-09-26 | Балка пролетного строения, уч. Рублевка | БПС 05 | ЖБИ 17 | 59 | 2016-07-22 | 1 | 55.7 | 56.6125 | 45.29 | 66
[7 empty] | 2 | 58.8 |  |  | 0
[7 empty] | 3 | 55.3 |  |  | 0
[7 empty] | 4 | 57.6 |  |  | 0
[7 empty] | 5 | 54.3 |  |  | 0
[7 empty] | 6 | 58.7 |  |  | 0
[7 empty] | 7 | 57.3 |  |  | 0
[7 empty] | 8 | 55.2 |  |  | 0
49 | 2016-09-26 | Балка пролетного строения, уч. Рублевка | БПС 06 | ЖБИ17 | 59 | 2016-07-31 | 1 | 57.1 | 59.6625 | 47.73 | 57
[7 empty] | 2 | 60.7 |  |  | 0
[7 empty] | 3 | 64.8 |  |  | 0
[7 empty] | 4 | 59.9 |  |  | 0
[7 empty] | 5 | 56.9 |  |  | 0
[7 empty] | 6 | 57.3 |  |  | 0
[7 empty] | 7 | 59.1 |  |  | 0
[7 empty] | 8 | 61.5 |  |  | 0
50 | 2016-09-26 | Балка пролетного строения, уч. Рублевка | БПС 07 | ЖБИ 17 | 59 | 2016-08-09 | 1 | 56.6 | 54.675 | 43.74 | 48
[7 empty] | 2 | 54.7 |  |  | 0
[7 empty] | 3 | 53.5 |  |  | 0
[7 empty] | 4 | 54.6 |  |  | 0
[7 empty] | 5 | 52 |  |  | 0
[7 empty] | 6 | 52.9 |  |  | 0
[7 empty] | 7 | 57.9 |  |  | 0
[7 empty] | 8 | 55.2 |  |  | 0
51 | 2016-09-26 | Балка пролетного строения, уч. Рублевка | БПС 08 | ЖБИ 17 | 59 | 2016-08-18 | 1 | 48.6 | 50.475 | 40.38 | 39
[7 empty] | 2 | 50.5 |  |  | 0
[7 empty] | 3 | 53.2 |  |  | 0
[7 empty] | 4 | 48.8 |  |  | 0
[7 empty] | 5 | 46.6 |  |  | 0
[7 empty] | 6 | 51.6 |  |  | 0
[7 empty] | 7 | 50.9 |  |  | 0
[7 empty] | 8 | 53.6
52 | 2016-09-26 | Балка пролетного строения, уч. Рублевка | БПС 09 | ЖБИ 17 | 59 | 2016-08-24 | 1 | 51.8 | 53.8375 | 43.07 | 33
[7 empty] | 2 | 55.7 |  |  | 0
[7 empty] | 3 | 59.6 |  |  | 0
[7 empty] | 4 | 53.3 |  |  | 0
[7 empty] | 5 | 53.1 |  |  | 0
[7 empty] | 6 | 51.7 |  |  | 0
[7 empty] | 7 | 51.7 |  |  | 0
[7 empty] | 8 | 53.8 |  |  | 0
53 | 2016-09-26 | Балка пролетного строения, уч. Рублевка | БПС 10 | ЖБИ 17 | 59 | 2016-08-30 | 1 | 45.1 | 46.025 | 36.82 | 27
[7 empty] | 2 | 49.7 |  |  | 0
[7 empty] | 3 | 49.6 |  |  | 0
[7 empty] | 4 | 46.9 |  |  | 0
[7 empty] | 5 | 43.8 |  |  | 0
[7 empty] | 6 | 45 |  |  | 0
[7 empty] | 7 | 43.4 |  |  | 0
[7 empty] | 8 | 44.7 |  |  | 0
54 | 2016-09-28 | Балка пролетного строения, уч. Рублевка | БПС 05 | ЖБИ 17 | 59 | 2016-07-22 | 1 | 62.1 | 50.6125 | 40.49 | 52
[7 empty] | 2 | 53.7 |  |  | 0
[7 empty] | 3 | 51.6 |  |  | 0
[7 empty] | 4 | 40 |  |  | 0
[7 empty] | 5 | 46.7 |  |  | 0
[7 empty] | 6 | 49.7 |  |  | 0
[7 empty] | 7 | 52.5 |  |  | 0
[7 empty] | 8 | 48.6 |  |  | 0
55 | 2016-09-28 | Балка пролетного строения, уч. Рублевка | БПС 07 | ЖБИ 17 | 59 | 2016-08-09 | 1 | 49.4 | 54.5375 | 43.63 | 34
[7 empty] | 2 | 54.2 |  |  | 0
[7 empty] | 3 | 56.3 |  |  | 0
[7 empty] | 4 | 58.9 |  |  | 0
[7 empty] | 5 | 53.9 |  |  | 0
[7 empty] | 6 | 55.5 |  |  | 0
[7 empty] | 7 | 53.5 |  |  | 0
[7 empty] | 8 | 54.6 |  |  | 0
56 | 2016-09-28 | Балка пролетного строения, уч. Рублевка | БПС 08 | ЖБИ 17 | 59 | 2016-08-18 | 1 | 54.8 | 50.475 | 40.38 | 25
[7 empty] | 2 | 51.7 |  |  | 0
[7 empty] | 3 | 52.8 |  |  | 0
[7 empty] | 4 | 51.3 |  |  | 0
[7 empty] | 5 | 48.8 |  |  | 0
[7 empty] | 6 | 49.6 |  |  | 0
[7 empty] | 7 | 48.5 |  |  | 0
[7 empty] | 8 | 46.3
57 | 2016-09-28 | Балка пролетного строения, уч. Рублевка | БПС 10 | ЖБИ 17 | 59 | 2016-08-30 | 1 | 41.7 | 44.45 | 35.56 | 29
[7 empty] | 2 | 40.8 |  |  | 0
[7 empty] | 3 | 42.3 |  |  | 0
[7 empty] | 4 | 52.3 |  |  | 0
[7 empty] | 5 | 46.5 |  |  | 0
[7 empty] | 6 | 45.1 |  |  | 0
[7 empty] | 7 | 40.5 |  |  | 0
[7 empty] | 8 | 46.4 |  |  | 0
58 | 2016-09-28 | Балка пролетного строения, уч. Рублевка | БПС 10 | ЖБИ 17 | 59 | 2016-08-30 | 1 | 47.8 | 44.2875 | 35.43 | 29
[7 empty] | 2 | 44.7 |  |  | 0
[7 empty] | 3 | 41.6 |  |  | 0
[7 empty] | 4 | 45.9 |  |  | 0
[7 empty] | 5 | 42.1 |  |  | 0
[7 empty] | 6 | 46.6 |  |  | 0
[7 empty] | 7 | 42.4 |  |  | 0
[7 empty] | 8 | 43.2 |  |  | 0
59 | 2016-10-05 | Шелепихинский мост, ОП4 Подферменники | ШМ ОП 4 ПМ4.1-4.14 | ЖБИ 17 | 59 | 2016-09-27 | 1 | 34.5 | 25.28571 | 20.22857 | 8 | 40 | 50.57143
[7 empty] | 2 | 31.3 |  |  | 0
[7 empty] | 3 | 20.5 |  |  | 0
[7 empty] | 4 | 27.2 |  |  | 0
[7 empty] | 5 | 23 |  |  | 0
[7 empty] | 6 | 22.3 |  |  | 0
[7 empty] | 7 | 23.8 |  |  | 0
[7 empty] | 8 | 23.5 |  |  | 0
[7 empty] | 9 | 22.4
[7 empty] | 10 | 22.8
[7 empty] | 11 | 23.8
[7 empty] | 12 | 26.8
[7 empty] | 13 | 28.8
[7 empty] | 14 | 23.3
60 | 2016-10-10 | Шелепихинский мост, ОП4 Подферменники | ШМ ОП 4 ПМ4.1-4.14 | ЖБИ 17 | 59 | 2016-09-27 | 1 | 39.3 | 35.42143 | 28.33714 | 13 | 40 | 70.84286
[7 empty] | 2 | 38.5 |  |  | 0
[7 empty] | 3 | 38.8 |  |  | 0
[7 empty] | 4 | 31.7 |  |  | 0
[7 empty] | 5 | 35.2 |  |  | 0
[7 empty] | 6 | 32.2 |  |  | 0
[7 empty] | 7 | 33.6 |  |  | 0
[7 empty] | 8 | 35.2 |  |  | 0
[7 empty] | 9 | 37.5
[7 empty] | 10 | 33.5
[7 empty] | 11 | 36.2
[7 empty] | 12 | 34.2
[7 empty] | 13 | 34.9
[7 empty] | 14 | 35.1
61 | 2016-10-10 | Балка пролетного строения, уч. Рублевка | БПС 10 | ЖБИ 17 | 59 | 2016-08-30 | 1 | 36.1 | 38.6375 | 30.91 | 41
[7 empty] | 2 | 40.5 |  |  | 0
[7 empty] | 3 | 38.3 |  |  | 0
[7 empty] | 4 | 39.4 |  |  | 0
[7 empty] | 5 | 39.5 |  |  | 0
[7 empty] | 6 | 39.5 |  |  | 0
[7 empty] | 7 | 35.5 |  |  | 0
[7 empty] | 8 | 40.3 |  |  | 0
62 | 2016-10-10 | Балка пролетного строения, уч. Рублевка | БПС 08 | ЖБИ 17 | 59 | 2016-08-18 | 1 | 46.2 | 43.3625 | 34.69 | 53
[7 empty] | 2 | 45.4 |  |  | 0
[7 empty] | 3 | 42.3 |  |  | 0
[7 empty] | 4 | 41.9 |  |  | 0
[7 empty] | 5 | 42.8 |  |  | 0
[7 empty] | 6 | 40.9 |  |  | 0
[7 empty] | 7 | 44.6 |  |  | 0
[7 empty] | 8 | 42.8 |  |  | 0
63 | 2016-10-10 | Балка пролетного строения, уч. Рублевка | БПС 05 | ЖБИ 17 | 59 | 2016-07-22 | 1 | 48.3 | 48.1 | 38.48 | 52
[7 empty] | 2 | 44.5 |  |  | 0
[7 empty] | 3 | 47.5 |  |  | 0
[7 empty] | 4 | 48.9 |  |  | 0
[7 empty] | 5 | 48.9 |  |  | 0
[7 empty] | 6 | 48.9 |  |  | 0
[7 empty] | 7 | 48.9 |  |  | 0
[7 empty] | 8 | 48.9 |  |  | 0
64 | 2016-10-10 | Балка пролетного строения, уч. Рублевка | БПС 09 | ЖБИ 17 | 59 | 2016-08-24 | 1 | 42.8 | 48.1 | 38.48 | 47
[7 empty] | 2 | 48.5 |  |  | 0
[7 empty] | 3 | 44.8 |  |  | 0
[7 empty] | 4 | 48.4 |  |  | 0
[7 empty] | 5 | 48.8 |  |  | 0
[7 empty] | 6 | 49.6 |  |  | 0
[7 empty] | 7 | 48.4 |  |  | 0
[7 empty] | 8 | 53.5 |  |  | 0
65 | 2016-10-20 | Шелепихинский мост, ОП2 Подферменники | ШМ ОП 2 ПМ2.1-2.14 | ЖБИ 17 | 59 | 2016-10-05 | 1 | 42.2 | 39.32857 | 31.46286 | 15 | 40 | 78.65714
[7 empty] | 2 | 37.4 |  |  | 0
[7 empty] | 3 | 48.7 |  |  | 0
[7 empty] | 4 | 44.3 |  |  | 0
[7 empty] | 5 | 38.2 |  |  | 0
[7 empty] | 6 | 39.4 |  |  | 0
[7 empty] | 7 | 38.8 |  |  | 0
[7 empty] | 8 | 39.9 |  |  | 0
[7 empty] | 9 | 39.4
[7 empty] | 10 | 39.7
[7 empty] | 11 | 38.8
[7 empty] | 12 | 42.5
[7 empty] | 13 | 27.2
[7 empty] | 14 | 34.1
66 | 2016-10-20 | Шелепихинский мост, ОП1 Подферменники | ШМ ОП1 ПМ1.1-1.14 | ЖБИ 17 |  | 2016-08-24 | 1 | 31.5 | 32.38571 | 25.90857 | 57
[7 empty] | 2 | 31 |  |  | 0
[7 empty] | 3 | 34 |  |  | 0
[7 empty] | 4 | 32.5 |  |  | 0
[7 empty] | 5 | 33 |  |  | 0
[7 empty] | 6 | 30.5
[7 empty] | 7 | 34.2
Note on B499: Вероятно занижены показания, температура балки на момент испытаний составила 7 с