## Исходные данные
ПЛАН
скорость нагрева V0, С/мин | 3
температура нагрева T0, C | 310
скорость нагрева V1, С/мин | 3
температура нагрева T1, C | 600
скорость нагрева V2, С/мин | 3
температура отжига Тотж, C | 735
время отжига tотж, чч:мм | 0.13194 | = | 190 | мин
скорость охлаждения V, С/мин | 3
температура охлажения Т, С | 250
ФАКТ |  |  |  |  | гистерезис | рандом
Температура старта Тстарт, C | 45 |  |  |  | 15 | 54
частота интервала, мин | 0.0034722 | = | 5 | мин
гистерезис температуры фактической от плановой, С |  |  |  |  | 3
Время сварки tсв, мин | 0.17708 |  |  |  | 0.017361 | 0.17905 | = | 257 | мин
Вычисления
До начала охлажения, чч:мм | 11:14 | = | 674 | мин
Formulas:
рандом = RANDBETWEEN((B17-[гистерезис])*100000000,(B17+[гистерезис])*100000000)/100000000

## Расчет
Длит цикла ч:мм | Длит цикла, мин | от Тстарт до T0 (с V0) | Сварка (tсв) | от Т0 до Т1 (с V1) | от Т1 до Тотж (с V2) | Отжиг (tотж) | от Тотж до Т (с V) | План | Факт

## Результат для печати
ПРОТОКОЛ ТЕРМИЧЕСКОЙ ОБРАБОТКИ
|  |  |  | Название узла (трубопровода): | Главный паропровод острого пара блока №11 на ТЭЦ-22 - филиале ПАО "Мосэнерго"
|  |  |  | Схема распложения стыка: | Формуляр №33
|  |  |  | Стык №: | 25 | [7 empty] | Диаметр и толщина трубы: | 235х50
|  |  |  | Дата проведения термообработки: | 2019-09-17 | [7 empty] | Марка стали: | 12Х1МФ
|  |  |  | Номер протокола: | 5 | [7 empty] | Термист: | Червяков В.А.
Время | ПЛАН | ФАКТ | Время | ПЛАН | ФАКТ | Время | ПЛАН | ФАКТ | Время | ПЛАН | ФАКТ | Время | ПЛАН | ФАКТ | Время | ПЛАН | ФАКТ