## Накопительная
ЛАБОРАТОРНЫЕ ИСПЫТАНИЯ БЕТОНА
[5 empty] | Дата | Бетон |  |  |  | Заявка |  | Передача | Дата | Наличие протоколов лаборатории
№ | Конструкция |  |  | Проект | бетонир-я | [6 empty] | образцов в | выезда | Сжатие |  | Неразруш.
[6 empty] | Марка | Объем, м3 | Произв. | Паспорт | № | Дата | лабораторию | лаборатории | 7 сут. | 28 сут. | 7 сут. | 28 сут.
5.1 Кошкин дом
КД19228-03938-КЖ |  |  | Основное здание
1 | Фундамент 1 | Подготовка |  | КД19228-03938-КЖ | 2019-09-19 | B10F150W8 | 34 | Мышь и Ко | 6635 | 134 | 2019-09-20 | 2019-09-26 | 2019-11-11 | 233 | 278 |  |  | 0 | 0 | 0 | 0 | 1
|  | 1 ступень |  | КД19228-03938-КЖ | 2019-10-01 | B20F150W8 | 4 | Мышь и Ко | 6881, 6896, 6849 | 147 | 2019-10-02 | 2019-10-10 | 2019-10-10 | 258 | 310 | 94 |  | 0 | 0 | 0 | 0 | 0
|  | 2 ступень |  | КД19228-03938-КЖ | 2019-10-19 | B20F150W8 | 4 | Жабобетон |  | 159 | 2019-10-21 | 2019-10-25 | 2019-10-24 | 291 |  | 104 |  | 0 | 0 | 0 | 0 | 0
2 | Фундамент 2 | Подготовка |  | КД19228-03938-КЖ | 2019-10-26 | B10F75W4 | 67 | Мышь и Ко | 7380 | 167 | 2019-10-26 | 2019-10-31 | 2019-10-31 | 329 |  |  |  | 0 | 0 | 0 | 0 | 1
|  | 1 ступень |  | КД19228-03938-КЖ | 2019-11-01 | B30F150W8 | 6 | Мышь и Ко | 7492 | 172 | 2019-11-01 | 2019-11-08 | 2019-11-08 |  |  |  |  | 0 | 0 | 1 | 0 | 1
|  | 2 ступень |  | КД19228-03938-КЖ | 2019-11-05 | B30F150W8 | 7 | Мышь и Ко | 7562 | 175 | 2019-11-05 | [6 empty] | 1 | 1 | 0 | 0 | 0
3 | Фундамент 3 | Подготовка |  | КД19228-03938-КЖ | 2019-10-09 | B10 П4 |  | Жабобетон |  | 155А | 2019-10-09 | + | - | 289 |  |  |  | 0 | 0 | 0 | 1 | 1
|  | 1 ступень |  | КД19228-03938-КЖ | 2019-10-19 | B20F150W8 | 6.5 | Жабобетон |  | 159 | 2019-10-21 | 2019-10-25 | 2019-10-24 | 291 |  | 104 |  | 0 | 0 | 0 | 0 | 0
|  | 2 ступень |  | КД19228-03938-КЖ | 2019-10-22 | B20F150W8 | 1 | Жабобетон |  | 163 | 2019-10-23 | 2019-10-25 | 2019-10-24 | 307 |  | 104 |  | 0 | 0 | 0 | 0 | 0
10 | Фундамент 4 |  |  | КД19228-03938-КЖ | [13 empty] | 0 | 0 | #VALUE! | #VALUE! | #VALUE!
КД19228-03939-КЖ |  |  | Баня
1 | РСм1 | Подготовка |  | КД19228-03939-КЖ | [13 empty] | 0 | 0 | 0 | 0 | 0
|  | 1 ступень |  | КД19228-03939-КЖ | [13 empty] | 0 | 0 | 0 | 0 | 0
|  | 2 ступень |  | КД19228-03939-КЖ | [13 empty] | 0 | 0 | 0 | 0 | 0
2 | РСм2 | Подготовка |  | КД19228-03939-КЖ | 2019-10-26 | B10F75W4 | 1.75 | Мышь и Ко | 7380 | 167 | 2019-10-26 | 2019-10-31 | 2019-10-31 | 329 |  |  |  | 0 | 0 | 0 | 0 | 1
|  | 1 ступень |  | КД19228-03939-КЖ | 2019-11-01 | B30F150W8 | 7 | Жабобетон |  | 174 | 2019-11-01 | 2019-11-08 | не требуется |  |  |  |  | 0 | 0 | 1 | 0 | 0
|  | 2 ступень |  | КД19228-03939-КЖ | 2019-11-05 | B30F150W8 | 5 | Мышь и Ко | 7562 | 175 | 2019-11-05 | 2019-11-08 | [5 empty] | 0 | 1 | 1 | 0 | 0
5.4 Жучкин дом
5.4-1-КЖ1 |  | Полы
1 | Полы | Кухня |  | 5.4-1-КЖ1 | 2019-09-16 | B15F100W4 |  | Мышь и Ко |  | 131 | 2019-09-17 | 2019-10-31 | 2019-10-31 | 325 | 326 | 106 |  | 0 | 0 | 0 | 0 | 0
|  | Туалет |  | 5.4-1-КЖ1 | 2019-11-05 | B15F150W4 | 2.6 | Мышь и Ко | 7563 | 176 | 2019-11-05 | 2019-11-08 | не требуется |  |  |  |  | 0 | 0 | 1 | 0 | 0
|  | Ванная |  | 5.4-1-КЖ1 | 2019-11-05 | B15F150W4 | 6 | Мышь и Ко | 7563 | 176 | 2019-11-05 | 2019-11-08 | не требуется |  |  |  |  | 0 | 0 | 1 | 0 | 0
|  |  |  | 5.4-1-КЖ1 | [13 empty] | 0 | 0 | 0 | 0 | 0
|  |  |  | 5.4-1-КЖ1 | [13 empty] | 0 | 0 | 0 | 0 | 0
5.4-1-КЖ2 |  | Фундаменты.
1 | Фундамент 1 | 1 ступень |  | 5.4-1-КЖ2 | 2019-10-04 | B25F150W6 | 2 | Мышь и Ко | 6942 | 151 | 2019-10-05 | 2019-10-10 | 2019-10-23 | 261 | 314 | 102 |  | 0 | 0 | 0 | 0 | 0
|  | 2 ступень |  | 5.4-1-КЖ2 | 2019-10-08 | B25F150W6 |  | Мышь и Ко |  | 155 | 2019-10-08 | 2019-10-10 | 2019-10-23 | 270 | 318 | 102 |  | 0 | 0 | 0 | 0 | 0
|  |  |  | 5.4-1-КЖ2 | [13 empty] | 0 | 0 | #VALUE! | #VALUE! | #VALUE!
|  |  |  | 5.4-1-КЖ2 | [13 empty] | 0 | 0 | #VALUE! | #VALUE! | #VALUE!
| Фундамент 2 |  |  | 5.4-1-КЖ2 | 2019-10-31 | B25F150W6 |  | Жабобетон |  | 170А | 2019-10-31 | 2019-11-08 | 2019-11-08 |  |  |  |  | 0 | 0 | 1 | 0 | 1
| Фундамент 3 |  |  | 5.4-1-КЖ2 | 2019-09-20 | B25F150W6 |  | Жабобетон |  | 135 | 2019-09-21 | + | 2019-10-10 | 303 | 304 | 95 |  | 0 | 0 | 0 | 0 | 0
| Фундамент 4 |  |  | 5.4-1-КЖ2 | 2019-10-11 | B25F150W6 |  | Мышь и Ко | 7094 | 157 | 2019-10-12 | 2019-10-17 | 2019-10-23 | 280 |  | 102 |  | 0 | 0 | 0 | 1 | 0
| Фундамент 5 |  |  | 5.4-1-КЖ2 | 2019-11-07 | B25F150W6 |  | Мышь и Ко | 7593 | 179 | 2019-11-07 | 2019-11-08 | [5 empty] | 0 | 1 | 0 | 0 | 0

## Фильтр
|  |  | Дата | Бетон |  |  |  | Заявка |  | Передача | Дата | Наличие протоколов лаборатории
№ | Конструкция | Проект | бетонир-я | [6 empty] | образцов в | выезда | Сжатие |  | Неразруш.
|  |  |  | Марка | Объем, м3 | Произв. | Паспорт | № | Дата | лабораторию | лаборатории | 7 сут. | 28 сут. | 7 сут. | 28 сут.
1
1
1
1
1