## 1-Внутр.контр.
| Таблица 1 К расчетам систематической погрешности. | [13 empty] | Таблица 2 К расчетам случайной погрешности.
№№ ПП | № рядовой пробы | № контроль ной пробы | Результаты анализов (Cu) 10-4 |  | Lg(Ci1) - Lg(Ci2) | Результаты анализов (Pb) 10-4 |  | Lg(Ci1) - Lg(Ci2) | Результаты анализов (Zn) 10-4 |  | Lg(Ci1) - Lg(Ci2) | Результаты анализов (Bi) 10-4 |  | Lg(Ci1) - Lg(Ci2) | Результаты анализов (Cu) 10-4 |  | ¦Lg(Ci1) - Lg(Ci2)¦ | Результаты анализов (Pb) 10-4 |  | ¦Lg(Ci1) - Lg(Ci2)¦ | Результаты анализов (Zn) 10-4 |  | ¦Lg(Ci1) - Lg(Ci2)¦ | Результаты анализов (Bi) 10-4 |  | ¦Lg(Ci1) - Lg(Ci2)¦
|  |  | рядовой | контрольный |  | рядовой | контрольный |  | рядовой | контрольный |  | рядовой | контрольный |  | рядовой | контрольный |  | рядовой | контрольный |  | рядовой | контрольный |  | рядовой | контрольный
|  |  | Ci1 | Ci2 |  | Ci1 | Ci2 |  | Ci1 | Ci2 |  | Ci1 | Ci2 |  | Ci1 | Ci2 |  | Ci1 | Ci2 |  | Ci1 | Ci2 |  | Ci1 | Ci2
1 | 2 | 3 | 4 | 5 | 6 | 7 | 8 | 9 | 10 | 11 | 12 | 16 | 17 | 18 | 19 | 20 | 21 | 22 | 23 | 24 | 25 | 26 | 27 | 28 | 29 | 30
1 | БК-ЮА-1А-27 | П-1 | 18.3 | 9 | 0.3082086 | 15.2 | 13.7 | 0.04512302 | 80.6 | 74.7 | 0.03301444 | 0.15 | 0.15 | 0 | 18.3 | 9 | 0.3082086 | 15.2 | 13.7 | 0.04512302 | 80.6 | 74.7 | 0.03301444 | 0.15 | 0.15 | 0
2 | БК-ЮА-1А-33 | П-2 | 9 | 9 | 0 | 18.6 | 16.5 | 0.052029 | 48 | 30.9 | 0.1912828 | 0.15 | 0.15 | 0 | 9 | 9 | 0 | 18.6 | 16.5 | 0.052029 | 48 | 30.9 | 0.1912828 | 0.15 | 0.15 | 0
3 | БК-ЮА-3А-14 | П-3 | 26.3 | 37.1 | -0.1494182 | 24.2 | 21.9 | 0.04337125 | 45.2 | 44.4 | 0.007755465 | 0.15 | 0.15 | 0 | 26.3 | 37.1 | 0.1494182 | 24.2 | 21.9 | 0.04337125 | 45.2 | 44.4 | 0.007755465 | 0.15 | 0.15 | 0
4 | БК-ЮА-3А-16 | П-4 | 21.8 | 27.4 | -0.09929407 | 12.5 | 11.7 | 0.02872415 | 50 | 59.1 | -0.07261748 | 0.15 | 0.15 | 0 | 21.8 | 27.4 | 0.09929407 | 12.5 | 11.7 | 0.02872415 | 50 | 59.1 | 0.07261748 | 0.15 | 0.15 | 0
5 | БК-ЮА-3А-17 | П-5 | 66.2 | 62.5 | 0.02497797 | 12.2 | 14.8 | -0.08390188 | 58.5 | 64.4 | -0.04173 | 0.15 | 0.15 | 0 | 66.2 | 62.5 | 0.02497797 | 12.2 | 14.8 | 0.08390188 | 58.5 | 64.4 | 0.04173 | 0.15 | 0.15 | 0
6 | БК-ЮА-5А-15 | П-6 | 9 | 9 | 0 | 12.1 | 13.9 | -0.06022943 | 658 | 8 | 1.915136 | 0.15 | 0.15 | 0 | 9 | 9 | 0 | 12.1 | 13.9 | 0.06022943 | 658 | 8 | 1.915136 | 0.15 | 0.15 | 0
7 | БК-ЮА-5А-26 | П-7 | 9 | 20.3 | -0.3532535 | 29 | 43.5 | -0.1760913 | 127 | 185 | -0.163368 | 0.15 | 0.15 | 0 | 9 | 20.3 | 0.3532535 | 29 | 43.5 | 0.1760913 | 127 | 185 | 0.163368 | 0.15 | 0.15 | 0
8 | БК-ЮА-5А-36 | П-8 | 9 | 22 | -0.3881802 | 31.8 | 49.4 | -0.1912998 | 101 | 167 | -0.2183951 | 0.15 | 0.314 | -0.3208384 | 9 | 22 | 0.3881802 | 31.8 | 49.4 | 0.1912998 | 101 | 167 | 0.2183951 | 0.15 | 0.314 | 0.3208384
9 | БК-ЮА-5А-47 | П-9 | 9 | 21.2 | -0.3720934 | 30 | 52.2 | -0.2405492 | 102 | 136 | -0.1249387 | 0.15 | 0.15 | 0 | 9 | 21.2 | 0.3720934 | 30 | 52.2 | 0.2405492 | 102 | 136 | 0.1249387 | 0.15 | 0.15 | 0
10 | БК-ЮА-3-103 | П-10 | 9 | 9 | 0 | 21.4 | 21.4 | 0 | 816 | 8 | 2.0086 | 0.15 | 0.15 | 0 | 9 | 9 | 0 | 21.4 | 21.4 | 0 | 816 | 8 | 2.0086 | 0.15 | 0.15 | 0
11 | БК-ЮА-17-11 | П-11 | 9 | 9 | 0 | 1.6 | 10.9 | -0.8333065 | 165 | 288 | -0.2419085 | 0.15 | 0.15 | 0 | 9 | 9 | 0 | 1.6 | 10.9 | 0.8333065 | 165 | 288 | 0.2419085 | 0.15 | 0.15 | 0
12 | БК-ЮА-17-31 | П-12 | 9 | 9 | 0 | 6.35 | 9.82 | -0.1893378 | 166 | 234 | -0.1491078 | 0.15 | 0.15 | 0 | 9 | 9 | 0 | 6.35 | 9.82 | 0.1893378 | 166 | 234 | 0.1491078 | 0.15 | 0.15 | 0
13 | БК-ЮА-17-75 | П-13 | 9 | 9 | 0 | 12.3 | 13.4 | -0.03719969 | 33.9 | 31.3 | 0.03465536 | 0.15 | 0.15 | 0 | 9 | 9 | 0 | 12.3 | 13.4 | 0.03719969 | 33.9 | 31.3 | 0.03465536 | 0.15 | 0.15 | 0
14 | БК-ЮА-17-102 | П-14 | 9 | 9 | 0 | 12.7 | 13.9 | -0.03921108 | 27.2 | 35.5 | -0.1156594 | 0.15 | 0.15 | 0 | 9 | 9 | 0 | 12.7 | 13.9 | 0.03921108 | 27.2 | 35.5 | 0.1156594 | 0.15 | 0.15 | 0
15 | БК-ЮА-18а-10 | П-15 | 18.3 | 9 | 0.3082086 | 24.5 | 33.3 | -0.1332781 | 192 | 234 | -0.08591463 | 0.15 | 0.15 | 0 | 18.3 | 9 | 0.3082086 | 24.5 | 33.3 | 0.1332781 | 192 | 234 | 0.08591463 | 0.15 | 0.15 | 0
16 | БК-ЮА-18а-38 | П-16 | 9 | 20.6 | -0.3596247 | 35.5 | 52.4 | -0.1691029 | 221 | 289 | -0.1165056 | 0.15 | 0.15 | 0 | 9 | 20.6 | 0.3596247 | 35.5 | 52.4 | 0.1691029 | 221 | 289 | 0.1165056 | 0.15 | 0.15 | 0
17 | БК-ЮА-18а-59 | П-17 | 9 | 9 | 0 | 42.1 | 51.4 | -0.08668102 | 137 | 185 | -0.1304512 | 0.15 | 0.15 | 0 | 9 | 9 | 0 | 42.1 | 51.4 | 0.08668102 | 137 | 185 | 0.1304512 | 0.15 | 0.15 | 0
18 | БК-ЮА-19-6 | П-18 | 9 | 9 | 0 | 18 | 25.9 | -0.1580273 | 445 | 450 | -0.004852503 | 0.15 | 0.15 | 0 | 9 | 9 | 0 | 18 | 25.9 | 0.1580273 | 445 | 450 | 0.004852503 | 0.15 | 0.15 | 0
19 | БК-Т-3-7 | П-19 | 9 | 9 | 0 | 41.1 | 47.9 | -0.06649369 | 57.9 | 75.7 | -0.1164173 | 0.15 | 0.15 | 0 | 9 | 9 | 0 | 41.1 | 47.9 | 0.06649369 | 57.9 | 75.7 | 0.1164173 | 0.15 | 0.15 | 0
20 | БК-Т-3-54 | П-20 | 24 | 30.6 | -0.1055102 | 50.5 | 74.4 | -0.1682816 | 107 | 126 | -0.07098677 | 0.15 | 0.15 | 0 | 24 | 30.6 | 0.1055102 | 50.5 | 74.4 | 0.1682816 | 107 | 126 | 0.07098677 | 0.15 | 0.15 | 0
21 | БК-Т-3-90 | П-21 | 52.1 | 64.7 | -0.09406656 | 49.9 | 64.8 | -0.1134745 | 71.9 | 88.2 | -0.08873969 | 0.15 | 0.15 | 0 | 52.1 | 64.7 | 0.09406656 | 49.9 | 64.8 | 0.1134745 | 71.9 | 88.2 | 0.08873969 | 0.15 | 0.15 | 0
22 | БК-Т-6-39 | П-22 | 25.6 | 33.6 | -0.1180993 | 25.9 | 20.7 | 0.09732942 | 66.9 | 84.7 | -0.1024573 | 0.15 | 0.15 | 0 | 25.6 | 33.6 | 0.1180993 | 25.9 | 20.7 | 0.09732942 | 66.9 | 84.7 | 0.1024573 | 0.15 | 0.15 | 0
23 | БК-Т-6-48 | П-23 | 31.8 | 28.7 | 0.04454522 | 23.8 | 28.9 | -0.08432089 | 73.4 | 86 | -0.06880239 | 0.15 | 0.15 | 0 | 31.8 | 28.7 | 0.04454522 | 23.8 | 28.9 | 0.08432089 | 73.4 | 86 | 0.06880239 | 0.15 | 0.15 | 0
24 | БК-Т-6-68 | П-24 | 9 | 9 | 0 | 26.4 | 28.8 | -0.03778856 | 63.2 | 64.5 | -0.008842636 | 0.15 | 0.15 | 0 | 9 | 9 | 0 | 26.4 | 28.8 | 0.03778856 | 63.2 | 64.5 | 0.008842636 | 0.15 | 0.15 | 0
25 | БК-Т-7-72,5 | П-25 | 630 | 1120 | -0.2498775 | 21.4 | 35.7 | -0.2222544 | 64.3 | 93.4 | -0.1621359 | 0.15 | 0.15 | 0 | 630 | 1120 | 0.2498775 | 21.4 | 35.7 | 0.2222544 | 64.3 | 93.4 | 0.1621359 | 0.15 | 0.15 | 0
26 | БК-Т-7-106,5 | П-26 | 1520 | 1980 | -0.1148216 | 66.7 | 78.1 | -0.0685252 | 277 | 340 | -0.08899915 | 0.985 | 0.642 | 0.1859012 | 1520 | 1980 | 0.1148216 | 66.7 | 78.1 | 0.0685252 | 277 | 340 | 0.08899915 | 0.985 | 0.642 | 0.1859012
27 | КС-6-161 | П-27 | 9 | 9 | 0 | 38.3 | 41.3 | -0.03275128 | 162 | 157 | 0.01361536 | 0.15 | 0.15 | 0 | 9 | 9 | 0 | 38.3 | 41.3 | 0.03275128 | 162 | 157 | 0.01361536 | 0.15 | 0.15 | 0
28 | КС-6-169 | П-28 | 57.2 | 84.1 | -0.1674 | 15.6 | 15.2 | 0.01128101 | 53.6 | 60.3 | -0.05115252 | 0.15 | 0.15 | 0 | 57.2 | 84.1 | 0.1674 | 15.6 | 15.2 | 0.01128101 | 53.6 | 60.3 | 0.05115252 | 0.15 | 0.15 | 0
29 | К-С-8-178 | П-29 | 33.5 | 32.3 | 0.01584228 | 7.68 | 13.2 | -0.2352127 | 101 | 124 | -0.08910031 | 0.145 | 0.15 | -0.01472326 | 33.5 | 32.3 | 0.01584228 | 7.68 | 13.2 | 0.2352127 | 101 | 124 | 0.08910031 | 0.145 | 0.15 | 0.01472326
30 | К-С-8-227 | П-30 | 55.8 | 46.8 | 0.07638835 | 23.4 | 20 | 0.06818586 | 110 | 98.5 | 0.04795645 | 0.541 | 0.15 | 0.557106 | 55.8 | 46.8 | 0.07638835 | 23.4 | 20 | 0.06818586 | 110 | 98.5 | 0.04795645 | 0.541 | 0.15 | 0.557106
31 | К-С-15-180 | П-31 | 9 | 9 | 0 | 21.6 | 33 | -0.1840602 | 70.4 | 84.1 | -0.07722334 | 0.15 | 0.15 | 0 | 9 | 9 | 0 | 21.6 | 33 | 0.1840602 | 70.4 | 84.1 | 0.07722334 | 0.15 | 0.15 | 0
32 | К-С-15-195 | П-32 | 114 | 75.6 | 0.1783831 | 6.61 | 14 | -0.3259266 | 114 | 122 | -0.02945498 | 0.15 | 0.15 | 0 | 114 | 75.6 | 0.1783831 | 6.61 | 14 | 0.3259266 | 114 | 122 | 0.02945498 | 0.15 | 0.15 | 0
33 | К-С-15-296 | П-33 | 9 | 9 | 0 | 25.2 | 42.1 | -0.2228816 | 110 | 116 | -0.0230653 | 0.15 | 0.15 | 0 | 9 | 9 | 0 | 25.2 | 42.1 | 0.2228816 | 110 | 116 | 0.0230653 | 0.15 | 0.15 | 0
34 | К-С-15-303 | П-34 | 40.8 | 9 | 0.6564177 | 19 | 23.8 | -0.09782336 | 107 | 88 | 0.08490111 | 0.3 | 0.393 | -0.1172713 | 40.8 | 9 | 0.6564177 | 19 | 23.8 | 0.09782336 | 107 | 88 | 0.08490111 | 0.3 | 0.393 | 0.1172713
35 | К-С-15-326 | П-35 | 90.9 | 48.1 | 0.2764188 | 16 | 17 | -0.02632894 | 110 | 68.7 | 0.2044359 | 0.15 | 0.15 | 0 | 90.9 | 48.1 | 0.2764188 | 16 | 17 | 0.02632894 | 110 | 68.7 | 0.2044359 | 0.15 | 0.15 | 0
36 | БК-ЮА-21-19 | П-36 | 18.1 | 18 | 0.00240607 | 27.4 | 24.2 | 0.0539352 | 63.7 | 67.2 | -0.02322984 | 0.318 | 0.15 | 0.3263359 | 18.1 | 18 | 0.00240607 | 27.4 | 24.2 | 0.0539352 | 63.7 | 67.2 | 0.02322984 | 0.318 | 0.15 | 0.3263359
37 | БК-ЮА-21-27 | П-37 | 9 | 9 | 0 | 22.2 | 17.9 | 0.09349994 | 129 | 146 | -0.05376315 | 0.15 | 0.15 | 0 | 9 | 9 | 0 | 22.2 | 17.9 | 0.09349994 | 129 | 146 | 0.05376315 | 0.15 | 0.15 | 0
38 | БК-ЮА-21-38 | П-38 | 9 | 9 | 0 | 31.3 | 26.5 | 0.07229846 | 100 | 101 | -0.004321374 | 0.15 | 0.15 | 0 | 9 | 9 | 0 | 31.3 | 26.5 | 0.07229846 | 100 | 101 | 0.004321374 | 0.15 | 0.15 | 0
39 | КС-101-41,5 | П-39 | 27.5 | 41.1 | -0.1745091 | 14.3 | 17.6 | -0.09017663 | 67.8 | 103 | -0.1816075 | 0.15 | 0.15 | 0 | 27.5 | 41.1 | 0.1745091 | 14.3 | 17.6 | 0.09017663 | 67.8 | 103 | 0.1816075 | 0.15 | 0.15 | 0
40 | КС-101-250 | П-40 | 19.6 | 21.8 | -0.04620042 | 12.9 | 11.3 | 0.05751127 | 83.9 | 126 | -0.1766086 | 0.15 | 0.304 | -0.3067823 | 19.6 | 21.8 | 0.04620042 | 12.9 | 11.3 | 0.05751127 | 83.9 | 126 | 0.1766086 | 0.15 | 0.304 | 0.3067823
41 | К-С-103-132 | П-41 | 20.2 | 9 | 0.3511089 | 11.2 | 13.9 | -0.09379678 | 94.7 | 118 | -0.09553203 | 0.15 | 0.15 | 0 | 20.2 | 9 | 0.3511089 | 11.2 | 13.9 | 0.09379678 | 94.7 | 118 | 0.09553203 | 0.15 | 0.15 | 0
42 | К-С-103-137 | П-42 | 9 | 9 | 0 | 11.6 | 16.2 | -0.145057 | 84.6 | 114 | -0.1295345 | 0.15 | 0.15 | 0 | 9 | 9 | 0 | 11.6 | 16.2 | 0.145057 | 84.6 | 114 | 0.1295345 | 0.15 | 0.15 | 0
43 | К-С-103-147 | П-43 | 9 | 9 | 0 | 23.7 | 30 | -0.1023729 | 637 | 846 | -0.1232309 | 0.15 | 0.15 | 0 | 9 | 9 | 0 | 23.7 | 30 | 0.1023729 | 637 | 846 | 0.1232309 | 0.15 | 0.15 | 0
44 | К-С-103-148 | П-44 | 21.1 | 27.9 | -0.1213217 | 17.8 | 16 | 0.04630002 | 323 | 123 | 0.4192974 | 0.15 | 0.15 | 0 | 21.1 | 27.9 | 0.1213217 | 17.8 | 16 | 0.04630002 | 323 | 123 | 0.4192974 | 0.15 | 0.15 | 0
45 | К-С-103-150 | П-45 | 34.2 | 33.6 | 0.007686829 | 10.3 | 7.08 | 0.162804 | 71.1 | 102 | -0.1567306 | 0.15 | 0.15 | 0 | 34.2 | 33.6 | 0.007686829 | 10.3 | 7.08 | 0.162804 | 71.1 | 102 | 0.1567306 | 0.15 | 0.15 | 0
46 | К-С-103-158 | П-46 | 9 | 9 | 0 | 29.6 | 55.2 | -0.2706474 | 113 | 193 | -0.2324789 | 0.15 | 0.15 | 0 | 9 | 9 | 0 | 29.6 | 55.2 | 0.2706474 | 113 | 193 | 0.2324789 | 0.15 | 0.15 | 0
47 | К-С-103-181 | П-47 | 9 | 9 | 0 | 26.7 | 23.6 | 0.05359926 | 108 | 112 | -0.01579427 | 0.371 | 0.317 | 0.06831465 | 9 | 9 | 0 | 26.7 | 23.6 | 0.05359926 | 108 | 112 | 0.01579427 | 0.371 | 0.317 | 0.06831465
48 | К-С-103-183,5 | П-48 | 23.8 | 9 | 0.4223344 | 103 | 125 | -0.08407279 | 361 | 368 | -0.008340617 | 3.53 | 2.94 | 0.07942737 | 23.8 | 9 | 0.4223344 | 103 | 125 | 0.08407279 | 361 | 368 | 0.008340617 | 3.53 | 2.94 | 0.07942737
49 | К-С-103-185,5 | П-49 | 27.2 | 32.7 | -0.07997885 | 30 | 8.07 | 0.5702477 | 97.9 | 52 | 0.2747793 | 0.365 | 0.15 | 0.3862016 | 27.2 | 32.7 | 0.07997885 | 30 | 8.07 | 0.5702477 | 97.9 | 52 | 0.2747793 | 0.365 | 0.15 | 0.3862016
50 | К-С-103-186,5 | П-50 | 24.6 | 9 | 0.4366926 | 22.1 | 19.3 | 0.05883496 | 91.8 | 84.5 | 0.03598597 | 0.15 | 0.15 | 0 | 24.6 | 9 | 0.4366926 | 22.1 | 19.3 | 0.05883496 | 91.8 | 84.5 | 0.03598597 | 0.15 | 0.15 | 0
51 | К-С-103-188 | П-51 | 23.9 | 21.7 | 0.04193817 | 63.5 | 61.1 | 0.01673252 | 118 | 118 | 0 | 0.367 | 0.409 | -0.04705724 | 23.9 | 21.7 | 0.04193817 | 63.5 | 61.1 | 0.01673252 | 118 | 118 | 0 | 0.367 | 0.409 | 0.04705724
52 | К-С-103-189 | П-52 | 9 | 9 | 0 | 57.6 | 58.1 | -0.003753649 | 91 | 94.6 | -0.01684974 | 0.15 | 0.15 | 0 | 9 | 9 | 0 | 57.6 | 58.1 | 0.003753649 | 91 | 94.6 | 0.01684974 | 0.15 | 0.15 | 0
53 | К-С-103-192 | П-53 | 9 | 9 | 0 | 29.8 | 31.9 | -0.02957442 | 100 | 131 | -0.1172713 | 0.15 | 0.15 | 0 | 9 | 9 | 0 | 29.8 | 31.9 | 0.02957442 | 100 | 131 | 0.1172713 | 0.15 | 0.15 | 0
54 | К-С-103-193 | П-54 | 9 | 9 | 0 | 18.5 | 19.1 | -0.01386164 | 72.9 | 65.6 | 0.04582369 | 0.15 | 0.15 | 0 | 9 | 9 | 0 | 18.5 | 19.1 | 0.01386164 | 72.9 | 65.6 | 0.04582369 | 0.15 | 0.15 | 0
55 | К-С-103-194 | П-55 | 9 | 9 | 0 | 10.2 | 15.8 | -0.1900569 | 59.3 | 96.9 | -0.2132691 | 0.15 | 0.15 | 0 | 9 | 9 | 0 | 10.2 | 15.8 | 0.1900569 | 59.3 | 96.9 | 0.2132691 | 0.15 | 0.15 | 0
56 | К-С-103-199 | П-56 | 22.2 | 9 | 0.3921105 | 21.3 | 33.7 | -0.1992503 | 105 | 155 | -0.1691424 | 0.15 | 0.392 | -0.4171948 | 22.2 | 9 | 0.3921105 | 21.3 | 33.7 | 0.1992503 | 105 | 155 | 0.1691424 | 0.15 | 0.392 | 0.4171948
57 | КС-110-96 | П-57 | 26.3 | 27 | -0.01140802 | 26.4 | 22.6 | 0.06749549 | 791 | 804 | -0.007079565 | 0.15 | 0.15 | 0 | 26.3 | 27 | 0.01140802 | 26.4 | 22.6 | 0.06749549 | 791 | 804 | 0.007079565 | 0.15 | 0.15 | 0
58 | КС-110-104 | П-58 | 21.9 | 22.1 | -0.003948159 | 40.2 | 35.7 | 0.05155784 | 447 | 510 | -0.05726265 | 0.339 | 0.368 | -0.03564812 | 21.9 | 22.1 | 0.003948159 | 40.2 | 35.7 | 0.05155784 | 447 | 510 | 0.05726265 | 0.339 | 0.368 | 0.03564812
59 | КС-110-107 | П-59 | 9 | 9 | 0 | 42.5 | 48.8 | -0.06003089 | 838 | 824 | 0.007316807 | 0.15 | 0.303 | -0.3053514 | 9 | 9 | 0 | 42.5 | 48.8 | 0.06003089 | 838 | 824 | 0.007316807 | 0.15 | 0.303 | 0.3053514
60 | КС-110-117 | П-60 | 19.4 | 9 | 0.3335592 | 26.6 | 24.5 | 0.03571555 | 371 | 398 | -0.03050916 | 0.15 | 0.15 | 0 | 19.4 | 9 | 0.3335592 | 26.6 | 24.5 | 0.03571555 | 371 | 398 | 0.03050916 | 0.15 | 0.15 | 0
61 | КС-110-121 | П-61 | 20.5 | 9 | 0.3575114 | 31.7 | 36.2 | -0.05764931 | 293 | 275 | 0.02753493 | 0.15 | 0.15 | 0 | 20.5 | 9 | 0.3575114 | 31.7 | 36.2 | 0.05764931 | 293 | 275 | 0.02753493 | 0.15 | 0.15 | 0
62 | КС-110-124 | П-62 | 43.2 | 59.6 | -0.1397625 | 18.1 | 16.1 | 0.0508527 | 207 | 257 | -0.09396278 | 0.15 | 0.15 | 0 | 43.2 | 59.6 | 0.1397625 | 18.1 | 16.1 | 0.0508527 | 207 | 257 | 0.09396278 | 0.15 | 0.15 | 0
63 | КС-110-179 | П-63 | 9 | 9 | 0 | 49.5 | 16.7 | 0.4718887 | 199 | 135 | 0.1685193 | 0.4 | 0.15 | 0.4259687 | 9 | 9 | 0 | 49.5 | 16.7 | 0.4718887 | 199 | 135 | 0.1685193 | 0.4 | 0.15 | 0.4259687
64 | КС-110-182 | П-64 | 18.2 | 9 | 0.3058289 | 26.5 | 25 | 0.02530587 | 163 | 172 | -0.02334084 | 0.15 | 0.15 | 0 | 18.2 | 9 | 0.3058289 | 26.5 | 25 | 0.02530587 | 163 | 172 | 0.02334084 | 0.15 | 0.15 | 0
65 | КС-110-187 | П-65 | 138 | 137 | 0.003158519 | 25.5 | 24 | 0.02632894 | 243 | 240 | 0.005395032 | 0.15 | 0.15 | 0 | 138 | 137 | 0.003158519 | 25.5 | 24 | 0.02632894 | 243 | 240 | 0.005395032 | 0.15 | 0.15 | 0
66 | КС-110-191 | П-66 | 27.2 | 9 | 0.4803264 | 24.8 | 23.4 | 0.02523582 | 176 | 157 | 0.04961302 | 0.15 | 0.15 | 0 | 27.2 | 9 | 0.4803264 | 24.8 | 23.4 | 0.02523582 | 176 | 157 | 0.04961302 | 0.15 | 0.15 | 0
67 | КС-110-192 | П-67 | 20.6 | 9 | 0.3596247 | 21.1 | 18.7 | 0.05244085 | 160 | 187 | -0.06772162 | 0.15 | 0.317 | -0.324968 | 20.6 | 9 | 0.3596247 | 21.1 | 18.7 | 0.05244085 | 160 | 187 | 0.06772162 | 0.15 | 0.317 | 0.324968
68 | КС-110-195 | П-68 | 1030 | 1260 | -0.08753332 | 40.7 | 36.8 | 0.04374659 | 295 | 294 | 0.001474686 | 0.454 | 0.322 | 0.1492 | 1030 | 1260 | 0.08753332 | 40.7 | 36.8 | 0.04374659 | 295 | 294 | 0.001474686 | 0.454 | 0.322 | 0.1492
69 | КС-110-198 | П-69 | 176 | 375 | -0.3285186 | 31.8 | 48.3 | -0.18152 | 130 | 220 | -0.2284793 | 0.15 | 0.62 | -0.6163004 | 176 | 375 | 0.3285186 | 31.8 | 48.3 | 0.18152 | 130 | 220 | 0.2284793 | 0.15 | 0.62 | 0.6163004
70 | КС-110-199 | П-70 | 52.8 | 22.9 | 0.3627984 | 22.2 | 18.1 | 0.0886744 | 156 | 193 | -0.09243271 | 0.15 | 0.15 | 0 | 52.8 | 22.9 | 0.3627984 | 22.2 | 18.1 | 0.0886744 | 156 | 193 | 0.09243271 | 0.15 | 0.15 | 0
|  |  |  | ∑ | 2.181656 |  | ∑ | -3.33511 |  | ∑ | 0.8157732 |  | ∑ | -0.3276798 |  | ∑ | 9.311295 |  | ∑ | 8.27721 |  | ∑ | 10.33841 |  | ∑ | 4.684591
[5 empty] | 0.03116651 |  |  | -0.04764443 |  |  | 0.0116539 |  |  | -0.00468114
[17 empty] | 0.09405829 |  |  | 0.08361245 |  |  | 0.1044337 |  |  | 0.04732151
[5 empty] | 1.1 |  |  | 0.9 |  |  | 1 |  |  | 1
| 0.95 | 1.05 |  |  | FALSE |  |  | FALSE |  |  | TRUE |  |  | TRUE |  |  | 1.2 |  |  | 1.2 |  |  | 1.3 |  |  | 1.1
[15 empty] | 1.5 |  | TRUE |  |  | TRUE |  |  | TRUE |  |  | TRUE