## DRAFT
№ п/п | Title Титул | Document No | Line Number Номер линии | Iso Rev Номер ревизии | Document Title /Заголовок документа | ISO Номер изометрии | Category piping as per GOST 32569 Категория трубопровода согласно ГОСТ 32569 | RT % | Piping category TR CU 032 Категория трубопровода ТР ТС 032 | Material Материал трубопровода | Spool # Трубной узел | Location of welding Место сварки | Weld joint number Номер стыка | Repair Joint No | Type of weld joint Вид сварного соединения | Dinch Дюйм.диаметр стыка | способ сварки (РАД; РАД+РД; РАД+АПГ; РАД+АФ) | Welding date Дата сварки | Клеймо сварщика1 | Клеймо сварщика2 | Клеймо сварщика3 | Клеймо сварщика4 | Дата ВИК | № акта ВИК | VIC Result | Дата проведения ПВК | № заключения ПВК | Результат PT | Дата проведения УЗК | № заключения УЗК | Результат УЗК | Дата проведения РК | № заключения РК | Результат РК | Дата проведения PMI | № заключения по PMI | Результат PMI | Дата термообработки PWHT | Клеймо оператора ТО (PWHT) | Номер диаграммы ТО(PWHT) | № заключения HT | Результат PWHT | Deleted-Repaired Joint | Результат (A.A; R.ремонт; С.вырезать) | Дюйм.диаметр элемента №1 | Наружный диаметр элемента №1, мм | Толщина элемента №1 | Толщина элемента №1, мм | Дюйм.диаметр элемента №2 | Наружный диаметр элемента №2, мм | Толщина элемента №2 | Толщина элемента №2, мм | Item Code элемента №1 | Наименование элемент №1 | Item Code элемента №2 | Наименование элемент №2 | Марка материала №1 | Номер сертификат элемента №1 | Номер плавки элемента №1 | Марка материала №2 | Номер сертификат элемента №2 | Номер плавки элемента №2 | Сварочные электроды | Номер сертификата | Присадочная проволока | Номер сертификата2 | Присадочная проволока.SAW | Номер сертификата SAW | Присадочная проволока . GMAW | Номер сертификата GMAW | Защитный газ | Номер сертификата3 | Защитный газ . GMAW | Номер сертификата3 . GMAW | Марка флюса.SAW | Номер сертификата4.SAW | RFI NO | Paint System | Pipe Class | NDT Request No. | Type of NDT Control NDT | REQUESTED DATE | ETAP-1 Done | WDM NO | TEST PACKAGE NO | TEST PACKAGE SHORT NAME | REMARK | TP Status | TEST UPDATE | TEST DATE | Отметка о приемке пленок и заключений РК представителями СГ | ПТО АРХИВ
1 | 4.1.3.11.104 | 0055-CPC-GGC-4.1.3.11.104-TM-IS-A-0007 | 1-11-0B2041 | 0 | 0055-4.1.3.11.104-TM.IS-0007 | 4-1-3-11-104-NHSGAHP-0B-2041-001 | Б(а)-I / B(a)-I | 100% | 3 | LTCS / НТУС | P1Y24945 | F | 1.1 |  | BW | 8 | РАД+РД | 2020-02-17 | 9027 |  | 9027 |  | 2020-02-20 | GZD0061-VT-356 | A | 2020-02-20 | GZD0061-PT-334 | A | 2020-02-20 | GZD061-UT-248 | A | [13 empty] | 8 | 219.1 | XS | 12.7 | 8 | 219.1 | XS | 12.7 | 5021105 | PIPE / Труба | 5071005 | TEE EQUAL / Тройник равнопроходной | ASTM A333 Gr.6 | ASTM А420 WPL6 | 181191 | ASTM A420 WPL6 | ASTM А420 WPL6 | 825513 | OK 48.08 -Ø2.5 | ЕС25867231 от 27.12.2019 | OK Tigrod 13.23 -Ø2.4 | ЕС25867231 от 27.12.2019 |  |  |  |  | Argon 99.99% | б/н (12.09.2019) | [5 empty] | APS-4 | 9CA1F20 | GZD061 | ВИК.ПВК.УЗК |  | 2020-02-17 | 1-110-0062 | YMT-1-110-HP-412002-02B-HT-03D | YMT-1-110-HP-412002-02B-03D | YAMATA |  |  |  |  | принято
2 | 4.1.3.11.104 | 0055-CPC-GGC-4.1.3.11.104-TM-IS-A-0007 | 1-11-0B2041 | 0 | 0055-4.1.3.11.104-TM.IS-0007 | 4-1-3-11-104-NHSGAHP-0B-2041-001 | Б(а)-I / B(a)-I | 100% | 3 | LTCS / НТУС | P1Y24945 | F | 1.13 |  | BW | 8 | РАД+РД | 2020-02-17 | 9027 |  | 9027 |  | 2020-02-20 | GZD0061-VT-357 | A | 2020-02-20 | GZD0061-PT-335 | A | 2020-02-20 | GZD061-UT-249 | A | [13 empty] | 8 | 219.1 | XS | 12.7 | 8 | 219.1 | XS | 12.7 | 5071005 | TEE EQUALIZER / Тройник равнопроходной | 5021105 | PIPE / Труба | ASTM A420 WPL6 | ASTM А333 Gr 6 | 825513 | ASTM A333 Gr.6 | ASTM А333 Gr 6 | 181191 | OK 48.08 -Ø2.5 | ЕС25867231 от 27.12.2019 | OK Tigrod 13.23 -Ø2.4 | ЕС25867231 от 27.12.2019 |  |  |  |  | Argon 99.99% | б/н (12.09.2019) | [5 empty] | APS-4 | 9CA1F20 | GZD061 | ВИК.ПВК.УЗК |  | 2020-02-17 | 1-110-0062 | YMT-1-110-HP-412002-02B-HT-03D | YMT-1-110-HP-412002-02B-03D | YAMATA |  |  |  |  | принято
3 | 4.1.3.11.104 | 0055-CPC-GGC-4.1.3.11.104-TM-IS-A-0007 | 1-11-0B2041 | 0 | 0055-4.1.3.11.104-TM.IS-0007 | 4-1-3-11-104-NHSGAHP-0B-2041-001 | Б(а)-I / B(a)-I | 100% | 3 | LTCS / НТУС | P1Y24952 | F | 1.9 |  | BW | 8 | РАД+РД | 2020-02-17 | 9027 |  | 9027 |  | 2020-02-20 | GZD0061-VT-358 | A | 2020-02-20 | GZD0061-PT-336 | A | 2020-02-20 | GZD061-UT-250 | A | [13 empty] | 8 | 219.1 | XS | 12.7 | 8 | 219.1 | XS | 12.7 | 5041005 | ELBOW 90 / Отвод 90 | 5021105 | PIPE / Труба | ASTM A420 WPL6 | ASTM А333 Gr 6 | 532117 | ASTM A333 Gr.6 | ASTM А333 Gr 6 | 181191 | OK 48.08 -Ø2.5 | ЕС25867231 от 27.12.2019 | OK Tigrod 13.23 -Ø2.4 | ЕС25867231 от 27.12.2019 |  |  |  |  | Argon 99.99% | б/н (12.09.2019) | [5 empty] | APS-4 | 9CA1F20 | GZD061 | ВИК.ПВК.УЗК |  | 2020-02-17 | 1-110-0062 | YMT-1-110-HP-412002-02B-HT-03D | YMT-1-110-HP-412002-02B-03D | YAMATA |  |  |  |  | принято
4 | 4.1.3.11.104 | 0055-CPC-GGC-4.1.3.11.104-TM-IS-A-0007 | 1-11-0B2041 | 0 | 0055-4.1.3.11.104-TM.IS-0007 | 4-1-3-11-104-NHSGAHP-0B-2041-001 | Б(а)-I / B(a)-I | 100% | 3 | LTCS / НТУС | P1Y24953 | F | 1.12 |  | BW | 8 | РАД+РД | 2020-02-26 | 9027 |  | 9027 |  | 2020-03-12 | GZD126-VT-785 | A | 2020-03-12 | GZD126-PT-752 | A | 2020-03-12 | GZD126-UT-614 | A | [13 empty] | 8 | 219.1 | XS | 12.7 | 8 | 219.1 | XS | 12.7 | 5021105 | PIPE / Труба | 5519005 | FLANGE WN / Фланец воротниковый | ASTM A333 Gr.6 | ASTM А350 LF2 | 181191 | ASTM A350 LF2 CL.1 | ASTM А350 LF2 | 18304249 | OK 48.08 -Ø2.5 | ЕС25867231 от 27.12.2019 | OK Tigrod 13.23 -Ø2.4 | ЕС25867231 от 27.12.2019 |  |  |  |  | Argon 99.99% | б/н (12.09.2019) | [5 empty] | APS-4 | 9CA1F20 |  |  |  | 2020-02-26 | 1-110-0070 | YMT-1-110-HP-412002-02B-HT-03D | YMT-1-110-HP-412002-02B-03D | YAMATA |  |  |  |  | принято
5 | 4.1.3.11.104 | 0055-CPC-GGC-4.1.3.11.104-TM-IS-A-0007 | 1-11-0B2041 | 0 | 0055-4.1.3.11.104-TM.IS-0007 | 4-1-3-11-104-NHSGAHP-0B-2041-001 | Б(а)-I / B(a)-I | 100% | 3 | LTCS / НТУС | P1Y24950 | F | 1.22 |  | BW | 8 | РАД+РД | 2020-02-27 | 9027 |  | 9027 |  | 2020-03-12 | GZD126-VT-788 | A | 2020-03-12 | GZD126-PT-755 | A | 2020-03-12 | GZD126-UT-617 | A | [13 empty] | 8 | 219.1 | XS | 12.7 | 8 | 219.1 | XS | 12.7 | 5021105 | PIPE / Труба | 5519005 | FLANGE WN / Фланец воротниковый | ASTM A333 Gr.6 | ASTM А350 LF2 | 181191 | ASTM A350 LF2 CL.1 | ASTM А350 LF2 | 18304249 | OK 48.08 -Ø2.5 | ЕС25867231 от 27.12.2019 | OK Tigrod 13.23 -Ø2.4 | ЕС25867231 от 27.12.2019 |  |  |  |  | Argon 99.99% | б/н (12.09.2019) | [5 empty] | APS-4 | 9CA1F20 | GZD126 | ВИК.ПВК.УЗК |  | 2020-02-27 | 1-110-0071 | YMT-1-110-HP-412002-02B-HT-03D | YMT-1-110-HP-412002-02B-03D | YAMATA |  |  |  |  | принято
6 | 4.1.3.11.104 | 0055-CPC-GGC-4.1.3.11.104-TM-IS-A-0007 | 1-11-0B2041 | 0 | 0055-4.1.3.11.104-TM.IS-0007 | 4-1-3-11-104-NHSGAHP-0B-2041-001 | Б(а)-I / B(a)-I | 100% | 3 | LTCS / НТУС | P1Y24951 | F | 1.7 |  | BW | 8 | РАД+РД | 2019-09-27 | 9027 |  | 9027 |  | 2019-09-28 | TT0639-39056 | A | 2019-09-28 | TT0639-39075 | A | 2020-01-29 | YMT-A-0295- UT 0295-11073 | A | [12 empty] | A | 8 | 219.1 | XS | 12.7 | 8 | 219.1 | XS | 12.7 | 5041005 | ELBOW 90 / Отвод 90 | 5021105 | PIPE / Труба | ASTM A420 WPL6 |  | N/A | ASTM A333 Gr.6 |  | 185242 | OK 48.08 -Ø2.5 | EC25748769 от 19.09.2019 | OK Tigrod 13.23 -Ø2.4 | EC25748769 от 19.09.2019 |  |  |  |  | Argon 99.99% | TX000000817 | [5 empty] | APS-4 | 9CA1F20 | YMT-A-0216 | УЗК |  | 2019-12-21 | 1-110-0027 | YMT-1-110-HP-412002-02B-HT-03D | YMT-1-110-HP-412002-02B-03D | YAMATA
7 | 4.1.3.11.104 | 0055-CPC-GGC-4.1.3.11.104-TM-IS-A-0007 | 1-11-0B2041 | 0 | 0055-4.1.3.11.104-TM.IS-0007 | 4-1-3-11-104-NHSGAHP-0B-2041-001 | Б(а)-I / B(a)-I | 100% | 3 | LTCS / НТУС | P1Y24948 | F | 1.19 |  | BW | 8 | РАД+РД | 2020-02-05 | 9027 |  | 9027 |  | 2020-02-06 | TT1691-67004 | A | 2020-02-06 | TT1691-67022 | A | 2020-02-14 | TT1691-66979 | A | [12 empty] | A | 8 | 219.1 | XS | 12.7 | 8 | 219.1 | XS | 12.7 | 5041005 | ELBOW 90 / Отвод 90 | 5021105 | PIPE / Труба | ASTM A420 WPL6 | ASTM А333 Gr 6 | 532117 | ASTM A333 Gr.6 | ASTM А333 Gr 6 | 181191 | OK 48.08 -Ø2.5 | ЕС25867231 от 27.12.2019 | OK Tigrod 13.23 -Ø2.4 | ЕС25867231 от 27.12.2019 |  |  |  |  | Argon 99.99% | б/н (12.09.2019) | [5 empty] | APS-4 | 9CA1F20 | TT1691 | ВИК.ПВК.УЗК |  | 2020-02-05 | 1-110-0054 | YMT-1-110-HP-412002-02B-HT-03D | YMT-1-110-HP-412002-02B-03D | YAMATA |  |  |  |  | принято
8 | 4.1.3.11.104 | 0055-CPC-GGC-4.1.3.11.104-TM-IS-A-0007 | 1-11-0B2041 | 0 | 0055-4.1.3.11.104-TM.IS-0007 | 4-1-3-11-104-NHSGAHP-0B-2041-001 | Б(а)-I / B(a)-I | 100% | 3 | LTCS / НТУС | P1Y24946 | F | 1.15 |  | BW | 8 | РАД+РД | 2020-02-05 | 9027 |  | 9027 |  | 2020-02-06 | TT1691-67005 | A | 2020-02-06 | TT1691-67023 | A | 2020-02-14 | TT1691-66980 | A | [12 empty] | A | 8 | 219.1 | XS | 12.7 | 8 | 219.1 | XS | 12.7 | 5041005 | ELBOW 90 / Отвод 90 | 5021105 | PIPE / Труба | ASTM A420 WPL6 | ASTM А333 Gr 6 | 532117 | ASTM A333 Gr.6 | ASTM А333 Gr 6 | 181191 | OK 48.08 -Ø2.5 | ЕС25867231 от 27.12.2019 | OK Tigrod 13.23 -Ø2.4 | ЕС25867231 от 27.12.2019 |  |  |  |  | Argon 99.99% | б/н (12.09.2019) | [5 empty] | APS-4 | 9CA1F20 | TT1691 | ВИК.ПВК.УЗК |  | 2020-02-05 | 1-110-0054 | YMT-1-110-HP-412002-02B-HT-03D | YMT-1-110-HP-412002-02B-03D | YAMATA |  |  |  |  | принято
9 | 4.1.3.11.104 | 0055-CPC-GGC-4.1.3.11.104-TM-IS-A-0007 | 1-11-0B2041 | 0 | 0055-4.1.3.11.104-TM.IS-0007 | 4-1-3-11-104-NHSGAHP-0B-2041-001 | Б(а)-I / B(a)-I | 100% | 3 | LTCS / НТУС | P1Y24947 | F | 1.17 |  | BW | 8 | РАД+РД | 2020-02-18 | 9027 |  | 9027 |  | 2020-02-19 | TT1828-70556 | A | 2020-02-19 | TT1828-70580 | A | 2020-03-01 | TT1828-70608 | A | [13 empty] | 8 | 219.1 | XS | 12.7 | 8 | 219.1 | XS | 12.7 | 5041005 | ELBOW 90 / Отвод 90 | 5021105 | PIPE / Труба | ASTM A420 WPL6 | ASTM A860 WPHY 52 | 532117 | ASTM A333 Gr.6 | ASTM A860 WPHY 52 | 181191 | OK 48.08 -Ø2.5 | ЕС25867231 от 27.12.2019 | OK Tigrod 13.23 -Ø2.4 | ЕС25867231 от 27.12.2019 |  |  |  |  | Argon 99.99% | б/н (12.09.2019) | [5 empty] | APS-4 | 9CA1F20 | TT1828 | ВИК.ПВК.УЗК |  | 2020-02-18 | 1-110-0063 | YMT-1-110-HP-412002-02B-HT-03D | YMT-1-110-HP-412002-02B-03D | YAMATA |  |  |  |  | принято
10 | 4.1.3.11.104 | 0055-CPC-GGC-4.1.3.11.104-TM-IS-A-0007 | 1-11-0B2041 | 0 | 0055-4.1.3.11.104-TM.IS-0007 | 4-1-3-11-104-NHSGAHP-0B-2041-001 | Б(а)-I / B(a)-I | 100% | 3 | LTCS / НТУС | P1Y24945 | F | 1.5 |  | BW | 8 | РАД+РД | 2020-02-19 | 9027 |  | 9027 |  | 2020-02-20 | TT1853-70961 | A | 2020-02-20 | TT1853-70972 | A | 2020-03-03 | TT1853-70983 | A | [13 empty] | 8 | 219.1 | XS | 12.7 | 8 | 219.1 | XS | 12.7 | 5071005 | TEE EQUALIZER / Тройник равнопроходной | 5021105 | PIPE / Труба | ASTM A420 WPL6 | ASTM A860 WPHY 52 | 825513 | ASTM A333 Gr.6 | ASTM A860 WPHY 52 | 181191 | OK 48.08 -Ø2.5 | ЕС25867231 от 27.12.2019 | OK Tigrod 13.23 -Ø2.4 | ЕС25867231 от 27.12.2019 |  |  |  |  | Argon 99.99% | б/н (12.09.2019) | [5 empty] | APS-4 | 9CA1F20 | TT1853 | ВИК.ПВК.УЗК |  | 2020-06-22 | 1-0182 | YMT-1-110-HP-412002-02B-HT-03D | YMT-1-110-HP-412002-02B-03D | YAMATA |  |  |  |  | принято
11 | 4.1.3.11.104 | 0055-CPC-GGC-4.1.3.11.104-TM-IS-A-0007 | 1-11-0B2041 | 0 | 0055-4.1.3.11.104-TM.IS-0007 | 4-1-3-11-104-NHSGAHP-0B-2041-001 | Б(а)-I / B(a)-I | 100% | 3 | LTCS / НТУС | P1Y24953 | S | 1.10 |  | BW | 8 | РАД+РД | 2019-09-19 | 99FZ |  | 99FZ |  | 2019-09-28 | YMT-A-021-VT 021-647 | A | 2019-09-20 | YMT-NS-046-129 | A | [15 empty] | A | 8 | 219.1 | XS | 12.7 | 8 | 219.1 | XS | 12.7 | 5021105 | PIPE / Труба | 5041005 | ELBOW 90 / Отвод 90 | ASTM A333 Gr.6 |  | 181191 | ASTM A420 WPL6 |  |  | OK 48.08 -Ø2.5 | EC25748769 от 19.09.2019 | OK Tigrod 13.23 -Ø2.4 | EC25748769 от 19.09.2019 |  |  |  |  | Argon 99.99% | Б/Н.03.05.2019 | [5 empty] | APS-4 | 9CA1F20 | TT0577 | УЗК |  | 2019-12-04 | 441 | YMT-1-110-HP-412002-02B-HT-03D | YMT-1-110-HP-412002-02B-03D | BURAK SANAYI
12 | 4.1.3.11.104 | 0055-CPC-GGC-4.1.3.11.104-TM-IS-A-0007 | 1-11-0B2041 | 0 | 0055-4.1.3.11.104-TM.IS-0007 | 4-1-3-11-104-NHSGAHP-0B-2041-001 | Б(а)-I / B(a)-I | 100% | 3 | LTCS / НТУС | P1Y24953 | S | 1.11 |  | BW | 8 | РАД+РД | 2019-09-19 | 99FZ |  | 99FZ |  | 2019-09-28 | YMT-A-021-VT 021-648 | A | 2019-09-20 | YMT-NS-046-129 | A | [15 empty] | A | 8 | 219.1 | XS | 12.7 | 8 | 219.1 | XS | 12.7 | 5041005 | ELBOW 90 / Отвод 90 | 5021105 | PIPE / Труба | ASTM A420 WPL6 |  | N/A | ASTM A333 Gr.6 |  | 185242 | OK 48.08 -Ø2.5 | EC25748769 от 19.09.2019 | OK Tigrod 13.23 -Ø2.4 | EC25748769 от 19.09.2019 |  |  |  |  | Argon 99.99% | Б/Н.03.05.2019 | [5 empty] | APS-4 | 9CA1F20 | TT0577 | УЗК |  | 2019-12-04 | 441 | YMT-1-110-HP-412002-02B-HT-03D | YMT-1-110-HP-412002-02B-03D | BURAK SANAYI
13 | 4.1.3.11.104 | 0055-CPC-GGC-4.1.3.11.104-TM-IS-A-0007 | 1-11-0B2041 | 0 | 0055-4.1.3.11.104-TM.IS-0007 | 4-1-3-11-104-NHSGAHP-0B-2041-001 | Б(а)-I / B(a)-I | 100% | 3 | LTCS / НТУС | P1Y24948 | S | 1.18 |  | BW | 8 | РАД+АФ | 2019-09-18 | 8H36 |  | 7P2E |  | 2019-09-28 | YMT-A-040-VT 040-644 | A | 2019-09-28 | PT 040-644 | A | 2020-07-30 | TT2425-84818 | A | [12 empty] | A | 8 | 219.1 | XS | 12.7 | 8 | 219.1 | XS | 12.7 | 5021105 | PIPE / Труба | 5041005 | ELBOW 90 / Отвод 90 | ASTM A333 Gr.6 |  | 190547 | ASTM A420 WPL6 |  | 13609643 |  |  | OK Tigrod 13.23 -Ø2.4 | EC25727901 от 03.09.2019 | Autrod 12,32 Ø3,2 | ЕС25540311 |  |  | Argon 99.99% | Б/Н.03.05.2019 |  |  | OK Flux 10,62 | EC25734181 от 09.09.2019 |  | APS-4 | 9CA1F20 | TT0568 | УЗК |  | 2019-09-23 | 285N | YMT-1-110-HP-412002-02B-HT-03D | YMT-1-110-HP-412002-02B-03D | BURAK SANAYI |  |  |  |  | принято
14 | 4.1.3.11.104 | 0055-CPC-GGC-4.1.3.11.104-TM-IS-A-0007 | 1-11-0B2041 | 0 | 0055-4.1.3.11.104-TM.IS-0007 | 4-1-3-11-104-NHSGAHP-0B-2041-001 | Б(а)-I / B(a)-I | 100% | 3 | LTCS / НТУС | P1Y24945 | F | 1.2 |  | BW | 8 | РАД+РД | 2020-06-16 | 9BBN |  | 9BBN |  | 2020-06-17 | YMT-NS-0434-44802 | A | 2020-07-25 | YMT-NS-0623-21859 | A | 2020-07-30 | TT2425-84822 | A | [13 empty] | 8 | 219.1 | XS | 12.7 | 8 | 219.1 | XS | 12.7 | 5071005 | TEE EQUALIZER / Тройник равнопроходной | 5021105 | PIPE / Труба | ASTM A420 WPL6 | ASTM A333 Gr 6 | 825513 | ASTM A333 Gr.6 | ASTM A333 Gr 6 | 181191 | OK 48.08 -Ø2.5 | EC25975907 от 24.03.2020 | OK Tigrod 13.23 -Ø2.4 | EC25975907 от 24.03.2020 |  |  |  |  | Argon 99.99% | б/н от 13.08.2019 | [5 empty] | APS-4 | 9CA1F20 |  |  |  | 2020-06-16 | 1-110-0164 | YMT-1-110-HP-412002-02B-HT-03D | YMT-1-110-HP-412002-02B-03D | YAMATA |  |  |  |  | принято
15 | 4.1.3.11.104 | 0055-CPC-GGC-4.1.3.11.104-TM-IS-A-0007 | 1-11-0B2041 | 0 | 0055-4.1.3.11.104-TM.IS-0007 | 4-1-3-11-104-NHSGAHP-0B-2041-001 | Б(а)-I / B(a)-I | 100% | 3 | LTCS / НТУС | P1Y24947 | S | 1.16 |  | BW | 8 | РАД+АПГ | 2019-09-16 | 82CH |  | 87TC |  | 2019-09-17 | YMT-NS-045-1143-1 | A | 2019-09-17 | YMT-NS-045-70 | A | 2019-12-04 | TT1133-51697 | A | [12 empty] | A | 8 | 219.1 | XS | 12.7 | 8 | 219.1 | XS | 12.7 | 5021105 | PIPE / Труба | 5041005 | ELBOW 90 / Отвод 90 | ASTM A333 Gr.6 |  | N/A | ASTM A420 WPL6 |  | 13609643 |  |  | OK Tigrod 13.23 -Ø2.4 | EC25461253 |  |  | OK Autrod 13.23 Ø 1.2 | EC25734507 от 09.09.2019 | Argon 99.99% | Б/Н.03.05.2019 | Аргон (99,99%) | б/н от 12.09.2019 |  |  |  | APS-4 | 9CA1F20 | TT1133 | УЗК |  | 2019-12-07 | 442 | YMT-1-110-HP-412002-02B-HT-03D | YMT-1-110-HP-412002-02B-03D | BURAK SANAYI |  |  |  |  | принято
16 | 4.1.3.11.104 | 0055-CPC-GGC-4.1.3.11.104-TM-IS-A-0007 | 1-11-0B2041 | 0 | 0055-4.1.3.11.104-TM.IS-0007 | 4-1-3-11-104-NHSGAHP-0B-2041-001 | Б(а)-I / B(a)-I | 100% | 3 | LTCS / НТУС | P1Y24946 | S | 1.14 |  | BW | 8 | РАД+АПГ | 2019-09-16 | 7XP1 |  | 87TC |  | 2019-09-17 | YMT-NS-045-2959-1 | A | 2019-09-17 | YMT-NS-045-150 | A | 2019-10-30 | TT0556-46269 | A | [12 empty] | A | 8 | 219.1 | XS | 12.7 | 8 | 219.1 | XS | 12.7 | 5021105 | PIPE / Труба | 5041005 | ELBOW 90 / Отвод 90 | ASTM A333 Gr.6 |  | N/A | ASTM A420 WPL6 |  |  |  |  | OK Tigrod 13.23 -Ø2.4 | EC25461253 |  |  | OK Autrod 13.23 Ø 1.2 | EC25734507 от 09.09.2019 | Argon 99.99% | Б/Н.03.05.2019 | Аргон (99,99%) | б/н от 12.09.2019 |  |  |  | APS-4 | 9CA1F20 | TT0556 | УЗК |  | 2019-09-28 | 310 | YMT-1-110-HP-412002-02B-HT-03D | YMT-1-110-HP-412002-02B-03D | BURAK SANAYI |  |  |  |  | принято
17 | 4.1.3.11.104 | 0055-CPC-GGC-4.1.3.11.104-TM-IS-A-0007 | 1-11-0B2041 | 0 | 0055-4.1.3.11.104-TM.IS-0007 | 4-1-3-11-104-NHSGAHP-0B-2041-001 | Б(а)-I / B(a)-I | 100% | 3 | LTCS / НТУС | P1Y24951 | S | 1.6 |  | BW | 8 | РАД+РД | 2019-09-18 | 9F4E |  | 9F4E |  | 2019-09-20 | YMT-NS-047-1744-1 | A | 2019-09-20 | YMT-NS-047-123 | A | 2020-01-29 | UT 0295-11072 | A | [12 empty] | A | 8 | 219.1 | XS | 12.7 | 8 | 219.1 | XS | 12.7 | 5021105 | PIPE / Труба | 5041005 | ELBOW 90 / Отвод 90 | ASTM A333 Gr.6 |  | 91876 | ASTM A420 WPL6 |  | 19600318 | OK 48.08 -Ø2.5 | EC25727901 от 03.09.2019 | OK Tigrod 13.23 -Ø2.4 | EC25727901 от 03.09.2019 |  |  |  |  | Argon 99.99% | Б/Н.03.05.2019 | [5 empty] | APS-4 | 9CA1F20 | YMT-A-0295 | УЗК |  | 2019-12-10 | 447 | YMT-1-110-HP-412002-02B-HT-03D | YMT-1-110-HP-412002-02B-03D | BURAK SANAYI |  |  |  |  | принято
18 | 4.1.3.11.104 | 0055-CPC-GGC-4.1.3.11.104-TM-IS-A-0007 | 1-11-0B2041 | 0 | 0055-4.1.3.11.104-TM.IS-0007 | 4-1-3-11-104-NHSGAHP-0B-2041-001 | Б(а)-I / B(a)-I | 100% | 3 | LTCS / НТУС | P1Y24945 | S | 1.3 |  | BW | 8 | РАД+АПГ | 2019-09-18 | 9V41 |  | 87TC |  | 2019-09-20 | YMT-NS-047-2349-1 | A | 2019-09-20 | YMT-NS-047-134 | A | 2020-01-16 | TT1461-61055 | A | [12 empty] | A | 8 | 219.1 | XS | 12.7 | 8 | 219.1 | XS | 12.7 | 5071005 | TEE EQUALIZER / Тройник равнопроходной | 5021105 | PIPE / Труба | ASTM A420 WPL6 |  | 19600318 | ASTM A333 Gr.6 |  | 91876 |  |  | OK Tigrod 13.23 -Ø2.4 | EC25461253 |  |  | OK Autrod 13.23 Ø 1.2 | EC25734507 от 09.09.2019 | Argon 99.99% | Б/Н.03.05.2019 | Аргон (99,99%) | б/н от 12.09.2019 |  |  |  | APS-4 | 9CA1F20 | TT1461 | УЗК |  | 2019-12-10 | 447 | YMT-1-110-HP-412002-02B-HT-03D | YMT-1-110-HP-412002-02B-03D | BURAK SANAYI |  |  |  |  | принято
19 | 4.1.3.11.104 | 0055-CPC-GGC-4.1.3.11.104-TM-IS-A-0007 | 1-11-0B2041 | 0 | 0055-4.1.3.11.104-TM.IS-0007 | 4-1-3-11-104-NHSGAHP-0B-2041-001 | Б(а)-I / B(a)-I | 100% | 3 | LTCS / НТУС | P1Y24945 | S | 1.4 |  | BW | 8 | РАД+АПГ | 2019-09-18 | 9V41 |  | 87TC |  | 2019-09-20 | YMT-NS-047-2349-2 | A | 2019-09-20 | YMT-NS-047-134 | A | 2020-01-16 | TT1461-61056 | A | [12 empty] | A | 8 | 219.1 | XS | 12.7 | 8 | 219.1 | XS | 12.7 | 5021105 | PIPE / Труба | 5071005 | TEE EQUAL / Тройник равнопроходной | ASTM A333 Gr.6 |  | 91876 | ASTM A420 WPL6 |  | 19600318 |  |  | OK Tigrod 13.23 -Ø2.4 | EC25461253 |  |  | OK Autrod 13.23 Ø 1.2 | EC25734507 от 09.09.2019 | Argon 99.99% | Б/Н.03.05.2019 | Аргон (99,99%) | б/н от 12.09.2019 |  |  |  | APS-4 | 9CA1F20 | TT1461 | УЗК |  | 2019-12-10 | 447 | YMT-1-110-HP-412002-02B-HT-03D | YMT-1-110-HP-412002-02B-03D | BURAK SANAYI |  |  |  |  | принято
20 | 4.1.3.11.104 | 0055-CPC-GGC-4.1.3.11.104-TM-IS-A-0007 | 1-11-0B2041 | 0 | 0055-4.1.3.11.104-TM.IS-0007 | 4-1-3-11-104-NHSGAHP-0B-2041-001 | Б(а)-I / B(a)-I | 100% | 3 | LTCS / НТУС | P1Y24952 | S | 1.8 |  | BW | 8 | РАД+РД | 2019-09-18 | 7SZT |  | 7SZT |  | 2019-09-20 | YMT-NS-047-4090-1 | A | 2019-09-20 | YMT-NS-047-981 | A | 2020-01-15 | TT1454-60831 | A | [12 empty] | A | 8 | 219.1 | XS | 12.7 | 8 | 219.1 | XS | 12.7 | 5021105 | PIPE / Труба | 5041005 | ELBOW 90 / Отвод 90 | ASTM A333 Gr.6 |  | 190547 | ASTM A420 WPL6 |  | 13609643 | OK 48.08 -Ø2.5 | EC25727901 от 03.09.2019 | OK Tigrod 13.23 -Ø2.4 | EC25727901 от 03.09.2019 |  |  |  |  | Argon 99.99% | Б/Н.03.05.2019 | [5 empty] | APS-4 | 9CA1F20 | TT1454 | УЗК |  | 2019-12-10 | 447 | YMT-1-110-HP-412002-02B-HT-03D | YMT-1-110-HP-412002-02B-03D | BURAK SANAYI |  |  |  |  | принято
21 | 4.1.3.11.104 | 0055-CPC-GGC-4.1.3.11.104-TM-IS-A-0007 | 1-11-0B2041 | 0 | 0055-4.1.3.11.104-TM.IS-0007 | 4-1-3-11-104-NHSGAHP-0B-2041-001 | Б(а)-I / B(a)-I | 100% | 3 | LTCS / НТУС | P1Y24950 | S | 1.21 |  | BW | 8 | РАД+РД | 2019-11-20 | 9BBN |  | 9BBN |  | 2019-11-23 | YMT-NS-123-14423-1 | A | 43792 | YMT-NS-123-8581 | A | [15 empty] | A | 8 | 219.1 | XS | 12.7 | 8 | 219.1 | XS | 12.7 | 5041005 | ELBOW 90 / Отвод 90 | 5021105 | PIPE / Труба | ASTM A420 WPL6 |  | 532117 | ASTM A333 Gr.6 |  | 181191 | OK 48.08 -Ø2.5 | EC25727905 от 03.09.2019 | OK Tigrod 13.23 -Ø2.4 | EC25748789 от 19.09.2019 |  |  |  |  | Argon 99.99% | б/н от 13.08.2019 | [5 empty] | APS-4 | 9CA1F20 | YMT-NS-123 | ВИК.ПВК |  | 43789 | 431-1 | YMT-1-110-HP-412002-02B-HT-03D | YMT-1-110-HP-412002-02B-03D | BURAK SANAYI
22 | 4.1.3.11.104 | 0055-CPC-GGC-4.1.3.11.104-TM-IS-A-0007 | 1-11-0B2041 | 0 | 0055-4.1.3.11.104-TM.IS-0007 | 4-1-3-11-104-NHSGAHP-0B-2041-001 | Б(а)-I / B(a)-I | 100% | 3 | LTCS / НТУС | P1Y24950 | S | 1.20 |  | BW | 8 | РАД+РД | 2019-11-20 | 9BBN |  | 9BBN |  | 2019-11-23 | YMT-NS-123-14423-2 | A | 2019-11-23 | YMT-NS-123-8580 | A | [15 empty] | A | 8 | 219.1 | XS | 12.7 | 8 | 219.1 | XS | 12.7 | 5021105 | PIPE / Труба | 5041005 | ELBOW 90 / Отвод 90 | ASTM A333 Gr.6 |  | 181191 | ASTM A420 WPL6 |  | 532117 | OK 48.08 -Ø2.5 | EC25727905 от 03.09.2019 | OK Tigrod 13.23 -Ø2.4 | EC25748789 от 19.09.2019 |  |  |  |  | Argon 99.99% | б/н от 13.08.2019 | [5 empty] | APS-4 | 9CA1F20 | YMT-NS-123 | ВИК.ПВК |  | 2019-11-20 | 431-1 | YMT-1-110-HP-412002-02B-HT-03D | YMT-1-110-HP-412002-02B-03D | BURAK SANAYI
23 | 4.1.3.11.104 | 0055-CPC-GGC-4.1.3.11.104-TM-IS-A-0008 | 1-11-0B2041 | 0 | 0055-4.1.3.11.104-TM.IS-0008 | 4-1-3-11-104-NHSGAHP-0B-2041-002 | Б(а)-I / B(a)-I | 100% | 3 | LTCS / НТУС | P1Y24960 | F | 2.9 |  | BW | 8 | РАД+РД | 2020-02-27 | 8CHS |  | 8CHS |  | 2020-03-12 | GZD126-VT-786 | A | 2020-03-12 | GZD126-PT-753 | A | 2020-03-12 | GZD126-UT-615 | A | [13 empty] | 8 | 219.1 | XS | 12.7 | 8 | 219.1 | XS | 12.7 | 5021105 | PIPE / Труба | 5519005 | FLANGE WN / Фланец воротниковый | ASTM A333 Gr.6 | ASTM А350 LF2 | 181191 | ASTM A350 LF2 CL.1 | ASTM А350 LF2 | 18304249 | OK 48.08 -Ø2.5 | ЕС25867231 от 27.12.2019 | OK Tigrod 13.23 -Ø2.4 | ЕС25867231 от 27.12.2019 |  |  |  |  | Argon 99.99% | б/н (12.09.2019) | [5 empty] | APS-4 | 9CA1F20 |  |  |  | 2020-02-27 | 1-110-0071 | YMT-1-110-HP-412002-02B-HT-03D | YMT-1-110-HP-412002-02B-03D | YAMATA |  |  |  |  | принято
24 | 4.1.3.11.104 | 0055-CPC-GGC-4.1.3.11.104-TM-IS-A-0008 | 1-11-0B2041 | 0 | 0055-4.1.3.11.104-TM.IS-0008 | 4-1-3-11-104-NHSGAHP-0B-2041-002 | Б(а)-I / B(a)-I | 100% | 3 | LTCS / НТУС | P1Y24957 | F | 2.19 |  | BW | 8 | РАД+РД | 2020-02-27 | 8CHS |  | 8CHS |  | 2020-03-12 | GZD126-VT-787 | A | 2020-03-12 | GZD126-PT-754 | A | 2020-03-12 | GZD126-UT-616 | A | [13 empty] | 8 | 219.1 | XS | 12.7 | 8 | 219.1 | XS | 12.7 | 5021105 | PIPE / Труба | 5519005 | FLANGE WN / Фланец воротниковый | ASTM A333 Gr.6 | ASTM А350 LF2 | 181191 | ASTM A350 LF2 CL.1 | ASTM А350 LF2 | 18304249 | OK 48.08 -Ø2.5 | ЕС25867231 от 27.12.2019 | OK Tigrod 13.23 -Ø2.4 | ЕС25867231 от 27.12.2019 |  |  |  |  | Argon 99.99% | б/н (12.09.2019) | [5 empty] | APS-4 | 9CA1F20 |  |  |  | 2020-02-27 | 1-110-0071 | YMT-1-110-HP-412002-02B-HT-03D | YMT-1-110-HP-412002-02B-03D | YAMATA |  |  |  |  | принято
25 | 4.1.3.11.104 | 0055-CPC-GGC-4.1.3.11.104-TM-IS-A-0008 | 1-11-0B2041 | 0 | 0055-4.1.3.11.104-TM.IS-0008 | 4-1-3-11-104-NHSGAHP-0B-2041-002 | Б(а)-I / B(a)-I | 100% | 3 | LTCS / НТУС | P1Y24958 | F | 2.4 |  | BW | 8 | РАД+РД | 2020-02-06 | 8CHS |  | 8CHS |  | 2020-02-07 | TT1691-67006 | A | 2020-02-07 | TT1691-67024 | A | 2020-02-14 | TT1691-66981 | A | [12 empty] | A | 8 | 219.1 | XS | 12.7 | 8 | 219.1 | XS | 12.7 | 5041005 | ELBOW 90 / Отвод 90 | 5021105 | PIPE / Труба | ASTM A420 WPL6 | ASTM А333 Gr 6 | 532117 | ASTM A333 Gr.6 | ASTM А333 Gr 6 | 181191 | OK 48.08 -Ø2.5 | ЕС25867231 от 27.12.2019 | OK Tigrod 13.23 -Ø2.4 | ЕС25867231 от 27.12.2019 |  |  |  |  | Argon 99.99% | б/н (12.09.2019) | [5 empty] | APS-4 | 9CA1F20 | TT1691 | ВИК.ПВК.УЗК |  | 2020-02-06 | 1-110-0055 | YMT-1-110-HP-412002-02B-HT-03D | YMT-1-110-HP-412002-02B-03D | YAMATA |  |  |  |  | принято
26 | 4.1.3.11.104 | 0055-CPC-GGC-4.1.3.11.104-TM-IS-A-0008 | 1-11-0B2041 | 0 | 0055-4.1.3.11.104-TM.IS-0008 | 4-1-3-11-104-NHSGAHP-0B-2041-002 | Б(а)-I / B(a)-I | 100% | 3 | LTCS / НТУС | P1Y24959 | F | 2.6 |  | BW | 8 | РАД+РД | 2020-02-06 | 8CHS |  | 8CHS |  | 2020-02-07 | TT1691-67007 | A | 2020-02-07 | TT1691-67025 | A | 2020-02-14 | TT1691-66982 | A | [12 empty] | A | 8 | 219.1 | XS | 12.7 | 8 | 219.1 | XS | 12.7 | 5041005 | ELBOW 90 / Отвод 90 | 5021105 | PIPE / Труба | ASTM A420 WPL6 | ASTM А333 Gr 6 | 532117 | ASTM A333 Gr.6 | ASTM А333 Gr 6 | 181191 | OK 48.08 -Ø2.5 | ЕС25867231 от 27.12.2019 | OK Tigrod 13.23 -Ø2.4 | ЕС25867231 от 27.12.2019 |  |  |  |  | Argon 99.99% | б/н (12.09.2019) | [5 empty] | APS-4 | 9CA1F20 | TT1691 | ВИК.ПВК.УЗК |  | 2020-02-06 | 1-110-0055 | YMT-1-110-HP-412002-02B-HT-03D | YMT-1-110-HP-412002-02B-03D | YAMATA |  |  |  |  | принято

## РеестрТП
Форма №1.2
| Министерство: |  | Основание: | ВСН 012-88 (часть II)
| Объединение, трест: |  | Строительство:
СМУ, СУ, ПМК, КТП:
Участок: Амурский
Объект:
РЕЕСТР YMT-1-110-HP-412002-02B-HT-03D
исполнительной документации
№ п/п | Наименование документа | № чертежа, акта, разрешения, журнала и др. | Организация составившая документ | Кол-во листов | Страница по списку
1 | 2 | 3 | 4 | 5 | 6
1 | Ведомость приемки сварных соединений 2 этапа | YMT-1-110-HP-412002-02B-HT-03D |  | 1
2 | Разрешение на право производства испытания трубопроводов | YMT-1-110-HP-412002-02B-HT-03D |  | 1
3 | Приложение к "Разрешение на право производства испытания трубопроводов" | YMT-1-110-HP-412002-02B-HT-03D/001 |  | 1
4 | АКТ ИСПЫТАНИЯ ТРУБОПРОВОДА | YMT-1-110-HP-412002-02B-HT-03D |  | 1
5 | Приложение к "АКТУ ИСПЫТАНИЯ ТРУБОПРОВОДА" | YMT-1-110-HP-412002-02B-HT-03D/001 |  | 1
6 | Приложение к "АКТУ ИСПЫТАНИЯ ТРУБОПРОВОДА" | YMT-1-110-HP-412002-02B-HT-03D/002 |  | 1
7 | АКТ О ПРОВЕДЕНИИ ПРОМЫВКИ (ПРОДУВКИ) ТРУБОПРОВОДОВ | YMT-1-110-HP-412002-02B-HT-03D |  | 1
8 | Приложение к "АКТУ О ПРОВЕДЕНИИ ПРОМЫВКИ (ПРОДУВКИ) ТРУБОПРОВОДОВ" | YMT-1-110-HP-412002-02B-HT-03D/001 |  | 1
9 | Приложение к "АКТУ О ПРОВЕДЕНИИ ПРОМЫВКИ (ПРОДУВКИ) ТРУБОПРОВОДОВ" | YMT-1-110-HP-412002-02B-HT-03D/002 |  | 1
10 | Исполнительный чертеж трубопровода | 4-1-3-11-104-NHSGAHP-0B-2041-001 | Столбец G | ТАБЛИЦА DRAFT | ПЕРВАЯ ИЗОМЕТРИЯ | Блок к первой изометрии
11 | Спецификация изделий, примененных при монтаже участка трубопровода | 4-1-3-11-104-NHSGAHP-0B-2041-001 | Столбец G | ТАБЛИЦА DRAFT | ПЕРВАЯ ИЗОМЕТРИЯ
12 | Акт визульно-измерительного контроля сварных соединений | GZD0061-VT-356 | Столбец Y | ТАБЛИЦА DRAFT | строка 2 F 1.1
13 | Заключение по контролю качества сварных соединений капилярным методом | GZD0061-PT-334 | Столбец AB | ТАБЛИЦА DRAFT | строка 2 F 1.1
14 | Заключение по контролю качества сварных соединений ультразвуковым методом | GZD061-UT-248 | Столбец AE | ТАБЛИЦА DRAFT | строка 2 F 1.1
| Заключение по контролю качества сварных соединений радиографическим методом |  | Столбец AH | ТАБЛИЦА DRAFT | строка 2 F 1.1
| Протокол химического анализа деталей и металла шва |  | Столбец AK | ТАБЛИЦА DRAFT | строка 2 F 1.1
| Протокол замера твердости деталей и металла шва |  | Столбец AP | ТАБЛИЦА DRAFT | строка 2 F 1.1
| Диаграмма / отчет термической обработки сварного шва |  | Столбец AO | ТАБЛИЦА DRAFT | строка 2 F 1.1
15 | Акт визульно-измерительного контроля сварных соединений | GZD0061-VT-357 | Столбец Y | ТАБЛИЦА DRAFT | строка 3 F 1.13
16 | Заключение по контролю качества сварных соединений капилярным методом | GZD0061-PT-335 | Столбец AB | ТАБЛИЦА DRAFT | строка 3 F 1.13
17 | Заключение по контролю качества сварных соединений ультразвуковым методом | GZD061-UT-249 | Столбец AE | ТАБЛИЦА DRAFT | строка 3 F 1.13
| Заключение по контролю качества сварных соединений радиографическим методом |  | Столбец AH | ТАБЛИЦА DRAFT | строка 3 F 1.13
| Протокол химического анализа деталей и металла шва |  | Столбец AK | ТАБЛИЦА DRAFT | строка 3 F 1.13
| Протокол замера твердости деталей и металла шва |  | Столбец AP | ТАБЛИЦА DRAFT | строка 3 F 1.13
| Диаграмма / отчет термической обработки сварного шва |  | Столбец AO | ТАБЛИЦА DRAFT | строка 3 F 1.13
| …………………. | …………………. | …………………. | …………………. | ………………….
| Исполнительный чертеж трубопровода | 4-1-3-11-104-NHSGAHP-0B-2041-002 | Столбец G | ТАБЛИЦА DRAFT | ВТОРАЯ ИЗОМЕТРИЯ | Блок к N-ой изометрии
| Спецификация изделий, примененных при монтаже участка трубопровода | 4-1-3-11-104-NHSGAHP-0B-2041-002 | Столбец G | ТАБЛИЦА DRAFT | ВТОРАЯ ИЗОМЕТРИЯ
| Акт визульно-измерительного контроля сварных соединений | GZD0061-VT-356 | Столбец Y | ТАБЛИЦА DRAFT | строка 24 F 2.9
| Заключение по контролю качества сварных соединений капилярным методом | GZD0061-PT-334 | Столбец AB | ТАБЛИЦА DRAFT | строка 24 F 2.9
| Заключение по контролю качества сварных соединений ультразвуковым методом | GZD061-UT-248 | Столбец AE | ТАБЛИЦА DRAFT | строка 24 F 2.9
| Заключение по контролю качества сварных соединений радиографическим методом |  | Столбец AH | ТАБЛИЦА DRAFT | строка 24 F 2.9
| Протокол химического анализа деталей и металла шва |  | Столбец AK | ТАБЛИЦА DRAFT | строка 24 F 2.9
| Протокол замера твердости деталей и металла шва |  | Столбец AP | ТАБЛИЦА DRAFT | строка 24 F 2.9
| Диаграмма / отчет термической обработки сварного шва |  | Столбец AO | ТАБЛИЦА DRAFT | строка 24 F 2.9
| Акт визульно-измерительного контроля сварных соединений | GZD0061-VT-357 | Столбец Y | ТАБЛИЦА DRAFT | строка 25 F 2.19
| Заключение по контролю качества сварных соединений капилярным методом | GZD0061-PT-335 | Столбец AB | ТАБЛИЦА DRAFT | строка 25 F 2.19
| Заключение по контролю качества сварных соединений ультразвуковым методом | GZD061-UT-249 | Столбец AE | ТАБЛИЦА DRAFT | строка 25 F 2.19
| Заключение по контролю качества сварных соединений радиографическим методом |  | Столбец AH | ТАБЛИЦА DRAFT | строка 25 F 2.19
| Протокол химического анализа деталей и металла шва |  | Столбец AK | ТАБЛИЦА DRAFT | строка 25 F 2.19
| Протокол замера твердости деталей и металла шва |  | Столбец AP | ТАБЛИЦА DRAFT | строка 25 F 2.19
| Диаграмма / отчет термической обработки сварного шва |  | Столбец AO | ТАБЛИЦА DRAFT | строка 25 F 2.19
| …………………. | …………………. | …………………. | …………………. | ………………….
| Журнал входного контроля качества материалов | 4-1-3-11-104-NHSGAHP-0B-2041-001
| Журнал входного контроля качества материалов | 4-1-3-11-104-NHSGAHP-0B-2041-002
| Журнал входного контроля качества материалов | 4-1-3-11-119-NHSGAHP-0B-2041-001
| Журнал входного контроля качества материалов | 4-1-3-11-119-NHSGAHP-0B-2041-002
| Журнал входного контроля качества материалов | 4-1-3-11-119-NHSGAHP-0B-2056-001
| Журнал входного контроля качества материалов | 4-1-3-11-119-NOVENA-0B-2081-001
| Журнал по сварке участка трубопровода | 4.1.3.11.104-1-11-0B2041
| Журнал по сварке участка трубопровода | 4.1.3.11.119-1-11-0B2041
Сдал:
2020-11-06
| (должность, фамилия, инициалы) |  |  | (подпись) | (дата)
Принял на проверку:
| (должность, фамилия, инициалы) |  |  | (подпись) | (дата)
Принял на проверку:
| (должность, фамилия, инициалы) |  |  | (подпись) | (дата)
Принял на проверку:
| (должность, фамилия, инициалы) |  |  | (подпись) | (дата)