## Лист1
Технологическая группа | Материал | Прочность, |  | Деформация |  | Модуль упругости, МПа
|  | МПа |  | разрушения, %
|  | Показатели | В среднем | Показатели | В среднем | Показатели | В среднем
| HarzLabs | 47,9±10,8 | 42,3 | 4,9±1,7 | 9,8 | 1206±49 | 1136
3D печать | NextDent | 47,0±0,5 |  | 21,9±5,7 |  | 914±8
| Detax | 31,9±1.8 |  | 2,7±0,1 |  | 1287±16
Компьютерное фрезерование | TempBasic | 39,5±1,2 | 55,1 | 78,9±30,8 | 44,0 | 732±27 | 1041
| Yamahachi RE-FINE Acrylic | 70,7±3,0 |  | 9,0±1,5 |  | 1350±16
Горячее | Белакрил-М ГО | 56,9±1,3 | 56,4 | 7,7±0,5 | 9,9 | 1129±23 | 1085
отверждение | Синма М | 55,8±3,0 |  | 12,1±2,6 |  | 1040±27
| Белакрил-М ХО | 41,2±4,6 | 41,0 | 5,3±1,6 | 5,9 | 1067±17 | 1075
Холодное отверждение | Luxatemp Automix Plus | 44,8±2,1 |  | 6,4±1,4 |  | 1220±75
| Yamahachi ReFine Bright | 36,9±4,2 |  | 6,0±1,4 |  | 937±34