## УК
Наименование подрядной организации /Name of the construction contractor: Филиал Акционерной Компании "Ямата Ятырым Иншаат Туризм ве Тиджарет Аноним Ширкети" Yamata Yatirim Insaat Turizm ve Ticaret A.S. | [9 empty] | Наименование лаборатории / Name of the Laboratory: ООО "Альфа" / LLC "Alfa"
Наименование обьекта / Project name: Амурский газоперерабатывающий завод. Этап 4. Газоперерабатывающий завод. Нелицензионные установки. Amursky gas Processing plant. Phase 4. Gas Processing plant. Non-Iicensed facilities. |  |  |  |  | ЗАКЛЮЧЕНИЕ № / REPORT NO |  | YMTP3-A-0131 | UT | 30917 | Номер cвидетельства № / license No 80А080340 действительно до / valid till 14.07.2022
Наименование технологического узла/ Name of the process unit: |  |  | P3Y70792 | [6 empty] | Наименование НТД, регламентирующего требования к оценке качества соединения / NDT regulating requirements for quality assesment of weld joints: |  | ГОСТ P 55724-2013; ГОСТ 32569-2013; ASME B31.3
Титул / Title |  | ﻿4.3.3.30.421 | Номер чертежа / Drawing number. | 0055-4.3.3.30.421-TM1.IS-0290 | от / issued |  | 21.12.2020
Номер линии / Line number. |  | 4-30-331047 | Категория трубопровода / Pipeline class: | Б(а)-I / B(a)-I
ПО КОНТРОЛЮ КАЧЕСТВА СВАРНЫХ СОЕДИНЕНИЙ УЛЬТРАЗВУКОВЫМ МЕТОДОМ / ULTRASONIK TEST OF WELDED JOINTS | [12 empty] | ВИК: | 0
Контроль выполнен в соответствии с технологическим документом / Inspection is carried out in accordance with the process document: | [8 empty] | ТК-АЛЬФА-УК-01 |  |  |  | ПВК: | 0
Дефектоскоп / Detector: |  |  | MASTER А1212 № 4142094 2018 г. | ПЭП (тип, частота, угол вода, пр.) / SEP (type, frequency, entry angle, etc.): |  | ПЭП П121-5,0-70 №1245344 |  |  |  | Sбрак мм²: / Sflow, mm2: |  | -
СОП / SOP: |  |  | НО-ТТР 60,3/8,74-2,0х1,0 ст.20; №1564-20; СО2 №4598; СО3 №4640 | Форма и размер искусственного отражателя / Artificial reflector shape and size: |  | Зарубка 2,0x1 мм |  |  |  | Поправки чувствительности: / Sensibility allowances: |  | - | УЗК: | 44186
№ П/П / Seq n-r | Номер сварного соединения / Welded joint number. |  | Размер свариваемых элементов / Welded elements size, mm |  | Шифр (клеймо) сварщика / Welder code (stamp) | Глубина залегания "Y", мм / Depth of burial «B», mm. | Протяженность ΔL, мм / Length, ΔL, mm. |  | Форма (характер) дефекта / Form (character) of the flaw | Местоположение на сварном соединение L, мм / Location at the welded joint, L, mm. | ЗАКЛЮЧЕНИЕ (годен, ремонт, вырезать) / CONCLUSION (appropriate, repair, cut off) | Примечание / Note
1 | 2 |  | 3 |  | 4 | 5 | 6 |  | 7 | 8 | 9 | 10
1 | S2.10 |  | 60,3 x 8,74 + 60,3 x 8,74 |  | 95ML | - | - |  | дефектов не обнаружено / no defects detected | - | годен / appropriate |  | Дефект: | 0
[6 empty] | 9,2 | 10,0 |  | плоскостной / planar | 95 | ремонт / repair
[6 empty] | 9,5 | 10,0 |  | плоскостной / planar | 568 | ремонт / repair
Контроль провел / Checked by: |  |  |  | Рахимьянов А.В. / Rakhimyanov A.V. |  | 2 ур. № 0045-04-3843 до 2022-12-16 / 2 level No 0045-04-3843 till 2022-12-16 | [5 empty] | 21.12.2020
|  |  |  | (фамилия, инициалы / surname and initials) |  | (уровень квалификации, удостоверение / qualification, certificate) |  |  |  |  | (подпись / signature) | (дата / date)
Начальник лаборатории / Laboratory Head: |  |  |  | Сахнов Е.В. / Sahnov E.V. |  | 2 ур. № 0045-04-2989 до 2022-02-25/ 2 level No 0045-04-2989 till 2022-02-25 | [5 empty] | 21.12.2020 | ,
|  |  |  | (фамилия, инициалы / surname and initials) |  | (уровень квалификации, удостоверение / qualification, certificate) |  |  |  |  | (подпись / signature) | (дата / date)
Заключение получил, с результатами контроля ознакомлен / I have received the report and have been familiarized with the results of the inspection: | [11 empty] | 21.12.2020
|  |  |  | (фамилия, инициалы / surname and initials) |  | (должность / position) |  |  |  |  | (подпись / signature) | (дата / date)
[6 empty] | - | - |  | дефектов не обнаружено / no defects detected | - | годен / appropriate
годен / appropriate
|  | , | [6 empty] | ремонт / repair
вырезать / cut off
плоскостной / planar