## Протокол
2
2021-01-25
Протокол № 164-28
Бетон
В30
[11 empty] | Возраст бетона |  | 28 | суток
№ ni | Маркировка образца | Вес образца, г | Линейные размеры образцов, мм |  |  | Площадь образца, см² | Плотность образца, кг/м3 | Средняя плотность серии образцов, кг/м3 | Отклонение от средней плотности, кг/м3 | Разрушающая нагрузка, кН | Прочность бетона, приведенная к базовому размеру образца, Мпа | Средняя прочность серии образцов, Мпа | Контроль прочности Вф ≥ В
|  |  | Длина | Ширина | Высота
1 | 2 | 3 | 4 | 5 | 6 | 7 | 8 | 9 | 10 | 11 | 12 | 13 | 14
1 | 164-28 | 2300 | 100 | 100 | 100 | 100 | 2300 | 2251.333 | 48.66667 | 400 | 38 | 39.65 | B32 ≥ B30
2 |  | 2228 | 100 | 100 | 100 | 100 | 2228 |  | -23.33333 | 399 | 39.9
3 |  | 2226 | 100 | 100 | 100 | 100 | 2226 |  | -25.33333 | 394 | 39.4
4
5
6
ЗАКЛЮЧЕНИЕ: В возрасте 28 суток фактический класс бетона В32 , что составляет 106 % от проектного класса. Конструкция подлежит приемке в соответствии с п. 8.5.2 ГОСТ 18105
[5 empty] | Испытания провел: |  | Инженер лаборатории ООО "ПЕЛИСКЕР" |  |  |  | ____________ | / А.С. Анисимов /
ВНИМАНИЕ При выборе количества образцов ПРЕДВАРИТЕЛЬНО УДАЛИТЬ лишние значения с граф 3; 11

## Сотрудники (hidden)
/ А.В. Шубин / | Лаборант ООО "ПЕЛИСКЕР" | ООО "Бетонный завод 222"
/ А.С. Анисимов / | Инженер лаборатории ООО "ПЕЛИСКЕР"
/ Е.В. Лоленко / | Инженер лаборатории ООО "ПЕЛИСКЕР"
/ И.П. Собакин / | Инженер лаборатории ООО "ПЕЛИСКЕР"

## Класс
Коэффициент вариации прочности |  |  | Бетон |  |  |  |  | Фактическая прочность | Условие | Требуемая прочность
Коэффициент требуемой прочности КТ для | 1.305 |  | Раствор |  |  |  |  | 1.1 | ЛОЖЬ | 32
[8 empty] | 0.9 |  | 25
КЛАСС | Мпа |  | Марка | Мпа
В5 | 6.53 | 5 | М4 | 0.39 | 4 |  |  | ЗАКЛЮЧЕНИЕ: Фактическая прочность бетона в партии по ГОСТ 18105-2010 схема Г, соответствует 1,1 МПа
В7,5 | 9.79 | 7,5 | М10 | 0.98 | 10 |  |  | Фактический класс бетона по прочности монолитных конструкций при контроле по схеме Г п.:7.5 Bф = 1
В10 | 13.05 | 10 | М25 | 2.45 | 25 |  |  | Вф 1 < Внорм 25 |  | условие не выполняется
В12,5 | 16.31 | 12,5 | М50 | 4.9 | 50 |  |  | Монолитная конструкция не подлежит приемке по прочности бетона, так как условие не выполняется по ГОСТ 18105-2010 п 8.3.: Вф 1 < Внорм 25
В15 | 19.58 | 15 | М75 | 7.35 | 75
В20 | 26.1 | 20 | М100 | 9.81 | 100
В22,5 | 29.36 | 22,5 | М150 | 14.71 | 150
В25 | 32.63 | 25 | М200 | 19.61 | 200 |  |  | ЗАКЛЮЧЕНИЕ: Фактическая прочность раствора в партии, соответствует проектным требованиям прочности раствора
В30 | 39.15 | 30 | М300 | 29.42 | 300 |  |  | ЗАКЛЮЧЕНИЕ: Фактическая прочность раствора в партии, не соответствует проектным требованиям прочности раствора
В35 | 45.68 | 35 | М350 | 34.32 | 350
В40 | 52.2 | 40 | М400 | 39.23 | 400
В45 | 58.73 | 45 | М450 | 44.13 | 450
В50 | 65.25 | 50 | М500 | 49.03 | 500
В55 | 71.78 | 55 | М550 | 53.94 | 550
ТАБЛИЦА 2 ГОСТ 18105
[6 empty] | 6 | 1.07
[6 empty] | 6.01 | 1.0701
[6 empty] | 6.02 | 1.0702
[6 empty] | 6.03 | 1.0703
[6 empty] | 6.04 | 1.0704
[6 empty] | 6.05 | 1.0705
[6 empty] | 6.06 | 1.0706
[6 empty] | 6.07 | 1.0707
[6 empty] | 6.08 | 1.0708
[6 empty] | 6.09 | 1.0709
[6 empty] | 6.1 | 1.071
[6 empty] | 6.11 | 1.0711
[6 empty] | 6.12 | 1.0712
[6 empty] | 6.13 | 1.0713
[6 empty] | 6.14 | 1.0714
[6 empty] | 6.15 | 1.0715
[6 empty] | 6.16 | 1.0716
[6 empty] | 6.17 | 1.0717
[6 empty] | 6.18 | 1.0718
[6 empty] | 6.19 | 1.0719
[6 empty] | 6.2 | 1.072
[6 empty] | 6.21 | 1.0721
[6 empty] | 6.22 | 1.0722
[6 empty] | 6.23 | 1.0723
[6 empty] | 6.24 | 1.0724
[6 empty] | 6.25 | 1.0725
[6 empty] | 6.26 | 1.0726
[6 empty] | 6.27 | 1.0727
[6 empty] | 6.28 | 1.0728
[6 empty] | 6.29 | 1.0729
[6 empty] | 6.3 | 1.073
[6 empty] | 6.31 | 1.0731
[6 empty] | 6.32 | 1.0732
[6 empty] | 6.33 | 1.0733
[6 empty] | 6.34 | 1.0734
[6 empty] | 6.35 | 1.0735
[6 empty] | 6.36 | 1.0736
[6 empty] | 6.37 | 1.0737
[6 empty] | 6.38 | 1.0738
[6 empty] | 6.39 | 1.0739
[6 empty] | 6.4 | 1.074
[6 empty] | 6.41 | 1.0741
[6 empty] | 6.42 | 1.0742
[6 empty] | 6.43 | 1.0743
[6 empty] | 6.44 | 1.0744
[6 empty] | 6.45 | 1.0745
[6 empty] | 6.46 | 1.0746
[6 empty] | 6.47 | 1.0747
[6 empty] | 6.48 | 1.0748
[6 empty] | 6.49 | 1.0749
[6 empty] | 6.5 | 1.075
[6 empty] | 6.51 | 1.0751
[6 empty] | 6.52 | 1.0752
[6 empty] | 6.53 | 1.0753
[6 empty] | 6.54 | 1.0754
[6 empty] | 6.55 | 1.0755
[6 empty] | 6.56 | 1.0756
[6 empty] | 6.57 | 1.0757
[6 empty] | 6.58 | 1.0758
[6 empty] | 6.59 | 1.0759
[6 empty] | 6.6 | 1.076
[6 empty] | 6.61 | 1.0761
[6 empty] | 6.62 | 1.0762
[6 empty] | 6.63 | 1.0763
[6 empty] | 6.64 | 1.0764
[6 empty] | 6.65 | 1.0765
[6 empty] | 6.66 | 1.0766
[6 empty] | 6.67 | 1.0767
[6 empty] | 6.68 | 1.0768
[6 empty] | 6.69 | 1.0769
[6 empty] | 6.7 | 1.077
[6 empty] | 6.71 | 1.0771
[6 empty] | 6.72 | 1.0772
[6 empty] | 6.73 | 1.0773
[6 empty] | 6.74 | 1.0774
[6 empty] | 6.75 | 1.0775
[6 empty] | 6.76 | 1.0776
[6 empty] | 6.77 | 1.0777
[6 empty] | 6.78 | 1.0778
[6 empty] | 6.79 | 1.0779
[6 empty] | 6.8 | 1.078
[6 empty] | 6.81 | 1.0781
[6 empty] | 6.82 | 1.0782
[6 empty] | 6.83 | 1.0783
[6 empty] | 6.84 | 1.0784
[6 empty] | 6.85 | 1.0785
[6 empty] | 6.86 | 1.0786
[6 empty] | 6.87 | 1.0787
[6 empty] | 6.88 | 1.0788
[6 empty] | 6.89 | 1.0789
[6 empty] | 6.9 | 1.079
[6 empty] | 6.91 | 1.0791
[6 empty] | 6.92 | 1.0792
[6 empty] | 6.93 | 1.0793
[6 empty] | 6.94 | 1.0794
[6 empty] | 6.95 | 1.0795
[6 empty] | 6.96 | 1.0796
[6 empty] | 6.97 | 1.0797
[6 empty] | 6.98 | 1.0798
[6 empty] | 6.99 | 1.0799
[6 empty] | 7 | 1.08
[6 empty] | 7.01 | 1.0801
[6 empty] | 7.02 | 1.0802
[6 empty] | 7.03 | 1.0803
[6 empty] | 7.04 | 1.0804
[6 empty] | 7.05 | 1.0805
[6 empty] | 7.06 | 1.0806
[6 empty] | 7.07 | 1.0807
[6 empty] | 7.08 | 1.0808
[6 empty] | 7.09 | 1.0809
[6 empty] | 7.1 | 1.081
[6 empty] | 7.11 | 1.0811
[6 empty] | 7.12 | 1.0812
[6 empty] | 7.13 | 1.0813
[6 empty] | 7.14 | 1.0814
[6 empty] | 7.15 | 1.0815
[6 empty] | 7.16 | 1.0816
[6 empty] | 7.17 | 1.0817
[6 empty] | 7.18 | 1.0818
[6 empty] | 7.19 | 1.0819
[6 empty] | 7.2 | 1.082
[6 empty] | 7.21 | 1.0821
[6 empty] | 7.22 | 1.0822
[6 empty] | 7.23 | 1.0823
[6 empty] | 7.24 | 1.0824
[6 empty] | 7.25 | 1.0825
[6 empty] | 7.26 | 1.0826
[6 empty] | 7.27 | 1.0827
[6 empty] | 7.28 | 1.0828
[6 empty] | 7.29 | 1.0829
[6 empty] | 7.3 | 1.083
[6 empty] | 7.31 | 1.0831
[6 empty] | 7.32 | 1.0832
[6 empty] | 7.33 | 1.0833
[6 empty] | 7.34 | 1.0834
[6 empty] | 7.35 | 1.0835
[6 empty] | 7.36 | 1.0836
[6 empty] | 7.37 | 1.0837
[6 empty] | 7.38 | 1.0838
[6 empty] | 7.39 | 1.0839
[6 empty] | 7.4 | 1.084
[6 empty] | 7.41 | 1.0841
[6 empty] | 7.42 | 1.0842
[6 empty] | 7.43 | 1.0843
[6 empty] | 7.44 | 1.0844
[6 empty] | 7.45 | 1.0845
[6 empty] | 7.46 | 1.0846
[6 empty] | 7.47 | 1.0847
[6 empty] | 7.48 | 1.0848
[6 empty] | 7.49 | 1.0849
[6 empty] | 7.5 | 1.085
[6 empty] | 7.51 | 1.0851
[6 empty] | 7.52 | 1.0852
[6 empty] | 7.53 | 1.0853
[6 empty] | 7.54 | 1.0854
[6 empty] | 7.55 | 1.0855
[6 empty] | 7.56 | 1.0856
[6 empty] | 7.57 | 1.0857
[6 empty] | 7.58 | 1.0858
[6 empty] | 7.59 | 1.0859
[6 empty] | 7.6 | 1.086
[6 empty] | 7.61 | 1.0861
[6 empty] | 7.62 | 1.0862
[6 empty] | 7.63 | 1.0863
[6 empty] | 7.64 | 1.0864
[6 empty] | 7.65 | 1.0865
[6 empty] | 7.66 | 1.0866
[6 empty] | 7.67 | 1.0867
[6 empty] | 7.68 | 1.0868
[6 empty] | 7.69 | 1.0869
[6 empty] | 7.7 | 1.087
[6 empty] | 7.71 | 1.0871
[6 empty] | 7.72 | 1.0872
[6 empty] | 7.73 | 1.0873
[6 empty] | 7.74 | 1.0874
[6 empty] | 7.75 | 1.0875
[6 empty] | 7.76 | 1.0876
[6 empty] | 7.77 | 1.0877
[6 empty] | 7.78 | 1.0878
[6 empty] | 7.79 | 1.0879
[6 empty] | 7.8 | 1.088
[6 empty] | 7.81 | 1.0881
[6 empty] | 7.82 | 1.0882
[6 empty] | 7.83 | 1.0883
[6 empty] | 7.84 | 1.0884
[6 empty] | 7.85 | 1.0885
[6 empty] | 7.86 | 1.0886
[6 empty] | 7.87 | 1.0887
[6 empty] | 7.88 | 1.0888
[6 empty] | 7.89 | 1.0889
[6 empty] | 7.9 | 1.089
[6 empty] | 7.91 | 1.0891
[6 empty] | 7.92 | 1.0892
[6 empty] | 7.93 | 1.0893
[6 empty] | 7.94 | 1.0894
[6 empty] | 7.95 | 1.0895
[6 empty] | 7.96 | 1.0896
[6 empty] | 7.97 | 1.0897
[6 empty] | 7.98 | 1.0898
[6 empty] | 7.99 | 1.0899
[6 empty] | 8 | 1.09
[6 empty] | 8.01 | 1.0902
[6 empty] | 8.02 | 1.0904
[6 empty] | 8.03 | 1.0906
[6 empty] | 8.04 | 1.0908
[6 empty] | 8.05 | 1.091
[6 empty] | 8.06 | 1.0912
[6 empty] | 8.07 | 1.0914
[6 empty] | 8.08 | 1.0916
[6 empty] | 8.09 | 1.0918
[6 empty] | 8.1 | 1.092
[6 empty] | 8.11 | 1.0922
[6 empty] | 8.12 | 1.0924
[6 empty] | 8.13 | 1.0926
[6 empty] | 8.14 | 1.0928
[6 empty] | 8.15 | 1.093
[6 empty] | 8.16 | 1.0932
[6 empty] | 8.17 | 1.0934
[6 empty] | 8.18 | 1.0936
[6 empty] | 8.19 | 1.0938
[6 empty] | 8.2 | 1.094
[6 empty] | 8.21 | 1.0942
[6 empty] | 8.22 | 1.0944
[6 empty] | 8.23 | 1.0946
[6 empty] | 8.24 | 1.0948
[6 empty] | 8.25 | 1.095
[6 empty] | 8.26 | 1.0952
[6 empty] | 8.27 | 1.0954
[6 empty] | 8.28 | 1.0956
[6 empty] | 8.29 | 1.0958
[6 empty] | 8.3 | 1.096
[6 empty] | 8.31 | 1.0962
[6 empty] | 8.32 | 1.0964
[6 empty] | 8.33 | 1.0966
[6 empty] | 8.34 | 1.0968
[6 empty] | 8.35 | 1.097
[6 empty] | 8.36 | 1.0972
[6 empty] | 8.37 | 1.0974
[6 empty] | 8.38 | 1.0976
[6 empty] | 8.39 | 1.0978
[6 empty] | 8.4 | 1.098
[6 empty] | 8.41 | 1.0982
[6 empty] | 8.42 | 1.0984
[6 empty] | 8.43 | 1.0986
[6 empty] | 8.44 | 1.0988
[6 empty] | 8.45 | 1.099
[6 empty] | 8.46 | 1.0992
[6 empty] | 8.47 | 1.0994
[6 empty] | 8.48 | 1.0996
[6 empty] | 8.49 | 1.0998
[6 empty] | 8.5 | 1.1
[6 empty] | 8.51 | 1.1002
[6 empty] | 8.52 | 1.1004
[6 empty] | 8.53 | 1.1006
[6 empty] | 8.54 | 1.1008
[6 empty] | 8.55 | 1.101
[6 empty] | 8.56 | 1.1012
[6 empty] | 8.57 | 1.1014
[6 empty] | 8.58 | 1.1016
[6 empty] | 8.59 | 1.1018
[6 empty] | 8.6 | 1.102
[6 empty] | 8.61 | 1.1022
[6 empty] | 8.62 | 1.1024
[6 empty] | 8.63 | 1.1026
[6 empty] | 8.64 | 1.1028
[6 empty] | 8.65 | 1.103
[6 empty] | 8.66 | 1.1032
[6 empty] | 8.67 | 1.1034
[6 empty] | 8.68 | 1.1036
[6 empty] | 8.69 | 1.1038
[6 empty] | 8.7 | 1.104
[6 empty] | 8.71 | 1.1042
[6 empty] | 8.72 | 1.1044
[6 empty] | 8.73 | 1.1046
[6 empty] | 8.74 | 1.1048
[6 empty] | 8.75 | 1.105
[6 empty] | 8.76 | 1.1052
[6 empty] | 8.77 | 1.1054
[6 empty] | 8.78 | 1.1056
[6 empty] | 8.79 | 1.1058
[6 empty] | 8.8 | 1.106
[6 empty] | 8.81 | 1.1062
[6 empty] | 8.82 | 1.1064
[6 empty] | 8.83 | 1.1066
[6 empty] | 8.84 | 1.1068
[6 empty] | 8.85 | 1.107
[6 empty] | 8.86 | 1.1072
[6 empty] | 8.87 | 1.1074
[6 empty] | 8.88 | 1.1076
[6 empty] | 8.89 | 1.1078
[6 empty] | 8.9 | 1.108
[6 empty] | 8.91 | 1.1082
[6 empty] | 8.92 | 1.1084
[6 empty] | 8.93 | 1.1086
[6 empty] | 8.94 | 1.1088
[6 empty] | 8.95 | 1.109
[6 empty] | 8.96 | 1.1092
[6 empty] | 8.97 | 1.1094
[6 empty] | 8.98 | 1.1096
[6 empty] | 8.99 | 1.1098
[6 empty] | 9 | 1.11
[6 empty] | 9.01 | 1.1103
[6 empty] | 9.02 | 1.1106
[6 empty] | 9.03 | 1.1109
[6 empty] | 9.04 | 1.1112
[6 empty] | 9.05 | 1.1115
[6 empty] | 9.06 | 1.1118
[6 empty] | 9.07 | 1.1121
[6 empty] | 9.08 | 1.1124
[6 empty] | 9.09 | 1.1127
[6 empty] | 9.1 | 1.113
[6 empty] | 9.11 | 1.1133
[6 empty] | 9.12 | 1.1136
[6 empty] | 9.13 | 1.1139
[6 empty] | 9.14 | 1.1142
[6 empty] | 9.15 | 1.1145
[6 empty] | 9.16 | 1.1148
[6 empty] | 9.17 | 1.1151
[6 empty] | 9.18 | 1.1154
[6 empty] | 9.19 | 1.1157
[6 empty] | 9.2 | 1.116
[6 empty] | 9.21 | 1.1163
[6 empty] | 9.22 | 1.1166
[6 empty] | 9.23 | 1.1169
[6 empty] | 9.24 | 1.1172
[6 empty] | 9.25 | 1.1175
[6 empty] | 9.26 | 1.1178
[6 empty] | 9.27 | 1.1181
[6 empty] | 9.28 | 1.1184
[6 empty] | 9.29 | 1.1187
[6 empty] | 9.3 | 1.119
[6 empty] | 9.31 | 1.1193
[6 empty] | 9.32 | 1.1196
[6 empty] | 9.33 | 1.1199
[6 empty] | 9.34 | 1.1202
[6 empty] | 9.35 | 1.1205
[6 empty] | 9.36 | 1.1208
[6 empty] | 9.37 | 1.1211
[6 empty] | 9.38 | 1.1214
[6 empty] | 9.39 | 1.1217
[6 empty] | 9.4 | 1.122
[6 empty] | 9.41 | 1.1223
[6 empty] | 9.42 | 1.1226
[6 empty] | 9.43 | 1.1229
[6 empty] | 9.44 | 1.1232
[6 empty] | 9.45 | 1.1235
[6 empty] | 9.46 | 1.1238
[6 empty] | 9.47 | 1.1241
[6 empty] | 9.48 | 1.1244
[6 empty] | 9.49 | 1.1247
[6 empty] | 9.5 | 1.125
[6 empty] | 9.51 | 1.1253
[6 empty] | 9.52 | 1.1256
[6 empty] | 9.53 | 1.1259
[6 empty] | 9.54 | 1.1262
[6 empty] | 9.55 | 1.1265
[6 empty] | 9.56 | 1.1268
[6 empty] | 9.57 | 1.1271
[6 empty] | 9.58 | 1.1274
[6 empty] | 9.59 | 1.1277
[6 empty] | 9.6 | 1.128
[6 empty] | 9.61 | 1.1283
[6 empty] | 9.62 | 1.1286
[6 empty] | 9.63 | 1.1289
[6 empty] | 9.64 | 1.1292
[6 empty] | 9.65 | 1.1295
[6 empty] | 9.66 | 1.1298
[6 empty] | 9.67 | 1.1301
[6 empty] | 9.68 | 1.1304
[6 empty] | 9.69 | 1.1307
[6 empty] | 9.7 | 1.131
[6 empty] | 9.71 | 1.1313
[6 empty] | 9.72 | 1.1316
[6 empty] | 9.73 | 1.1319
[6 empty] | 9.74 | 1.1322
[6 empty] | 9.75 | 1.1325
[6 empty] | 9.76 | 1.1328
[6 empty] | 9.77 | 1.1331
[6 empty] | 9.78 | 1.1334
[6 empty] | 9.79 | 1.1337
[6 empty] | 9.8 | 1.134
[6 empty] | 9.81 | 1.1343
[6 empty] | 9.82 | 1.1346
[6 empty] | 9.83 | 1.1349
[6 empty] | 9.84 | 1.1352
[6 empty] | 9.85 | 1.1355
[6 empty] | 9.86 | 1.1358
[6 empty] | 9.87 | 1.1361
[6 empty] | 9.88 | 1.1364
[6 empty] | 9.89 | 1.1367
[6 empty] | 9.9 | 1.137
[6 empty] | 9.91 | 1.1373
[6 empty] | 9.92 | 1.1376
[6 empty] | 9.93 | 1.1379
[6 empty] | 9.94 | 1.1382
[6 empty] | 9.95 | 1.1385
[6 empty] | 9.96 | 1.1388
[6 empty] | 9.97 | 1.1391
[6 empty] | 9.98 | 1.1394
[6 empty] | 9.99 | 1.1397
[6 empty] | 10 | 1.14
[6 empty] | 10.01 | 1.1404
[6 empty] | 10.02 | 1.1408
[6 empty] | 10.03 | 1.1412
[6 empty] | 10.04 | 1.1416
[6 empty] | 10.05 | 1.142
[6 empty] | 10.06 | 1.1424
[6 empty] | 10.07 | 1.1428
[6 empty] | 10.08 | 1.1432
[6 empty] | 10.09 | 1.1436
[6 empty] | 10.1 | 1.144
[6 empty] | 10.11 | 1.1444
[6 empty] | 10.12 | 1.1448
[6 empty] | 10.13 | 1.1452
[6 empty] | 10.14 | 1.1456
[6 empty] | 10.15 | 1.146
[6 empty] | 10.16 | 1.1464
[6 empty] | 10.17 | 1.1468
[6 empty] | 10.18 | 1.1472
[6 empty] | 10.19 | 1.1476
[6 empty] | 10.2 | 1.148
[6 empty] | 10.21 | 1.1484
[6 empty] | 10.22 | 1.1488
[6 empty] | 10.23 | 1.1492
[6 empty] | 10.24 | 1.1496
[6 empty] | 10.25 | 1.15
[6 empty] | 10.26 | 1.1504
[6 empty] | 10.27 | 1.1508
[6 empty] | 10.28 | 1.1512
[6 empty] | 10.29 | 1.1516
[6 empty] | 10.3 | 1.152
[6 empty] | 10.31 | 1.1524
[6 empty] | 10.32 | 1.1528
[6 empty] | 10.33 | 1.1532
[6 empty] | 10.34 | 1.1536
[6 empty] | 10.35 | 1.154
[6 empty] | 10.36 | 1.1544
[6 empty] | 10.37 | 1.1548
[6 empty] | 10.38 | 1.1552
[6 empty] | 10.39 | 1.1556
[6 empty] | 10.4 | 1.156
[6 empty] | 10.41 | 1.1564
[6 empty] | 10.42 | 1.1568
[6 empty] | 10.43 | 1.1572
[6 empty] | 10.44 | 1.1576
[6 empty] | 10.45 | 1.158
[6 empty] | 10.46 | 1.1584
[6 empty] | 10.47 | 1.1588
[6 empty] | 10.48 | 1.1592
[6 empty] | 10.49 | 1.1596
[6 empty] | 10.5 | 1.16
[6 empty] | 10.51 | 1.1604
[6 empty] | 10.52 | 1.1608
[6 empty] | 10.53 | 1.1612
[6 empty] | 10.54 | 1.1616
[6 empty] | 10.55 | 1.162
[6 empty] | 10.56 | 1.1624
[6 empty] | 10.57 | 1.1628
[6 empty] | 10.58 | 1.1632
[6 empty] | 10.59 | 1.1636
[6 empty] | 10.6 | 1.164
[6 empty] | 10.61 | 1.1644
[6 empty] | 10.62 | 1.1648
[6 empty] | 10.63 | 1.1652
[6 empty] | 10.64 | 1.1656
[6 empty] | 10.65 | 1.166
[6 empty] | 10.66 | 1.1664
[6 empty] | 10.67 | 1.1668
[6 empty] | 10.68 | 1.1672
[6 empty] | 10.69 | 1.1676
[6 empty] | 10.7 | 1.168
[6 empty] | 10.71 | 1.1684
[6 empty] | 10.72 | 1.1688
[6 empty] | 10.73 | 1.1692
[6 empty] | 10.74 | 1.1696
[6 empty] | 10.75 | 1.17
[6 empty] | 10.76 | 1.1704
[6 empty] | 10.77 | 1.1708
[6 empty] | 10.78 | 1.1712
[6 empty] | 10.79 | 1.1716
[6 empty] | 10.8 | 1.172
[6 empty] | 10.81 | 1.1724
[6 empty] | 10.82 | 1.1728
[6 empty] | 10.83 | 1.1732
[6 empty] | 10.84 | 1.1736
[6 empty] | 10.85 | 1.174
[6 empty] | 10.86 | 1.1744
[6 empty] | 10.87 | 1.1748
[6 empty] | 10.88 | 1.1752
[6 empty] | 10.89 | 1.1756
[6 empty] | 10.9 | 1.176
[6 empty] | 10.91 | 1.1764
[6 empty] | 10.92 | 1.1768
[6 empty] | 10.93 | 1.1772
[6 empty] | 10.94 | 1.1776
[6 empty] | 10.95 | 1.178
[6 empty] | 10.96 | 1.1784
[6 empty] | 10.97 | 1.1788
[6 empty] | 10.98 | 1.1792
[6 empty] | 10.99 | 1.1796
[6 empty] | 11 | 1.18
[6 empty] | 11.01 | 1.1805
[6 empty] | 11.02 | 1.181
[6 empty] | 11.03 | 1.1815
[6 empty] | 11.04 | 1.182
[6 empty] | 11.05 | 1.1825
[6 empty] | 11.06 | 1.183
[6 empty] | 11.07 | 1.1835
[6 empty] | 11.08 | 1.184
[6 empty] | 11.09 | 1.1845
[6 empty] | 11.1 | 1.185
[6 empty] | 11.11 | 1.1855
[6 empty] | 11.12 | 1.186
[6 empty] | 11.13 | 1.1865
[6 empty] | 11.14 | 1.187
[6 empty] | 11.15 | 1.1875
[6 empty] | 11.16 | 1.188
[6 empty] | 11.17 | 1.1885
[6 empty] | 11.18 | 1.189
[6 empty] | 11.19 | 1.1895
[6 empty] | 11.2 | 1.19
[6 empty] | 11.21 | 1.1905
[6 empty] | 11.22 | 1.191
[6 empty] | 11.23 | 1.1915
[6 empty] | 11.24 | 1.192
[6 empty] | 11.25 | 1.1925
[6 empty] | 11.26 | 1.193
[6 empty] | 11.27 | 1.1935
[6 empty] | 11.28 | 1.194
[6 empty] | 11.29 | 1.1945
[6 empty] | 11.3 | 1.195
[6 empty] | 11.31 | 1.1955
[6 empty] | 11.32 | 1.196
[6 empty] | 11.33 | 1.1965
[6 empty] | 11.34 | 1.197
[6 empty] | 11.35 | 1.1975
[6 empty] | 11.36 | 1.198
[6 empty] | 11.37 | 1.1985
[6 empty] | 11.38 | 1.199
[6 empty] | 11.39 | 1.1995
[6 empty] | 11.4 | 1.2
[6 empty] | 11.41 | 1.2005
[6 empty] | 11.42 | 1.201
[6 empty] | 11.43 | 1.2015
[6 empty] | 11.44 | 1.202
[6 empty] | 11.45 | 1.2025
[6 empty] | 11.46 | 1.203
[6 empty] | 11.47 | 1.2035
[6 empty] | 11.48 | 1.204
[6 empty] | 11.49 | 1.2045
[6 empty] | 11.5 | 1.205
[6 empty] | 11.51 | 1.2055
[6 empty] | 11.52 | 1.206
[6 empty] | 11.53 | 1.2065
[6 empty] | 11.54 | 1.207
[6 empty] | 11.55 | 1.2075
[6 empty] | 11.56 | 1.208
[6 empty] | 11.57 | 1.2085
[6 empty] | 11.58 | 1.209
[6 empty] | 11.59 | 1.2095
[6 empty] | 11.6 | 1.21
[6 empty] | 11.61 | 1.2105
[6 empty] | 11.62 | 1.211
[6 empty] | 11.63 | 1.2115
[6 empty] | 11.64 | 1.212
[6 empty] | 11.65 | 1.2125
[6 empty] | 11.66 | 1.213
[6 empty] | 11.67 | 1.2135
[6 empty] | 11.68 | 1.214
[6 empty] | 11.69 | 1.2145
[6 empty] | 11.7 | 1.215
[6 empty] | 11.71 | 1.2155
[6 empty] | 11.72 | 1.216
[6 empty] | 11.73 | 1.2165
[6 empty] | 11.74 | 1.217
[6 empty] | 11.75 | 1.2175
[6 empty] | 11.76 | 1.218
[6 empty] | 11.77 | 1.2185
[6 empty] | 11.78 | 1.219
[6 empty] | 11.79 | 1.2195
[6 empty] | 11.8 | 1.22
[6 empty] | 11.81 | 1.2205
[6 empty] | 11.82 | 1.221
[6 empty] | 11.83 | 1.2215
[6 empty] | 11.84 | 1.222
[6 empty] | 11.85 | 1.2225
[6 empty] | 11.86 | 1.223
[6 empty] | 11.87 | 1.2235
[6 empty] | 11.88 | 1.224
[6 empty] | 11.89 | 1.2245
[6 empty] | 11.9 | 1.225
[6 empty] | 11.91 | 1.2255
[6 empty] | 11.92 | 1.226
[6 empty] | 11.93 | 1.2265
[6 empty] | 11.94 | 1.227
[6 empty] | 11.95 | 1.2275
[6 empty] | 11.96 | 1.228
[6 empty] | 11.97 | 1.2285
[6 empty] | 11.98 | 1.229
[6 empty] | 11.99 | 1.2295
[6 empty] | 12 | 1.23
[6 empty] | 12.01 | 1.2305
[6 empty] | 12.02 | 1.231
[6 empty] | 12.03 | 1.2315
[6 empty] | 12.04 | 1.232
[6 empty] | 12.05 | 1.2325
[6 empty] | 12.06 | 1.233
[6 empty] | 12.07 | 1.2335
[6 empty] | 12.08 | 1.234
[6 empty] | 12.09 | 1.2345
[6 empty] | 12.1 | 1.235
[6 empty] | 12.11 | 1.2355
[6 empty] | 12.12 | 1.236
[6 empty] | 12.13 | 1.2365
[6 empty] | 12.14 | 1.237
[6 empty] | 12.15 | 1.2375
[6 empty] | 12.16 | 1.238
[6 empty] | 12.17 | 1.2385
[6 empty] | 12.18 | 1.239
[6 empty] | 12.19 | 1.2395
[6 empty] | 12.2 | 1.24
[6 empty] | 12.21 | 1.2405
[6 empty] | 12.22 | 1.241
[6 empty] | 12.23 | 1.2415
[6 empty] | 12.24 | 1.242
[6 empty] | 12.25 | 1.2425
[6 empty] | 12.26 | 1.243
[6 empty] | 12.27 | 1.2435
[6 empty] | 12.28 | 1.244
[6 empty] | 12.29 | 1.2445
[6 empty] | 12.3 | 1.245
[6 empty] | 12.31 | 1.2455
[6 empty] | 12.32 | 1.246
[6 empty] | 12.33 | 1.2465
[6 empty] | 12.34 | 1.247
[6 empty] | 12.35 | 1.2475
[6 empty] | 12.36 | 1.248
[6 empty] | 12.37 | 1.2485
[6 empty] | 12.38 | 1.249
[6 empty] | 12.39 | 1.2495
[6 empty] | 12.4 | 1.25
[6 empty] | 12.41 | 1.2505
[6 empty] | 12.42 | 1.251
[6 empty] | 12.43 | 1.2515
[6 empty] | 12.44 | 1.252
[6 empty] | 12.45 | 1.2525
[6 empty] | 12.46 | 1.253
[6 empty] | 12.47 | 1.2535
[6 empty] | 12.48 | 1.254
[6 empty] | 12.49 | 1.2545
[6 empty] | 12.5 | 1.255
[6 empty] | 12.51 | 1.2555
[6 empty] | 12.52 | 1.256
[6 empty] | 12.53 | 1.2565
[6 empty] | 12.54 | 1.257
[6 empty] | 12.55 | 1.2575
[6 empty] | 12.56 | 1.258
[6 empty] | 12.57 | 1.2585
[6 empty] | 12.58 | 1.259
[6 empty] | 12.59 | 1.2595
[6 empty] | 12.6 | 1.26
[6 empty] | 12.61 | 1.2605
[6 empty] | 12.62 | 1.261
[6 empty] | 12.63 | 1.2615
[6 empty] | 12.64 | 1.262
[6 empty] | 12.65 | 1.2625
[6 empty] | 12.66 | 1.263
[6 empty] | 12.67 | 1.2635
[6 empty] | 12.68 | 1.264
[6 empty] | 12.69 | 1.2645
[6 empty] | 12.7 | 1.265
[6 empty] | 12.71 | 1.2655
[6 empty] | 12.72 | 1.266
[6 empty] | 12.73 | 1.2665
[6 empty] | 12.74 | 1.267
[6 empty] | 12.75 | 1.2675
[6 empty] | 12.76 | 1.268
[6 empty] | 12.77 | 1.2685
[6 empty] | 12.78 | 1.269
[6 empty] | 12.79 | 1.2695
[6 empty] | 12.8 | 1.27
[6 empty] | 12.81 | 1.2705
[6 empty] | 12.82 | 1.271
[6 empty] | 12.83 | 1.2715
[6 empty] | 12.84 | 1.272
[6 empty] | 12.85 | 1.2725
[6 empty] | 12.86 | 1.273
[6 empty] | 12.87 | 1.2735
[6 empty] | 12.88 | 1.274
[6 empty] | 12.89 | 1.2745
[6 empty] | 12.9 | 1.275
[6 empty] | 12.91 | 1.2755
[6 empty] | 12.92 | 1.276
[6 empty] | 12.93 | 1.2765
[6 empty] | 12.94 | 1.277
[6 empty] | 12.95 | 1.2775
[6 empty] | 12.96 | 1.278
[6 empty] | 12.97 | 1.2785
[6 empty] | 12.98 | 1.279
[6 empty] | 12.99 | 1.2795
[6 empty] | 13 | 1.28
[6 empty] | 13.01 | 1.2805
[6 empty] | 13.02 | 1.281
[6 empty] | 13.03 | 1.2815
[6 empty] | 13.04 | 1.282
[6 empty] | 13.05 | 1.2825
[6 empty] | 13.06 | 1.283
[6 empty] | 13.07 | 1.2835
[6 empty] | 13.08 | 1.284
[6 empty] | 13.09 | 1.2845
[6 empty] | 13.1 | 1.285
[6 empty] | 13.11 | 1.2855
[6 empty] | 13.12 | 1.286
[6 empty] | 13.13 | 1.2865
[6 empty] | 13.14 | 1.287
[6 empty] | 13.15 | 1.2875
[6 empty] | 13.16 | 1.288
[6 empty] | 13.17 | 1.2885
[6 empty] | 13.18 | 1.289
[6 empty] | 13.19 | 1.2895
[6 empty] | 13.2 | 1.29
[6 empty] | 13.21 | 1.2905
[6 empty] | 13.22 | 1.291
[6 empty] | 13.23 | 1.2915
[6 empty] | 13.24 | 1.292
[6 empty] | 13.25 | 1.2925
[6 empty] | 13.26 | 1.293
[6 empty] | 13.27 | 1.2935
[6 empty] | 13.28 | 1.294
[6 empty] | 13.29 | 1.2945
[6 empty] | 13.3 | 1.295
[6 empty] | 13.31 | 1.2955
[6 empty] | 13.32 | 1.296
[6 empty] | 13.33 | 1.2965
[6 empty] | 13.34 | 1.297
[6 empty] | 13.35 | 1.2975
[6 empty] | 13.36 | 1.298
[6 empty] | 13.37 | 1.2985
[6 empty] | 13.38 | 1.299
[6 empty] | 13.39 | 1.2995
[6 empty] | 13.4 | 1.3
[6 empty] | 13.41 | 1.3005
[6 empty] | 13.42 | 1.301
[6 empty] | 13.43 | 1.3015
[6 empty] | 13.44 | 1.302
[6 empty] | 13.45 | 1.3025
[6 empty] | 13.46 | 1.303
[6 empty] | 13.47 | 1.3035
[6 empty] | 13.48 | 1.304
[6 empty] | 13.49 | 1.3045
[6 empty] | 13.5 | 1.305
[6 empty] | 13.51 | 1.3055
[6 empty] | 13.52 | 1.306
[6 empty] | 13.53 | 1.3065
[6 empty] | 13.54 | 1.307
[6 empty] | 13.55 | 1.3075
[6 empty] | 13.56 | 1.308
[6 empty] | 13.57 | 1.3085
[6 empty] | 13.58 | 1.309
[6 empty] | 13.59 | 1.3095
[6 empty] | 13.6 | 1.31
[6 empty] | 13.61 | 1.3105
[6 empty] | 13.62 | 1.311
[6 empty] | 13.63 | 1.3115
[6 empty] | 13.64 | 1.312
[6 empty] | 13.65 | 1.3125
[6 empty] | 13.66 | 1.313
[6 empty] | 13.67 | 1.3135
[6 empty] | 13.68 | 1.314
[6 empty] | 13.69 | 1.3145
[6 empty] | 13.7 | 1.315
[6 empty] | 13.71 | 1.3155
[6 empty] | 13.72 | 1.316
[6 empty] | 13.73 | 1.3165
[6 empty] | 13.74 | 1.317
[6 empty] | 13.75 | 1.3175
[6 empty] | 13.76 | 1.318
[6 empty] | 13.77 | 1.3185
[6 empty] | 13.78 | 1.319
[6 empty] | 13.79 | 1.3195
[6 empty] | 13.8 | 1.32
[6 empty] | 13.81 | 1.3205
[6 empty] | 13.82 | 1.321
[6 empty] | 13.83 | 1.3215
[6 empty] | 13.84 | 1.322
[6 empty] | 13.85 | 1.3225
[6 empty] | 13.86 | 1.323
[6 empty] | 13.87 | 1.3235
[6 empty] | 13.88 | 1.324
[6 empty] | 13.89 | 1.3245
[6 empty] | 13.9 | 1.325
[6 empty] | 13.91 | 1.3255
[6 empty] | 13.92 | 1.326
[6 empty] | 13.93 | 1.3265
[6 empty] | 13.94 | 1.327
[6 empty] | 13.95 | 1.3275
[6 empty] | 13.96 | 1.328
[6 empty] | 13.97 | 1.3285
[6 empty] | 13.98 | 1.329
[6 empty] | 13.99 | 1.3295
[6 empty] | 14 | 1.33
[6 empty] | 14.01 | 1.3305
[6 empty] | 14.02 | 1.331
[6 empty] | 14.03 | 1.3315
[6 empty] | 14.04 | 1.332
[6 empty] | 14.05 | 1.3325
[6 empty] | 14.06 | 1.333
[6 empty] | 14.07 | 1.3335
[6 empty] | 14.08 | 1.334
[6 empty] | 14.09 | 1.3345
[6 empty] | 14.1 | 1.335
[6 empty] | 14.11 | 1.3355
[6 empty] | 14.12 | 1.336
[6 empty] | 14.13 | 1.3365
[6 empty] | 14.14 | 1.337
[6 empty] | 14.15 | 1.3375
[6 empty] | 14.16 | 1.338
[6 empty] | 14.17 | 1.3385
[6 empty] | 14.18 | 1.339
[6 empty] | 14.19 | 1.3395
[6 empty] | 14.2 | 1.34
[6 empty] | 14.21 | 1.3405
[6 empty] | 14.22 | 1.341
[6 empty] | 14.23 | 1.3415
[6 empty] | 14.24 | 1.342
[6 empty] | 14.25 | 1.3425
[6 empty] | 14.26 | 1.343
[6 empty] | 14.27 | 1.3435
[6 empty] | 14.28 | 1.344
[6 empty] | 14.29 | 1.3445
[6 empty] | 14.3 | 1.345
[6 empty] | 14.31 | 1.3455
[6 empty] | 14.32 | 1.346
[6 empty] | 14.33 | 1.3465
[6 empty] | 14.34 | 1.347
[6 empty] | 14.35 | 1.3475
[6 empty] | 14.36 | 1.348
[6 empty] | 14.37 | 1.3485
[6 empty] | 14.38 | 1.349
[6 empty] | 14.39 | 1.3495
[6 empty] | 14.4 | 1.35
[6 empty] | 14.41 | 1.3505
[6 empty] | 14.42 | 1.351
[6 empty] | 14.43 | 1.3515
[6 empty] | 14.44 | 1.352
[6 empty] | 14.45 | 1.3525
[6 empty] | 14.46 | 1.353
[6 empty] | 14.47 | 1.3535
[6 empty] | 14.48 | 1.354
[6 empty] | 14.49 | 1.3545
[6 empty] | 14.5 | 1.355
[6 empty] | 14.51 | 1.3555
[6 empty] | 14.52 | 1.356
[6 empty] | 14.53 | 1.3565
[6 empty] | 14.54 | 1.357
[6 empty] | 14.55 | 1.3575
[6 empty] | 14.56 | 1.358
[6 empty] | 14.57 | 1.3585
[6 empty] | 14.58 | 1.359
[6 empty] | 14.59 | 1.3595
[6 empty] | 14.6 | 1.36
[6 empty] | 14.61 | 1.3605
[6 empty] | 14.62 | 1.361
[6 empty] | 14.63 | 1.3615
[6 empty] | 14.64 | 1.362
[6 empty] | 14.65 | 1.3625
[6 empty] | 14.66 | 1.363
[6 empty] | 14.67 | 1.3635
[6 empty] | 14.68 | 1.364
[6 empty] | 14.69 | 1.3645
[6 empty] | 14.7 | 1.365
[6 empty] | 14.71 | 1.3655
[6 empty] | 14.72 | 1.366
[6 empty] | 14.73 | 1.3665
[6 empty] | 14.74 | 1.367
[6 empty] | 14.75 | 1.3675
[6 empty] | 14.76 | 1.368
[6 empty] | 14.77 | 1.3685
[6 empty] | 14.78 | 1.369
[6 empty] | 14.79 | 1.3695
[6 empty] | 14.8 | 1.37
[6 empty] | 14.81 | 1.3705
[6 empty] | 14.82 | 1.371
[6 empty] | 14.83 | 1.3715
[6 empty] | 14.84 | 1.372
[6 empty] | 14.85 | 1.3725
[6 empty] | 14.86 | 1.373
[6 empty] | 14.87 | 1.3735
[6 empty] | 14.88 | 1.374
[6 empty] | 14.89 | 1.3745
[6 empty] | 14.9 | 1.375
[6 empty] | 14.91 | 1.3755
[6 empty] | 14.92 | 1.376
[6 empty] | 14.93 | 1.3765
[6 empty] | 14.94 | 1.377
[6 empty] | 14.95 | 1.3775
[6 empty] | 14.96 | 1.378
[6 empty] | 14.97 | 1.3785
[6 empty] | 14.98 | 1.379
[6 empty] | 14.99 | 1.3795
[6 empty] | 15 | 1.38
[6 empty] | 15.01 | 1.3805
[6 empty] | 15.02 | 1.381
[6 empty] | 15.03 | 1.3815
[6 empty] | 15.04 | 1.382
[6 empty] | 15.05 | 1.3825
[6 empty] | 15.06 | 1.383
[6 empty] | 15.07 | 1.3835
[6 empty] | 15.08 | 1.384
[6 empty] | 15.09 | 1.3845
[6 empty] | 15.1 | 1.385
[6 empty] | 15.11 | 1.3855
[6 empty] | 15.12 | 1.386
[6 empty] | 15.13 | 1.3865
[6 empty] | 15.14 | 1.387
[6 empty] | 15.15 | 1.3875
[6 empty] | 15.16 | 1.388
[6 empty] | 15.17 | 1.3885
[6 empty] | 15.18 | 1.389
[6 empty] | 15.19 | 1.3895
[6 empty] | 15.2 | 1.39
[6 empty] | 15.21 | 1.3905
[6 empty] | 15.22 | 1.391
[6 empty] | 15.23 | 1.3915
[6 empty] | 15.24 | 1.392
[6 empty] | 15.25 | 1.3925
[6 empty] | 15.26 | 1.393
[6 empty] | 15.27 | 1.3935
[6 empty] | 15.28 | 1.394
[6 empty] | 15.29 | 1.3945
[6 empty] | 15.3 | 1.395
[6 empty] | 15.31 | 1.3955
[6 empty] | 15.32 | 1.396
[6 empty] | 15.33 | 1.3965
[6 empty] | 15.34 | 1.397
[6 empty] | 15.35 | 1.3975
[6 empty] | 15.36 | 1.398
[6 empty] | 15.37 | 1.3985
[6 empty] | 15.38 | 1.399
[6 empty] | 15.39 | 1.3995
[6 empty] | 15.4 | 1.4
[6 empty] | 15.41 | 1.4005
[6 empty] | 15.42 | 1.401
[6 empty] | 15.43 | 1.4015
[6 empty] | 15.44 | 1.402
[6 empty] | 15.45 | 1.4025
[6 empty] | 15.46 | 1.403
[6 empty] | 15.47 | 1.4035
[6 empty] | 15.48 | 1.404
[6 empty] | 15.49 | 1.4045
[6 empty] | 15.5 | 1.405
[6 empty] | 15.51 | 1.4055
[6 empty] | 15.52 | 1.406
[6 empty] | 15.53 | 1.4065
[6 empty] | 15.54 | 1.407
[6 empty] | 15.55 | 1.4075
[6 empty] | 15.56 | 1.408
[6 empty] | 15.57 | 1.4085
[6 empty] | 15.58 | 1.409
[6 empty] | 15.59 | 1.4095
[6 empty] | 15.6 | 1.41
[6 empty] | 15.61 | 1.4105
[6 empty] | 15.62 | 1.411
[6 empty] | 15.63 | 1.4115
[6 empty] | 15.64 | 1.412
[6 empty] | 15.65 | 1.4125
[6 empty] | 15.66 | 1.413
[6 empty] | 15.67 | 1.4135
[6 empty] | 15.68 | 1.414
[6 empty] | 15.69 | 1.4145
[6 empty] | 15.7 | 1.415
[6 empty] | 15.71 | 1.4155
[6 empty] | 15.72 | 1.416
[6 empty] | 15.73 | 1.4165
[6 empty] | 15.74 | 1.417
[6 empty] | 15.75 | 1.4175
[6 empty] | 15.76 | 1.418
[6 empty] | 15.77 | 1.4185
[6 empty] | 15.78 | 1.419
[6 empty] | 15.79 | 1.4195
[6 empty] | 15.8 | 1.42
[6 empty] | 15.81 | 1.4205
[6 empty] | 15.82 | 1.421
[6 empty] | 15.83 | 1.4215
[6 empty] | 15.84 | 1.422
[6 empty] | 15.85 | 1.4225
[6 empty] | 15.86 | 1.423
[6 empty] | 15.87 | 1.4235
[6 empty] | 15.88 | 1.424
[6 empty] | 15.89 | 1.4245
[6 empty] | 15.9 | 1.425
[6 empty] | 15.91 | 1.4255
[6 empty] | 15.92 | 1.426
[6 empty] | 15.93 | 1.4265
[6 empty] | 15.94 | 1.427
[6 empty] | 15.95 | 1.4275
[6 empty] | 15.96 | 1.428
[6 empty] | 15.97 | 1.4285
[6 empty] | 15.98 | 1.429
[6 empty] | 15.99 | 1.4295
[6 empty] | 16 | 1.43