{"text_format":"1","workbook":"xlsx","n_sheets":1,"sheets":["Протокол"],"not_rendered":{"charts":0,"images":8,"macros":1,"external_links":0,"defined_names":5,"comments":0,"pivot_tables":0},"unopened":[],"bounds":{"document_bytes":16777216,"sheet_cells":100000,"rows_first":2000,"rows_last":500,"rows_between":2000,"halvings":0,"cell_chars":16384,"cell_head_chars":4096},"cells_cut":0,"cells_raw":0,"read":"whole","date_system":"1900"}

{"sheet":"Протокол","index":0,"n_rows":44,"n_cols":19,"rows_kept":44,"cut":false,"hidden":false,"merged":[[27,14,28,15],[27,9,28,9],[29,14,29,15],[40,1,40,15],[30,9,35,9],[30,13,35,13],[43,13,43,15],[30,14,35,15],[37,1,37,15],[38,1,38,15],[41,1,41,15],[39,1,39,15],[30,2,35,2],[43,7,43,11],[25,1,25,3],[27,1,28,1],[27,13,28,13],[27,11,28,11],[27,10,28,10],[27,12,28,12],[27,7,28,7],[27,8,28,8],[27,4,27,6],[25,12,25,13],[27,2,28,2],[27,3,28,3],[25,4,25,5],[1,1,1,6],[4,1,4,6],[0,12,0,15],[1,12,1,15],[2,12,2,15],[3,12,3,15],[4,12,4,15],[3,1,3,6],[0,6,0,11],[2,1,2,6],[6,1,6,6],[19,5,19,15],[12,1,12,15],[14,1,14,4],[14,5,14,15],[17,5,17,15],[15,5,15,15],[16,1,16,4],[16,5,16,15],[15,1,15,4],[18,5,18,15],[10,1,10,15],[8,7,8,10],[22,1,22,4],[5,7,5,10],[6,7,6,10],[5,1,5,6],[24,4,24,5],[20,5,20,15],[7,1,7,15],[24,1,24,3],[17,1,17,4],[18,1,18,4],[19,1,19,4],[11,1,11,15],[22,5,22,15],[20,1,20,4],[21,1,21,4],[21,5,21,15]]}
[null,null,null,null,null,null," Аттестат аккредитации № POCC.NPO/S.IL - 00042 от 29.05.2019г",null,null,null,null,null,"УТВЕРЖДАЮ",null,null,null,null,null,2]
[null,"Средства измерения и используемое оборудование:",null,null,null,null,null,null,null,null,null,null,"Начальник лаборатории",null,null,null,null,"2021-03-13"]
[null,"КНТ протокол периодической аттестации № 581-19 от 16.08.2019г.",null,null,null,null,null,null,null,null,null,null,"ООО \"ПЕЛИСКЕР\""]
[null,"Весы электронные GF-3000 Зав.: № Т0359766 Сертификат о калибровке № В 802-19 от 16.08.2019г.",null,null,null,null,null,null,null,null,null,null,"__________   / А.В. Китаев / "]
[null,"Штангенциркуль ШЦ-1-150-0,05 Зав.: № 5052447 Сертификат о калибровке № В 800-19 от 16.08.2019г.",null,null,null,null,null,null,null,null,null,null,"2021-02-15"]
[null,"Пресс C040PN116 Зав.: № С040PN116/AE/0014 Свидетельство о поверке № MTL/0024111 от 16.08.2019г.",null,null,null,null,null,"Общество с ограниченной ответственностью"]
[null,"Гигрометр психрометрический ВИТ-1 Зав.: № 0765 Сертификат о калибровке № В 816-19 от 16.08.2019г.",null,null,null,null,null,"«ПЕЛИСКЕР\""]
[null,"                          г.Москва, улица Тюфелева Роща, д.22, стр.2, тел.: +7(495)747-19-49"]
[null,null,null,null,null,null,null,"www.pelisker.ru"]
[]
[null,"Протокол № 113-7"]
[null,"испытаний контрольных образцов бетона на прочность при сжатии"]
[null,"испытания проведены в соответствии с ГОСТ 10180 и ГОСТ 18105"]
[]
[null,"Заказчик:",null,null,null,"ГКУ \"УДМС\""]
[null,"Производитель работ:",null,null,null,"ООО \"ПЕЛИСКЕР\""]
[null,"Сведения о применяемом материале:",null,null,null,"Смеси бетонные  ГОСТ 7473",null,null,null,null,null,null,null,null,null,null,null,13]
[null,"Проектные требования: ",null,null,null,"класс бетона В25; требуемая прочность по данным поставщика R = 32 МПа (при v = 0,13)",null,null,null,null,null,null,null,null,null,null,null,"Бетон"]
[null,"Поставщик  бетона:",null,null,null,"ООО \"ПРОМАСФАЛЬТ\"",null,null,null,null,null,null,null,null,null,null,null,"В25"]
[null,"Объект, место  отбора  образцов:",null,null,null,"Строительство многоуровневых транспортных развязок с реконструкцией и строительством улично-дорожной сети на участке от ул. Лухмановская до границ с Московской областью. Этап 2: «Участок от Косинского шоссе до ул. Покровская». Путепровод на пересечении с Лухмановской улицей."]
[null,"Акт  отбора  образцов:",null,null,null,"АКТ отбора контрольных образцов № 113"]
[null,"Условия проведения испытания:",null,null,null,"t воздуха +22°С, влажность 68%"]
[null,"Наименование конструкции:",null,null,null,"БНС № 9 Опора № 1.1"]
[]
[null,"Дата бетонирования:  ",null,null,"2021-02-08"]
[null,"Дата испытания: ",null,null,"2021-02-15",null,null,null,null,null,null,null,"Возраст бетона",null,7,"суток"]
[]
[null,"№ ni","Маркировка образца","Вес образца, г","Линейные размеры образцов, мм",null,null,"Площадь образца, см²","Плотность образца, кг/м3","Средняя плотность серии образцов, кг/м3","Отклонение от средней плотности, кг/м3 ","Разрушающая нагрузка, кН","Прочность бетона, приведенная к базовому размеру образца, Мпа","Средняя прочность серии образцов, Мпа","Фактический класс бетона Вф"]
[null,null,null,null,"Длина","Ширина","Высота"]
[null,1,2,3,4,5,6,7,8,9,10,11,12,13,14]
[null,1," 113-7",2305,100,100,100,100,2305,2313,-8,300,28.5,23.75,"B19"]
[null,"2",null,2310,100,100,100,100,2310,null,-3,150,14.25]
[null,"3",null,2324,100,100,100,100,2324,null,11,200,19]
[null,"4"]
[null,"5"]
[null,"6"]
[]
[]
[null,"ЗАКЛЮЧЕНИЕ: В возрасте 7 суток фактический класс бетона  В19 , что составляет 76 % от проектного класса."]
[]
[]
[]
[]
[null,null,null,null,null,"Испытания провел:",null,"Техник строительной лаборатории ООО \"ПЕЛИСКЕР\"",null,null,null,null,"____________","/ А.В. Шубин /"]