## Паспорт
Паспорт грунта
Выработка | 1030 |  | Глубина м, от |  | 14.5 | до | 14.7 | Образец № |  | 25
Уровень грунтовых вод
Свойства грунта
Физические характеристики
Естественная влажность W | [6 empty] | Размер фракций, мм
Влажность на границе текучести WL | [6 empty] | >10
Влажность на границе раскатывания WP | [6 empty] | 10—5
Число пластичности IP | [6 empty] | 5—2
Показатель текучести IL | [6 empty] | 2—1
Плотность r, г/см3 | [6 empty] | 1—0,5
Плотность частиц грунта rS, г/см3 | [6 empty] | 0,5-0,25
Плотность в сухом состоянии rd, г/см3 | [6 empty] | 0,25-0,1
Плотность с учетом взвешивающего | [6 empty] | 0,1-0,05
действия воды rV, г/см3
Коэффициент пористости e
Полная влагоемкость Wn
Коффициент водонасыщения Sr
Относительное содержание
органического вещества
Интегральная кривая гранулометрического состава
0.001 | 0.002 | 0.01 | 0.05 | 0.1 | 0.25 | 0.5 | 1 | 2 | 5 | 10 | 20
0.0001 | 0 | 0 | 0 | 0 | 0 | 0 | 0 | 0 | 0 | 0 | 0
Паспорт грунта
Выработка | 1030 |  | Глубина м, от |  |  | до |  | Образец №
Компрессионные испытания
Вертикал. нагрузка, Мпа |  | 0 | 0.0125 | 0.025 | 0.05 | 0.1 | 0.2 | 0.3
Коэфф. пористости ei |  | 0.599561 | 0.5970017 | 0.5944424 | 0.5899636 | 0.5797264 | 0.5611715 | 0.5509343
Абс. вертикал. деформ. Dh, мм |  | 0 | 0.04 | 0.08 | 0.15 | 0.31 | 0.6 | 0.76
Отн. вертикал. деформ. ei, мм/м |  | 0 | 1.6 | 3.2 | 6 | 12.4 | 24 | 30.4
Результаты испытания на срез
| нормальное давление при срезе, Мпа | сопротивле-ние грунта срезу, Мпа |  | угол внутреннего трения, град |  | удельное сцепление среза, Мпа |  | влажность
[8 empty] | до опыта | после опыта
| 2 | 1 | [5 empty] | 1 | 2
| 3 | 1 | [5 empty] | 2 | 2