## В25
2.5
Наибольшее значение для отбраковки | Наименьшее значение для отбраковки | № п/п | 1 | 2 | 3 | 4 | 5 | 6 | 7 | 8 | 9 | 10 | max | min | Среднее значение | Разделение на группы | Разрушающая нагрузга | Показания Riф (Мпа) | До отбраковки | После отбраковки | Корректировка путем отбраковки "До отбраковки" | Корректировка путем отбраковки "После отбраковки" | Отбраковывается
|  | 1 | 44 | 41 |  | 44 |  | 40 | 45 | 39 |  | 44 | 2.5714 | 3.4286 | 42.4286 | 2 | 439 | 41.705 | 37.3432 | 37.3838 | -1.2064 | -1.668
|  | 2 | 39 | 44 | 44 | 42 | 43 | 40 |  | 42 | 43 | 45 | 2.5556 | 3.4444 | 42.4444 | 2 | 421 | 39.995 | 37.3548 | 37.3955 | -0.73023 | -1.0034
|  | 3 | 36 | 37 | 33 | 38 | 35 |  |  | 36 | 39 | 34 | 3 | 3 | 36 | 2 | 266 | 25.27 | 32.6318 |  | 2.0362 |  | Отбраковывается
|  | 4 | 36 |  | 31 | 33 | 33 | 32 | 31 | 35 |  | 34 | 2.875 | 2.125 | 33.125 | 2 | 291 | 27.645 | 30.5248 | 30.5309 | 0.79651 | 1.1139
|  | 5 |  | 22 | 22 |  | 25 | 21 | 23 |  | 23 | 21 | 2.5714 | 1.4286 | 22.4286 | 1 | 221 | 20.995 | 22.6856 | 22.652 | 0.46759 | 0.63961
|  | 6 | 29 | 28 | 26 | 27 | 27 | 29 | 30 | 26 | 32 | 26 | 4 | 2 | 28 | 1 | 228 | 21.66 | 26.7688 | 26.7559 | 1.413 | 1.967
|  | 7 | 36 |  | 34 | 31 | 35 |  |  | 33 | 31 |  | 2.6667 | 2.3333 | 33.3333 | 2 | 264 | 25.08 | 30.6775 |  | 1.5482 |  | Отбраковывается
|  | 8 | 35 | 34 | 31 | 33 |  | 30 | 35 | 32 |  |  | 2.1429 | 2.8571 | 32.8571 | 2 | 318 | 30.21 | 30.3285 | 30.3336 | 0.03277 | 0.047701
|  | 9 | 31 | 30 |  |  |  | 30 |  | 29 | 30 | 28 | 1.3333 | 1.6667 | 29.6667 | 1 | 304 | 28.88 | 27.9902 | 27.9835 | -0.24609 | -0.34604
|  | 10 | 35 | 38 | 31 | 33 | 36 | 33 | 35 | 35 |  |  | 3.5 | 3.5 | 34.5 | 2 | 283 | 26.885 | 31.5325 | 31.5437 | 1.2854 | 1.7982
|  | 11 | 22 |  | 19 |  | 24 | 22 | 22 | 20 | 23 | 21 | 2.375 | 2.625 | 21.625 | 1 | 232 | 22.04 | 22.0966 | 22.0601 | 0.015666 | 0.0077727
|  | 12 | 21 | 20 | 20 | 16 | 20 | 19 | 17 |  | 17 | 20 | 2.1111 | 2.8889 | 18.8889 | 1 | 214 | 20.33 | 20.0914 | 20.0448 | -0.065995 | -0.1101
|  | 13 | 20 | 19 | 19 | 18 | 23 | 18 | 19 |  |  | 21 | 3.375 | 1.625 | 19.625 | 1 | 283 | 26.885 | 20.6309 |  | -1.7298 |  | Отбраковывается
|  | 14 | 23 |  | 26 | 28 |  |  |  | 25 | 25 | 26 | 2.5 | 2.5 | 25.5 | 1 | 289 | 27.455 | 24.9366 | 24.9144 | -0.69656 | -0.98066
|  | 15 | 14 | 10 | 15 | 10 |  | 14 | 10 | 12 | 11 |  | 3 | 2 | 12 | 1 | 176 | 16.72 | 15.0426 | 14.9705 | -0.46393 | -0.6753
|  | 16 | 19 | 13 |  | 15 | 18 |  | 15 | 15 | 14 | 20 | 3.875 | 3.125 | 16.125 | 1 | 190 | 18.05 | 18.0658 | 18.0089 | 0.004367 | -0.01586
|  | 17 | 26 | 26 | 31 |  | 31 | 26 |  | 30 | 27 | 30 | 2.625 | 2.375 | 28.375 | 1 | 273 | 25.935 | 27.0436 | 27.0321 | 0.30662 | 0.42347
|  | 18 | 26 |  |  | 27 | 27 |  | 23 | 25 | 23 | 25 | 1.8571 | 2.1429 | 25.1429 | 1 | 256 | 24.32 | 24.6748 | 24.6513 | 0.098137 | 0.1279
|  | 19 |  | 43 |  | 37 |  | 38 | 44 | 37 | 44 | 42 | 3.2857 | 3.7143 | 40.7143 | 2 | 355 | 33.725 | 36.0868 | 36.121 | 0.65325 | 0.92486
|  | 20 | 40 | 37 | 38 |  | 40 |  |  | 37 |  | 41 | 2.1667 | 1.8333 | 38.8333 | 2 | 355 | 33.725 | 34.7083 | 34.7356 | 0.27197 | 0.39007
|  | 21 | 2: 37; 3: 41; 8: 35; 9: 41; 10: 39 | 2.4 | 3.6 | 38.6 | 2 | 382 | 36.29 | 34.5373 | 34.5637 | -0.48477 | -0.66635
|  | 22 |  | 38 | 37 |  |  | 41 | 37 | 36 | 38 | 36 | 3.4286 | 1.5714 | 37.5714 | 2 | 380 | 36.1 | 33.7835 | 33.8061 | -0.64071 | -0.88545
|  | 23 | 32 | 35 | 35 |  | 38 | 32 |  | 33 | 35 | 35 | 3.625 | 2.375 | 34.375 | 2 | 376 | 35.72 | 31.4409 | 31.4516 | -1.1835 | -1.6476
|  | 24 | 39 | 35 | 42 | 38 | 37 | 42 | 36 | 42 | 36 | 37 | 3.6 | 3.4 | 38.4 | 2 | 353 | 33.535 | 34.3907 | 34.4164 | 0.23669 | 0.34021
|  | 25 |  |  | 34 | 38 | 37 |  |  | 39 | 37 | 37 | 2 | 3 | 37 | 2 | 348 | 33.06 | 33.3647 | 33.3852 | 0.084278 | 0.12551
|  | 26 | 42 | 40 |  | 46 | 46 | 39 | 43 | 44 |  | 44 | 3 | 4 | 43 | 2 | 499 | 47.405 | 37.762 |  | -2.6671 |  | Отбраковывается
|  | 27 | 37 | 39 |  | 34 | 37 | 37 | 35 |  | 35 |  | 2.7143 | 2.2857 | 36.2857 | 2 | 337 | 32.015 | 32.8412 | 32.859 | 0.22852 | 0.32579
|  | 28 |  | 22 |  |  | 26 | 26 | 25 |  | 24 | 27 | 2 | 3 | 25 | 1 | 291 | 27.645 | 24.5701 | 24.5461 | -0.85047 | -1.1962
|  | 29 |  | 28 | 26 |  | 27 |  | 27 | 25 |  | 26 | 1.5 | 1.5 | 26.5 | 1 | 273 | 25.935 | 25.6694 | 25.651 | -0.073449 | -0.10962
|  | 30 | 36 | 31 |  | 31 | 35 | 35 |  | 36 | 31 | 35 | 2.25 | 2.75 | 33.75 | 2 | 281 | 26.695 | 30.9828 | 30.9912 | 1.186 | 1.6583
|  | 31 |  |  | 31 | 33 | 34 | 36 | 36 | 36 | 33 | 38 | 3.375 | 3.625 | 34.625 | 2 | 292 | 27.74 | 31.6241 | 31.6358 | 1.0743 | 1.5037
|  | 32 | 38 | 43 | 40 |  | 40 | 42 |  | 41 |  |  | 2.3333 | 2.6667 | 40.6667 | 2 | 387 | 36.765 | 36.0519 | 36.086 | -0.19722 | -0.2621

## кор-ка (hidden)
Кубы
Отрыв со скалыванием

## ЗАКЛЮЧЕНИЕ
Наибольшее значение для отбраковки | Наименьшее значение для отбраковки | № п/п | 1 | 2 | 3 | 4 | 5 | 6 | 7 | 8 | 9 | 10 | max | min | Среднее значение | Разделение на группы | Разрушающая нагрузга | Показания Riф (Мпа) | До отбраковки | После отбраковки | Корректировка путем отбраковки "До отбраковки" | Корректировка путем отбраковки "После отбраковки" | Отбраковывается
|  | 1 | 44 | 41 |  | 44 |  | 40 | 45 | 39 |  | 44 | 2.5714 | 3.4286 | 42.4286 | 2 | 439 | 41.705 | 37.3432 | 37.3838 | -1.2064 | -1.668
|  | 2 | 39 | 44 | 44 | 42 | 43 | 40 |  | 42 | 43 | 45 | 2.5556 | 3.4444 | 42.4444 | 2 | 421 | 39.995 | 37.3548 | 37.3955 | -0.73023 | -1.0034
|  | 3 | 36 | 37 | 33 | 38 | 35 |  |  | 36 | 39 | 34 | 3 | 3 | 36 | 2 | 266 | 25.27 | 32.6318 |  | 2.0362 |  | Отбраковывается
|  | 4 | 36 |  | 31 | 33 | 33 | 32 | 31 | 35 |  | 34 | 2.875 | 2.125 | 33.125 | 2 | 291 | 27.645 | 30.5248 | 30.5309 | 0.79651 | 1.1139
|  | 5 |  | 22 | 22 |  | 25 | 21 | 23 |  | 23 | 21 | 2.5714 | 1.4286 | 22.4286 | 1 | 221 | 20.995 | 22.6856 | 22.652 | 0.46759 | 0.63961
|  | 6 | 29 | 28 | 26 | 27 | 27 | 29 | 30 | 26 | 32 | 26 | 4 | 2 | 28 | 1 | 228 | 21.66 | 26.7688 | 26.7559 | 1.413 | 1.967
|  | 7 | 36 |  | 34 | 31 | 35 |  |  | 33 | 31 |  | 2.6667 | 2.3333 | 33.3333 | 2 | 264 | 25.08 | 30.6775 |  | 1.5482 |  | Отбраковывается
|  | 8 | 35 | 34 | 31 | 33 |  | 30 | 35 | 32 |  |  | 2.1429 | 2.8571 | 32.8571 | 2 | 318 | 30.21 | 30.3285 | 30.3336 | 0.03277 | 0.047701
|  | 9 | 31 | 30 |  |  |  | 30 |  | 29 | 30 | 28 | 1.3333 | 1.6667 | 29.6667 | 1 | 304 | 28.88 | 27.9902 | 27.9835 | -0.24609 | -0.34604
|  | 10 | 35 | 38 | 31 | 33 | 36 | 33 | 35 | 35 |  |  | 3.5 | 3.5 | 34.5 | 2 | 283 | 26.885 | 31.5325 | 31.5437 | 1.2854 | 1.7982
|  | 11 | 22 |  | 19 |  | 24 | 22 | 22 | 20 | 23 | 21 | 2.375 | 2.625 | 21.625 | 1 | 232 | 22.04 | 22.0966 | 22.0601 | 0.015666 | 0.0077727
|  | 12 | 21 | 20 | 20 | 16 | 20 | 19 | 17 |  | 17 | 20 | 2.1111 | 2.8889 | 18.8889 | 1 | 214 | 20.33 | 20.0914 | 20.0448 | -0.065995 | -0.1101
|  | 13 | 20 | 19 | 19 | 18 | 23 | 18 | 19 |  |  | 21 | 3.375 | 1.625 | 19.625 | 1 | 283 | 26.885 | 20.6309 |  | -1.7298 |  | Отбраковывается
|  | 14 | 23 |  | 26 | 28 |  |  |  | 25 | 25 | 26 | 2.5 | 2.5 | 25.5 | 1 | 289 | 27.455 | 24.9366 | 24.9144 | -0.69656 | -0.98066
|  | 15 | 14 | 10 | 15 | 10 |  | 14 | 10 | 12 | 11 |  | 3 | 2 | 12 | 1 | 176 | 16.72 | 15.0426 | 14.9705 | -0.46393 | -0.6753
|  | 16 | 19 | 13 |  | 15 | 18 |  | 15 | 15 | 14 | 20 | 3.875 | 3.125 | 16.125 | 1 | 190 | 18.05 | 18.0658 | 18.0089 | 0.004367 | -0.01586
|  | 17 | 26 | 26 | 31 |  | 31 | 26 |  | 30 | 27 | 30 | 2.625 | 2.375 | 28.375 | 1 | 273 | 25.935 | 27.0436 | 27.0321 | 0.30662 | 0.42347
|  | 18 | 26 |  |  | 27 | 27 |  | 23 | 25 | 23 | 25 | 1.8571 | 2.1429 | 25.1429 | 1 | 256 | 24.32 | 24.6748 | 24.6513 | 0.098137 | 0.1279
|  | 19 |  | 43 |  | 37 |  | 38 | 44 | 37 | 44 | 42 | 3.2857 | 3.7143 | 40.7143 | 2 | 355 | 33.725 | 36.0868 | 36.121 | 0.65325 | 0.92486
|  | 20 | 40 | 37 | 38 |  | 40 |  |  | 37 |  | 41 | 2.1667 | 1.8333 | 38.8333 | 2 | 355 | 33.725 | 34.7083 | 34.7356 | 0.27197 | 0.39007
|  | 21 | 2: 37; 3: 41; 8: 35; 9: 41; 10: 39 | 2.4 | 3.6 | 38.6 | 2 | 382 | 36.29 | 34.5373 | 34.5637 | -0.48477 | -0.66635
|  | 22 |  | 38 | 37 |  |  | 41 | 37 | 36 | 38 | 36 | 3.4286 | 1.5714 | 37.5714 | 2 | 380 | 36.1 | 33.7835 | 33.8061 | -0.64071 | -0.88545
|  | 23 | 32 | 35 | 35 |  | 38 | 32 |  | 33 | 35 | 35 | 3.625 | 2.375 | 34.375 | 2 | 376 | 35.72 | 31.4409 | 31.4516 | -1.1835 | -1.6476
|  | 24 | 39 | 35 | 42 | 38 | 37 | 42 | 36 | 42 | 36 | 37 | 3.6 | 3.4 | 38.4 | 2 | 353 | 33.535 | 34.3907 | 34.4164 | 0.23669 | 0.34021
|  | 25 |  |  | 34 | 38 | 37 |  |  | 39 | 37 | 37 | 2 | 3 | 37 | 2 | 348 | 33.06 | 33.3647 | 33.3852 | 0.084278 | 0.12551
|  | 26 | 42 | 40 |  | 46 | 46 | 39 | 43 | 44 |  | 44 | 3 | 4 | 43 | 2 | 499 | 47.405 | 37.762 |  | -2.6671 |  | Отбраковывается
|  | 27 | 37 | 39 |  | 34 | 37 | 37 | 35 |  | 35 |  | 2.7143 | 2.2857 | 36.2857 | 2 | 337 | 32.015 | 32.8412 | 32.859 | 0.22852 | 0.32579
|  | 28 |  | 22 |  |  | 26 | 26 | 25 |  | 24 | 27 | 2 | 3 | 25 | 1 | 291 | 27.645 | 24.5701 | 24.5461 | -0.85047 | -1.1962
|  | 29 |  | 28 | 26 |  | 27 |  | 27 | 25 |  | 26 | 1.5 | 1.5 | 26.5 | 1 | 273 | 25.935 | 25.6694 | 25.651 | -0.073449 | -0.10962
|  | 30 | 36 | 31 |  | 31 | 35 | 35 |  | 36 | 31 | 35 | 2.25 | 2.75 | 33.75 | 2 | 281 | 26.695 | 30.9828 | 30.9912 | 1.186 | 1.6583
|  | 31 |  |  | 31 | 33 | 34 | 36 | 36 | 36 | 33 | 38 | 3.375 | 3.625 | 34.625 | 2 | 292 | 27.74 | 31.6241 | 31.6358 | 1.0743 | 1.5037
|  | 32 | 38 | 43 | 40 |  | 40 | 42 |  | 41 |  |  | 2.3333 | 2.6667 | 40.6667 | 2 | 387 | 36.765 | 36.0519 | 36.086 | -0.19722 | -0.2621