## Лист2
| Режим деформации | Модуль упругости, ГПа | Деформация разрушения, % | Прочность, МПа
Нолатек светового отверждения | Растяжение | 0.90534 | 3.072 | 21.986
| Изгиб | 2.8 | 1.54 | 41.702
Полиэтилентерефталат | Растяжение | 0.91412 | 7.148 | 47.701
| Изгиб | 2.388 | 4.75 | 79.394