{"text_format":"1","workbook":"xlsx","n_sheets":2,"sheets":["Лист 1","Лист 2"],"not_rendered":{"charts":0,"images":0,"macros":1,"external_links":0,"defined_names":0,"comments":0,"pivot_tables":0},"unopened":[],"bounds":{"document_bytes":16777216,"sheet_cells":100000,"rows_first":2000,"rows_last":500,"rows_between":2000,"halvings":0,"cell_chars":16384,"cell_head_chars":4096},"cells_cut":0,"cells_raw":0,"read":"whole","date_system":"1900"}

{"sheet":"Лист 1","index":0,"n_rows":23,"n_cols":26,"rows_kept":23,"cut":false,"hidden":false,"merged":[[0,2,2,2],[0,0,0,1],[1,6,1,15],[1,16,1,25],[0,6,0,25],[0,3,0,5],[1,3,1,4],[1,5,2,5]]}
["Адрес участка, \nкм+ или в метрах от начала дороги",null,"Код конструк-ции ДО","Модуль упругости",null,null,"коды дефектов по направлению движения"]
["начало","конец",null,"Статический",null,"Динами- ческий","прямое направление",null,null,null,null,null,null,null,null,null,"обратное направление"]
["км+м","км+м",null,"Факт.","Норм.",null,1,2,3,4,5,6,7,8,9,10,11,12,13,14,15,16,17,18,19,20]
["4+221","5+0",1,310,336,565,28,59,56,null,null,null,null,null,null,null,28,59,56,13]
["5+0","6+0",1,310,340,585,56,59,10,null,null,null,null,null,null,null,56,59,10]
["6+0","7+0",1,310,340,582,56,59,10,null,null,null,null,null,null,null,56,59,10]
["7+0","8+0",1,310,333,598,54,59,28,null,null,null,null,null,null,null,54,59,28]
["8+0","9+0",1,310,333,576,53,59,28,null,null,null,null,null,null,null,53,59,28]
["9+0","10+0",1,310,338,606,58,59,10,28,null,null,null,null,null,null,58,59,10,28]
["10+0","11+0",1,310,334,561,57,59,10,28,null,null,null,null,null,null,57,59,28]
["11+0","12+0",1,310,335,605,58,59,10,28,null,null,null,null,null,null,58,59,10,28]
["12+0","13+0",1,310,330,560,58,59,10,28,null,null,null,null,null,null,58,59,10,28]
["13+0","14+0",1,310,337,558,57,59,10,28,null,null,null,null,null,null,57,59,10,28]
["14+0","15+0",1,310,332,593,56,59,null,null,null,null,null,null,null,null,56,59,10,28]
["15+0","16+0",1,310,338,597,54,59,null,null,null,null,null,null,null,null,54,59,10]
["16+0","17+0",1,310,331,584,54,59,10,null,null,null,null,null,null,null,54,59]
["17+0","18+0",1,310,340,559,55,59,null,null,null,null,null,null,null,null,55,59,10]
["18+0","19+0",1,310,341,583,54,59,28,10,null,null,null,null,null,null,54,59,28,10]
["19+0","20+0",1,310,334,610,54,59,10,null,null,null,null,null,null,null,54,59,10]
["20+0","21+0",1,310,338,599,54,59,10,null,null,null,null,null,null,null,54,59,10]
["21+0","22+0",1,310,337,580,54,59,10,null,null,null,null,null,null,null,54,59,10]
["22+0","23+0",1,310,340,588,56,59,10,null,null,null,null,null,null,null,56,59,10]
["23+0","24+0",1,310,340,602,57,59,28,10,13,null,null,null,null,null,57,59,10]

{"sheet":"Лист 2","index":1,"n_rows":1006,"n_cols":65,"rows_kept":1006,"cut":false,"hidden":false,"merged":[]}
["Местоположение начала участка, м","Местоположение конца участка, м","Код направления движения","Код конструкции дорожной одежды","Требуемый модуль упругости","Фактический модуль упругости","Статический модуль упругости","Без дефектов и поперечные одиночные трещины на расстоянии более 40 м (для переходных покрытий отсутствие дефектов)","Зона дефекта","Поперечные одиночные трещины (расст. между трещ. > 20 м)","Зона дефекта","Поперечные одиночные трещины (расст. между трещ. 10-20 м)","Зона дефекта","Поперечные редкие трещины (расст. между трещ. 8-10 м)","Зона дефекта","Поперечные редкие трещины (расст. между ними  6-8 м)","Зона дефекта","Поперечные редкие трещины (расст. между ними  4-6 м) ","Зона дефекта","Поперечные частые трещины (расст. между ними  3-4 м)","Зона дефекта","Поперечные частые трещины (расст. между ними  2-3 м)","Зона дефекта","Поперечные частые трещины (расст. между ними  1-2 м)","Зона дефекта","Продольные центральные трещины","Зона дефекта","Продольные боковые трещины","Зона дефекта","Одиночная сетка трещин с крупными ячейками (сторона ячейки 0.5-1 м)","Зона дефекта","Одиночная сетка трещин с мелкими ячейками (сторона ячейки < 0.5 м)","Зона дефекта","Просадки (пучины) при относ.площади просадок  10%-20%","Зона дефекта","Просадки (пучины) при относ.площади просадок  20%-50%","Зона дефекта","Просадки (пучины) при относ.площади просадок > 50% ","Зона дефекта","Одиночные выбоины (расст. между выбоинами вдоль дороги >20 м)","Зона дефекта","Отдельные выбоины (расст. между выбоинами вдоль дороги 10-20 м)","Зона дефекта","Редкие выбоины (расст. между выбоинами вдоль дороги 4-10 м)","Зона дефекта","Частые выбоины (расст. между выбоинами вдоль дороги < 4 м)","Зона дефекта","Поперечные волны, сдвиги","Зона дефекта","Проломы д.о. (вскрывшиеся пучины) при относительной площади просадок 5% -10%  ","Зона дефекта","Проломы д.о. (вскрывшиеся пучины) при относительной площади просадок 10% -30%  ","Зона дефекта","Проломы д.о. (вскрывшиеся пучины) при относительной площади просадок более 30%","Зона дефекта","Густая сетка трещин на площади до 10 м2","Зона дефекта","Сетка трещин на площади более 10 м2 при относительной площади, занимаемой сеткой, 30 -10 %","Зона дефекта","Сетка трещин на площади более 10 м2 при относительной площади, занимаемой сеткой,  60 - 30 %","Зона дефекта","Сетка трещин на площади более 10 м2 при относительной площади, занимаемой сеткой, 90 - 60 %","Зона дефекта","Карты заделанных выбоин, залитые трещины","Зона дефекта"]
["Сюда с А4 до конца","Сюда с В4 до конца","Сюда просто единица до конца","Сюда с С4 до конца","Сюда с А4 до конца","Сюда с F4 до конца","Сюда с Е4 до конца"]
[]
[]
[]
[]
[]
[]
[]
[]
[]
[]
[]
[]
[]
[]
[]
[]
[]
[]
[]
[]
[]
[]
[]
[]
[]
[]
[]
[]
[]
[]
[]
[]
[]
[]
[]
[]
[]
[]
[]
[]
[]
[]
[]
[]
[]
[]
[]
[]
[]
[]
[]
[]
[]
[]
[]
[]
[]
[]
[]
[]
[]
[]
[]
[]
[]
[]
[null,null,null,null,null,null,null,null,null,1]
[null,null,null,null,null,null,null,null,null,1]
[]
[]
[]
[]
[]
[]
[]
[]
[]
[]
[]
[]
[]
[]
[]
[]
[]
[]
[]
[]
[]
[]
[]
[]
[]
[]
[]
[]
[]
[]
[]
[]
[]
[]
[]
[]
[]
[]
[]
[]
[]
[]
[]
[]
[]
[]
[]
[]
[]
[]
[]
[]
[]
[]
[]
[]
[]
[]
[]
[]
[]
[]
[]
[]
[]
[]
[]
[]
[]
[]
[]
[]
[]
[]
[]
[]
[]
[]
[]
[]
[]
[]
[]
[]
[]
[]
[]
[]
[]
[]
[]
[]
[]
[]
[]
[]
[]
[]
[]
[]
[]
[]
[]
[]
[]
[]
[]
[]
[]
[]
[]
[]
[]
[]
[]
[]
[]
[]
[]
[]
[]
[]
[]
[]
[]
[]
[]
[]
[]
[]
[]
[]
[]
[]
[]
[]
[]
[]
[]
[]
[]
[]
[]
[]
[]
[]
[]
[]
[]
[]
[]
[]
[]
[]
[]
[]
[]
[]
[]
[]
[]
[]
[]
[]
[]
[]
[]
[]
[]
[]
[]
[]
[]
[]
[]
[]
[]
[]
[]
[]
[]
[]
[]
[]
[]
[]
[]
[]
[]
[]
[]
[]
[]
[]
[]
[]
[]
[]
[]
[]
[]
[]
[]
[]
[]
[]
[]
[]
[]
[]
[]
[]
[]
[]
[]
[]
[]
[]
[]
[null,null,null,null,null,null,null,null,null,1]
[null,null,null,null,null,null,null,null,null,1]
[]
[]
[]
[]
[]
[]
[]
[]
[]
[]
[]
[]
[]
[]
[]
[]
[]
[]
[]
[]
[]
[]
[]
[]
[]
[]
[]
[]
[]
[]
[]
[]
[]
[]
[]
[]
[]
[]
[]
[]
[]
[]
[]
[]
[]
[]
[]
[]
[]
[]
[]
[]
[]
[]
[]
[]
[]
[]
[]
[]
[]
[]
[]
[]
[]
[]
[]
[]
[]
[]
[]
[]
[]
[]
[]
[]
[]
[]
[]
[]
[]
[]
[]
[]
[]
[]
[]
[]
[]
[]
[]
[]
[]
[null,null,null,null,null,null,null,null,null,1]
[]
[]
[]
[]
[]
[null,null,null,null,null,null,null,null,null,1]
[]
[]
[]
[]
[]
[]
[]
[]
[]
[]
[]
[]
[]
[]
[]
[]
[]
[]
[]
[]
[]
[]
[]
[]
[]
[]
[]
[]
[]
[]
[]
[]
[]
[]
[]
[]
[]
[]
[]
[]
[]
[]
[]
[]
[]
[]
[]
[]
[]
[]
[]
[]
[]
[]
[]
[]
[]
[]
[]
[]
[]
[]
[]
[]
[]
[]
[]
[]
[]
[]
[]
[]
[]
[]
[]
[]
[]
[]
[]
[]
[]
[]
[]
[]
[]
[]
[]
[]
[]
[]
[]
[]
[]
[]
[]
[]
[]
[]
[]
[]
[]
[]
[]
[]
[]
[]
[]
[]
[]
[]
[]
[]
[]
[]
[]
[]
[]
[]
[]
[]
[]
[]
[]
[]
[]
[]
[]
[]
[]
[]
[]
[]
[]
[]
[]
[]
[]
[]
[]
[]
[]
[]
[]
[]
[]
[]
[]
[]
[]
[]
[]
[]
[]
[]
[]
[]
[]
[]
[]
[]
[]
[]
[]
[]
[]
[]
[]
[]
[]
[]
[]
[]
[]
[]
[]
[]
[]
[]
[]
[]
[]
[]
[]
[]
[]
[null,null,null,null,null,null,null,null,null,null,null,1]
[null,null,null,null,null,null,null,null,null,1]
[]
[]
[]
[]
[]
[]
[]
[]
[]
[]
[]
[]
[]
[]
[]
[]
[]
[]
[]
[]
[]
[]
[]
[]
[]
[]
[]
[]
[]
[]
[]
[]
[]
[]
[]
[]
[]
[]
[]
[]
[]
[]
[]
[]
[]
[]
[]
[]
[]
[]
[]
[]
[]
[]
[]
[]
[]
[]
[]
[]
[]
[]
[]
[]
[]
[]
[]
[]
[]
[]
[]
[]
[]
[]
[]
[]
[]
[]
[]
[]
[]
[]
[]
[]
[]
[]
[]
[]
[null,null,null,null,null,null,null,null,null,1]
[]
[]
[]
[]
[]
[]
[]
[]
[]
[]
[]
[]
[]
[]
[]
[]
[]
[]
[]
[]
[]
[]
[]
[]
[]
[]
[]
[]
[]
[]
[]
[]
[]
[]
[]
[]
[]
[]
[]
[]
[]
[]
[]
[]
[]
[]
[]
[]
[]
[]
[]
[]
[]
[]
[]
[]
[]
[]
[]
[]
[]
[]
[]
[]
[]
[]
[]
[]
[]
[]
[]
[]
[]
[]
[]
[]
[]
[]
[]
[]
[]
[]
[]
[]
[]
[]
[]
[]
[]
[]
[]
[]
[]
[]
[]
[]
[]
[]
[]
[]
[]
[]
[]
[]
[]
[]
[]
[]
[]
[]
[]
[]
[]
[]
[]
[]
[]
[]
[]
[]
[]
[]
[]
[]
[]
[]
[]
[]
[]
[]
[]
[]
[]
[]
[]
[]
[]
[]
[]
[]
[]
[]
[]
[]
[]
[]
[]
[]
[]
[]
[]
[]
[]
[]
[]
[]
[]
[]
[]
[]
[]
[]
[]
[]
[]
[]
[]
[]
[]
[]
[]
[]
[]
[]
[]
[]
[]
[]
[]
[]
[]
[]
[]
[]
[]
[]
[]
[]
[]
[]
[]
[]
[]
[]
[]
[]
[]
[]
[]
[]
[]
[]
[]
[]
[]
[]
[]
[]
[]
[]
[]
[]
[]
[]
[]
[]
[]
[]
[]
[]
[]
[]
[]
[]
[]
[]
[]
[]
[]
[]
[]
[]
[]
[]
[]
[]
[]
[]
[]
[]
[]
[]
[]
[]
[]
[]
[]
[]
[]
[]
[]
[]
[]
[]
[]
[]
[]
[]
[]
[]
[]
[]
[]
[]
[]
[]
[]
[]
[]
[]
[]
[]
[]
[]
[]
[]
[]
[]
[]
[]
[]
[]
[]
[]
[]
[]
[]
[]
[]
[]
[]
[]
[]
[]
[]
[]
[]
[]
[]
[]
[]
[]
[]
[]
[]
[]
[]
[]
[]
[]
[]
[]
[]
[]
[]
[]
[]
[]
[]
[]
[]
[]
[]
[]
[]
[]
[]
[]
[]
[]
[]
[]
[]
[]
[]
[]
[]
[null,null,null,null,null,null,null,null,null,null,null,1]
[null,null,null,null,null,null,null,null,null,1]