{"text_format":"1","workbook":"xlsx","n_sheets":3,"sheets":["Физ. мех","Норм.песок","Сотрудники"],"not_rendered":{"charts":3,"images":7,"macros":0,"external_links":0,"defined_names":30,"comments":0,"pivot_tables":0},"unopened":[],"bounds":{"document_bytes":16777216,"sheet_cells":100000,"rows_first":2000,"rows_last":500,"rows_between":2000,"halvings":0,"cell_chars":16384,"cell_head_chars":4096},"cells_cut":0,"cells_raw":0,"read":"whole","date_system":"1900"}

{"sheet":"Физ. мех","index":0,"n_rows":256,"n_cols":33,"rows_kept":256,"cut":false,"hidden":false,"merged":[[113,19,114,21],[113,22,114,22],[113,23,114,26],[85,22,85,23],[86,19,86,21],[87,19,87,21],[88,19,88,21],[95,19,95,21],[90,22,90,23],[91,19,91,21],[92,19,92,21],[93,19,93,21],[94,19,94,21],[103,19,103,21],[106,19,106,21],[105,19,105,21],[104,19,104,21],[102,22,102,23],[103,1,103,2],[103,3,103,5],[103,6,103,8],[103,9,103,11],[103,12,103,14],[103,15,103,17],[106,9,106,11],[106,12,106,14],[151,0,151,17],[104,1,104,2],[104,3,104,5],[104,6,104,8],[104,9,104,11],[104,12,104,14],[104,15,106,17],[105,1,105,2],[105,3,105,5],[105,6,105,8],[105,9,105,11],[105,12,105,14],[138,19,138,20],[138,21,138,22],[115,27,116,29],[116,19,116,21],[115,19,115,21],[115,22,116,22],[115,23,115,26],[116,23,116,26],[86,6,86,8],[86,9,86,11],[86,12,86,14],[86,15,88,17],[87,9,87,11],[87,12,87,14],[87,6,87,8],[88,6,88,8],[88,9,88,11],[122,2,122,6],[120,7,120,15],[133,19,133,20],[133,21,133,22],[106,1,106,2],[106,3,106,5],[106,6,106,8],[252,0,252,17],[222,2,222,3],[222,4,222,6],[222,7,222,9],[222,10,222,12],[222,13,222,15],[195,0,195,17],[221,4,221,6],[217,4,217,6],[221,2,221,3],[220,2,220,3],[219,2,219,3],[218,2,218,3],[217,2,217,3],[216,4,216,6],[228,6,228,7],[229,6,229,7],[213,9,213,11],[212,9,212,11],[211,9,211,11],[209,0,209,17],[225,5,225,8],[227,10,228,10],[227,12,228,12],[5,0,5,17],[6,0,6,17],[12,0,12,17],[14,0,14,17],[68,1,68,2],[68,3,68,5],[68,6,68,8],[68,9,68,11],[67,6,67,11],[68,12,68,14],[68,15,68,17],[66,0,66,17],[40,1,40,9],[40,10,40,12],[40,13,40,14],[40,15,40,17],[41,1,41,9],[41,10,41,12],[41,15,41,17],[13,0,13,17],[42,1,42,9],[42,10,42,12],[42,15,42,17],[32,0,32,17],[174,21,175,21],[174,23,175,23],[176,21,177,21],[176,23,177,23],[49,0,49,17],[171,1,171,2],[170,1,170,2],[169,1,169,2],[168,1,168,2],[167,1,167,2],[166,1,166,2],[172,3,172,4],[171,3,171,4],[170,3,170,4],[167,5,167,6],[169,3,169,4],[172,7,172,8],[71,12,71,14],[69,15,71,17],[171,7,171,8],[172,1,172,2],[87,3,87,5],[88,1,88,2],[166,5,166,6],[166,14,172,17],[166,12,172,13],[166,9,172,11],[168,3,168,4],[167,3,167,4],[166,3,166,4],[172,5,172,6],[171,5,171,6],[170,5,170,6],[169,5,169,6],[168,5,168,6],[170,7,170,8],[169,7,169,8],[168,7,168,8],[38,10,38,12],[38,15,38,17],[47,15,47,17],[46,15,46,17],[45,15,45,17],[43,15,43,17],[45,13,45,14],[43,13,43,14],[47,10,47,12],[46,10,46,12],[45,10,45,12],[43,10,43,12],[41,13,42,14],[44,10,44,12],[44,13,44,14],[44,15,44,17],[229,10,230,10],[229,12,230,12],[220,4,220,6],[219,4,219,6],[218,4,218,6],[220,7,220,9],[219,7,219,9],[218,7,218,9],[221,10,221,12],[220,10,220,12],[219,10,219,12],[218,10,218,12],[221,7,221,9],[224,5,224,8],[34,0,34,17],[67,12,67,17],[69,12,69,14],[69,9,69,11],[69,6,69,8],[69,3,69,5],[69,1,69,2],[216,7,216,9],[216,10,216,12],[216,13,216,15],[216,2,216,3],[70,6,70,8],[163,0,163,17],[120,2,121,6],[123,2,123,6],[124,2,124,6],[165,14,165,17],[165,12,165,13],[70,9,70,11],[70,12,70,14],[71,1,71,2],[71,3,71,5],[71,6,71,8],[70,1,70,2],[7,14,7,17],[8,14,8,17],[9,14,9,17],[10,14,10,17],[11,14,11,17],[24,0,24,17],[26,0,26,17],[28,0,28,17],[30,0,30,17],[18,8,18,17],[21,0,21,17],[16,8,16,17],[220,21,224,34],[37,0,37,17],[38,1,38,9],[38,13,38,14],[47,13,47,14],[221,13,221,15],[220,13,220,15],[219,13,219,15],[218,13,218,15],[217,13,217,15],[217,10,217,12],[217,7,217,9],[71,9,71,11],[165,1,165,2],[165,3,165,4],[165,5,165,6],[165,7,165,8],[165,9,165,11],[118,0,118,17],[167,7,167,8],[166,7,166,8],[214,9,214,11],[88,12,88,14],[101,0,101,17],[39,1,39,9],[39,10,39,12],[39,13,39,14],[39,15,39,17],[56,0,56,17],[57,1,57,9],[58,1,58,3],[58,4,58,6],[58,7,58,9],[58,10,58,13],[58,14,58,17],[46,13,46,14],[43,1,43,9],[47,1,47,9],[46,1,46,9],[45,1,45,9],[44,1,44,9],[60,23,60,25],[60,29,60,30],[61,1,61,3],[61,4,61,6],[61,7,61,9],[61,10,61,13],[61,14,61,17],[58,19,58,22],[58,23,58,25],[58,26,58,28],[58,29,58,30],[59,1,59,3],[59,4,59,6],[59,7,59,9],[59,10,59,13],[59,14,59,17],[59,19,59,22],[59,23,59,25],[59,29,59,30],[60,1,60,3],[60,4,60,6],[60,7,60,9],[60,10,60,13],[60,14,60,17],[60,19,60,22],[102,6,102,11],[70,3,70,5],[77,0,77,17],[90,0,90,17],[83,0,83,17],[85,15,85,17],[85,12,85,14],[85,9,85,11],[85,6,85,8],[85,3,85,5],[85,1,85,2],[84,6,84,11],[84,12,84,17],[86,1,86,2],[86,3,86,5],[102,12,102,17],[87,1,87,2],[88,3,88,5],[97,22,97,23],[98,19,98,21],[99,19,99,21],[100,19,100,21],[101,19,101,21]]}
[]
[]
[]
[]
[]
[]
[]
[null,null,null,null,null,null,null,null,null,null,null,null,null,null,"УТВЕРЖДАЮ"]
[null,null,null,null,null,null,null,null,null,null,null,null,null,null,"Начальник лаборатории"]
[]
[]
[null,null,null,null,null,null,null,null,null,null,null,null,null,null,{"$f":"#REF!+3","v":{"$error":"#REF!"}}]
["ПРОТОКОЛ №"]
["классификации согласно ГОСТ 25100-2020"]
["лабораторного определения физических характеристик ГОСТ 5180-2015;\nлабораторного определения гранулометрического (зернового) состава ГОСТ 12536-2014;\nлабораторного определения максимальной плотности ГОСТ 22733-2016"]
[]
["Дата получения образцов:",null,null,null,null,null,null,null,{"$f":"#REF!+1","v":{"$error":"#REF!"}}]
[]
["Наименование образца испытаний:",null,null,null,null,null,null,null,{"$f":"#REF!","v":{"$error":"#REF!"}}]
[]
["Наименование объекта строительства:"]
[{"$f":"#REF!","v":{"$error":"#REF!"}}]
[]
["Наименование, юридический и фактический адрес производителя материала:"]
[]
["Наименование, юридический и фактический адрес заказчика испытаний:"]
[]
["Дата проведения испытаний:"]
[]
["Фактический адрес провидения испытаний:"]
[]
["Место отбора образцов:"]
[]
["Метод отбора образцов:"]
[]
["Условия проведения испытаний:",null,null,null,null,null," Температура 23℃, влажность 65%."]
[]
["Оценка зернового состава и физико-механических свойств"]
["№ п/п","Наименование характеристик и его обозначение",null,null,null,null,null,null,null,null,"ГОСТ на методы испытаний",null,null,"Результаты испытаний",null,"Требования ГОСТ 25100-2020"]
[1,"Определение плотности грунта методом режущего кольца",null,null,null,null,null,null,null,null,"ГОСТ 5180—2015",null,null,{"$f":"ROUND(AVERAGE(O60:R62),3)","v":1116.3},null,"-"]
[2,"Определение влажности (в т. ч. гигроскопической) грунта методом высушивания до постоянной массы",null,null,null,null,null,null,null,null,"ГОСТ 5180—2015",null,null,{"$f":"P70","v":9.7098557851246028}]
[3,"Определение нижнего предела пластичности — влажности грунта на границе раскатывания",null,null,null,null,null,null,null,null,"ГОСТ 5180—2015",null,null,{"$f":"G110","v":0}]
[4,"Определение верхнего предела пластичности — влажности грунта на границе текучести методом балансирного конуса",null,null,null,null,null,null,null,null,"ГОСТ 5180—2015"]
[5,"Метод лабораторного определения максимальной плотности",null,null,null,null,null,null,null,null,"ГОСТ 22733—2016",null,null,{"$f":"J167","v":1.7216770740410348}]
[6,"Метод лабораторного определения максимальной влажности",null,null,null,null,null,null,null,null,"ГОСТ 22733—2016",null,null,{"$f":"M167","v":12.5}]
[7,"Определение плотности скелета (сухого) грунта расчетным методом",null,null,null,null,null,null,null,null,"ГОСТ 5180—2015",null,null,{"$f":"N44/(1+0.01*N41)","v":1.5693002800159312}]
[8,"Определение гранулометрического (зернового) состава грунтов ситовым методом",null,null,null,null,null,null,null,null,"ГОСТ 12536—2014"]
[9,"Методы лабораторного определения коэффициента фильтрации",null,null,null,null,null,null,null,null,"ГОСТ 25584—2016",null,null,{"$f":"F226","v":4.1329834543812085}]
[]
["Вывод: Согласно требованиям ГОСТ 25100-2020 грунт относится к "]
[]
["Испытание провел:"]
[]
[]
[]
[]
["Определение плотности грунта методом режущего кольца"]
[null,"Масса, г"]
["№ п/п","пустого кольца, m1",null,null,"кольца с грунтом, m2",null,null,"грунта m = m2 - m1",null,null,"Объем грунта V, см³",null,null,null,"Плотность грунта p, г/см²",null,null,null,null,"Наименование и состояние грунтов",null,null,null,"Диаметр внутренний d, мм",null,null,"Высота h",null,null,"Объем V, см³"]
[1,200,null,null,694,null,null,{"$f":"E60-B60","v":494},null,null,{"$f":"AD61","v":462.24137667858781},null,null,null,{"$f":"H60/K60*1000","v":1068.7057129104542},null,null,null,null,"Немерзлые глинистые грунты",null,null,null,70,null,null,{"$f":"0.8*X60","v":56},52,{"$f":"0.3*X60","v":21},{"$f":"PI()*POWER(X60,2)*AB60/4/1000","v":200.11945203366983}]
[2,200,null,null,706,null,null,{"$f":"E61-B61","v":506},null,null,{"$f":"AD61","v":462.24137667858781},null,null,null,{"$f":"H61/K61*1000","v":1094.6661755722466},null,null,null,null,"Немерзлые и сыпучемерзлые песчанные грунты",null,null,null,88,null,null,{"$f":"X61","v":88},76,{"$f":"0.3*AA61","v":26.4},{"$f":"PI()*POWER(X61,2)*AB61/4/1000","v":462.24137667858781}]
[3,200,null,null,748,null,null,{"$f":"E62-B62","v":548},null,null,{"$f":"AD61","v":462.24137667858781},null,null,null,{"$f":"H62/K62*1000","v":1185.52779488852}]
[]
["Вывод:"]
[{"$f":"\"полученное значение естественной плотности методом режущего кольца составило: \"&ROUND(AVERAGE(O60:R62),3)&\" г/см³.\"","v":"полученное значение естественной плотности методом режущего кольца составило: 1116,3 г/см³."}]
[]
["Результаты определения влажности (в т.ч. гигроскопической) грунта методом высушивания до постоянной массы"]
[null,null,null,null,null,null,"Масса высушенного грунта с бюксом и крышкой m₀ , г",null,null,null,null,null,"Влажность w, %"]
["№ п/п","Масса бюкса m, г",null,"Масса влажного грунта с бюксом m₀, г",null,null,"1-е взвешивание",null,null,"2-е взвешивание",null,null,"Отдельной пробы",null,null,"Среднее"]
[1,10,null,42,null,null,40,null,null,41,null,null,{"$f":"(100*(D70-J70)/(J70-B70))+(100*(D70-G70)/(G70-B70))","v":9.89247311827957},null,null,{"$f":"AVERAGE(M70:O72)","v":9.7098557851246028}]
[2,10,null,39,null,null,38,null,null,37,null,null,{"$f":"(100*(D71-J71)/(J71-B71))+(100*(D71-G71)/(G71-B71))","v":10.97883597883598}]
[3,10,null,48,null,null,47,null,null,46,null,null,{"$f":"(100*(D72-J72)/(J72-B72))+(100*(D72-G72)/(G72-B72))","v":8.2582582582582589}]
[]
["Вывод:"]
[{"$f":"\"полученное значение природной влажности грунта составило: \"&ROUND(P70,1)&\" %.\"","v":"полученное значение природной влажности грунта составило: 9,7 %."}]
[]
[]
["Применяемые средства измерений"]
["сушильный шкаф"]
["лабораторные весы по ГОСТ 24104"]
["металлические или стеклянные бюксы по ГОСТ 25336"]
["шпатель по ГОСТ 10778"]
[]
["Определение нижнего предела пластичности — влажности грунта на границе раскатывания"]
[null,null,null,null,null,null,"Масса высушенного грунта с бюксом m₀, г",null,null,null,null,null,"Граница текучести wp, %"]
["№ п/п","Масса бюкса m, г",null,"Масса влажного грунта с бюксом m₁, г",null,null,"1-е взвешивание",null,null,"2-е взвешивание",null,null,"отдельной пробы",null,null,"средняя",null,null,null,"СУПЕСЬ",null,null,"Число пластичности",null,null,{"$f":"ROUND(Z88*100/200,2)","v":0.8},11.35,21.7,8.9,4.45,1.4]
[1,10,null,18,null,null,17,null,null,17,null,null,{"$f":"(100*(D87-J87)/(J87-B87))+(100*(D87-G87)/(G87-B87))","v":28.571428571428573},null,null,{"$f":"AVERAGE(M87:O89)","v":25.264550264550262},null,null,null,"Разновидность глинястых грунтов",null,null,"от","до",null,2,1,0.5,0.25,0.1,"˂0,1"]
[2,10,null,19,null,null,18,null,null,18,null,null,{"$f":"(100*(D88-J88)/(J88-B88))+(100*(D88-G88)/(G88-B88))","v":25},null,null,null,null,null,null,"песчанистая",null,null,1,7,null,{"$f":"$J$124","v":1.6},{"$f":"$K$124","v":22.7},{"$f":"$L$124","v":43.4},{"$f":"$M$124","v":17.8},{"$f":"$N$124","v":8.9},{"$f":"$P$124","v":2.8}]
[3,10,null,20,null,null,19,null,null,19,null,null,{"$f":"(100*(D89-J89)/(J89-B89))+(100*(D89-G89)/(G89-B89))","v":22.222222222222221},null,null,null,null,null,null,"пылеватая",null,null,1,7,null,{"$f":"$J$124","v":1.6},{"$f":"$K$124","v":22.7},{"$f":"$L$124","v":43.4},{"$f":"$M$124","v":17.8},{"$f":"$N$124","v":8.9},{"$f":"$P$124","v":2.8}]
[]
["Применяемые средства измерений",null,null,null,null,null,null,null,null,null,null,null,null,null,null,null,null,null,null,"СУГЛИНОК",null,null,"Число пластичности"]
["сушильный шкаф",null,null,null,null,null,null,null,null,null,null,null,null,null,null,null,null,null,null,"Разновидность глинястых грунтов",null,null,"от","до",null,2,1,0.5,0.25,0.1,"˂0,1"]
["лабораторные весы по ГОСТ 24104",null,null,null,null,null,null,null,null,null,null,null,null,null,null,null,null,null,null,"легкий песчанистый",null,null,7,12,null,{"$f":"$J$124","v":1.6},{"$f":"$K$124","v":22.7},{"$f":"$L$124","v":43.4},{"$f":"$M$124","v":17.8},{"$f":"$N$124","v":8.9},{"$f":"$P$124","v":2.8}]
["металлические или стеклянные бюксы по ГОСТ 25336",null,null,null,null,null,null,null,null,null,null,null,null,null,null,null,null,null,null,"легкий пылеватый",null,null,7,12,null,{"$f":"$J$124","v":1.6},{"$f":"$K$124","v":22.7},{"$f":"$L$124","v":43.4},{"$f":"$M$124","v":17.8},{"$f":"$N$124","v":8.9},{"$f":"$P$124","v":2.8}]
["фарфоровая по ГОСТ 9147",null,null,null,null,null,null,null,null,null,null,null,null,null,null,null,null,null,null,"тяжелый песчанистый",null,null,12,17,null,{"$f":"$J$124","v":1.6},{"$f":"$K$124","v":22.7},{"$f":"$L$124","v":43.4},{"$f":"$M$124","v":17.8},{"$f":"$N$124","v":8.9},{"$f":"$P$124","v":2.8}]
["шпатель по ГОСТ 10778",null,null,null,null,null,null,null,null,null,null,null,null,null,null,null,null,null,null,"тяжелый пылеватый",null,null,12,17,null,{"$f":"$J$124","v":1.6},{"$f":"$K$124","v":22.7},{"$f":"$L$124","v":43.4},{"$f":"$M$124","v":17.8},{"$f":"$N$124","v":8.9},{"$f":"$P$124","v":2.8}]
["ступка с пестиком по ГОСТ 9147"]
["сито с отверстием 1 мм",null,null,null,null,null,null,null,null,null,null,null,null,null,null,null,null,null,null,"ГЛИНА",null,null,"Число пластичности"]
["мелкая терка",null,null,null,null,null,null,null,null,null,null,null,null,null,null,null,null,null,null,"Разновидность глинястых грунтов",null,null,"от","до",null,2,1,0.5,0.25,0.1,"˂0,1"]
["вазелин",null,null,null,null,null,null,null,null,null,null,null,null,null,null,null,null,null,null,"легкая песчанистая",null,null,17,27,null,{"$f":"$J$124","v":1.6},{"$f":"$K$124","v":22.7},{"$f":"$L$124","v":43.4},{"$f":"$M$124","v":17.8},{"$f":"$N$124","v":8.9},{"$f":"$P$124","v":2.8}]
[null,null,null,null,null,null,null,null,null,null,null,null,null,null,null,null,null,null,null,"легкая пылеватая",null,null,17,27,null,{"$f":"$J$124","v":1.6},{"$f":"$K$124","v":22.7},{"$f":"$L$124","v":43.4},{"$f":"$M$124","v":17.8},{"$f":"$N$124","v":8.9},{"$f":"$P$124","v":2.8}]
["Определение верхнего предела пластичности — влажности грунта на границе текучести методом балансирного конуса",null,null,null,null,null,null,null,null,null,null,null,null,null,null,null,null,null,null,"тяжелая",null,null,27,30,null,{"$f":"$J$124","v":1.6},{"$f":"$K$124","v":22.7},{"$f":"$L$124","v":43.4},{"$f":"$M$124","v":17.8},{"$f":"$N$124","v":8.9},{"$f":"$P$124","v":2.8}]
[null,null,null,null,null,null,"Масса высушенного грунта с бюксом m₀, г",null,null,null,null,null,"Граница текучести wL, %",null,null,null,null,null,null,null,null,null,"Число пластичности"]
["№ п/п","Масса бюкса m, г",null,"Масса влажного грунта с бюксом m₁, г",null,null,"1-е взвешивание",null,null,"2-е взвешивание",null,null,"отдельной пробы",null,null,"средняя",null,null,null,"Разновидность глинястых грунтов",null,null,"от","до",null,2,1,0.5,0.25,0.1,"˂0,1"]
[1,10,null,40,null,null,36,null,null,38,null,null,{"$f":"(100*(D105-J105)/(J105-B105))+(100*(D105-G105)/(G105-B105))","v":22.527472527472529},null,null,{"$f":"AVERAGE(M105:O107)","v":27.89229927160962},null,null,null,"Супесь",null,null,1,7,null,{"$f":"$J$124","v":1.6},{"$f":"$K$124","v":22.7},{"$f":"$L$124","v":43.4},{"$f":"$M$124","v":17.8},{"$f":"$N$124","v":8.9},{"$f":"$P$124","v":2.8}]
[2,10,null,43,null,null,40,null,null,39,null,null,{"$f":"(100*(D106-J106)/(J106-B106))+(100*(D106-G106)/(G106-B106))","v":23.793103448275861},null,null,null,null,null,null,"Суглинок",null,null,7,17,null,{"$f":"$J$124","v":1.6},{"$f":"$K$124","v":22.7},{"$f":"$L$124","v":43.4},{"$f":"$M$124","v":17.8},{"$f":"$N$124","v":8.9},{"$f":"$P$124","v":2.8}]
[3,10,null,45,null,null,39,null,null,40,null,null,{"$f":"(100*(D107-J107)/(J107-B107))+(100*(D107-G107)/(G107-B107))","v":37.356321839080465},null,null,null,null,null,null,"Глина",null,null,17,30,null,{"$f":"$J$124","v":1.6},{"$f":"$K$124","v":22.7},{"$f":"$L$124","v":43.4},{"$f":"$M$124","v":17.8},{"$f":"$N$124","v":8.9},{"$f":"$P$124","v":2.8}]
[]
["Вывод:"]
[{"$f":"\"полученное число пластичности lp, % (lp = wl - wp), составило: \"&ROUND(P105-P87,1)&\"%\"","v":"полученное число пластичности lp, % (lp = wl - wp), составило: 2,6%"},null,null,null,null,null,null,null,null,null,null,null,null,null,null,null,null,null,null,{"$f":"IF(AND(ROUND(P105-P87,1)>=W105,ROUND(P105-P87,1)<=X105),T105,IF(AND(ROUND(P105-P87,1)>=W106,ROUND(P105-P87,1)<=X106),T106,IF(AND(ROUND(P105-P87,1)>=W107,ROUND(P105-P87,1)<=X107),T107)))","v":"Супесь"}]
[{"$f":"\"по числу пластичности грунт подразделяется как: \"&IF(AND(ROUND(P105-P87,1)>=W105,ROUND(P105-P87,1)<=X105),T105,IF(AND(ROUND(P105-P87,1)>=W106,ROUND(P105-P87,1)<=X106),T106,IF(AND(ROUND(P105-P87,1)>=W107,ROUND(P105-P87,1)<=X107),T107)))&\".\"","v":"по числу пластичности грунт подразделяется как: Супесь."}]
[]
[{"$f":"\"показатель текучести, состояние (консистенции) составляет: \"&ROUND(P70-P87/ROUND(P105-P87,1),2)&\"%.\"","v":"показатель текучести, состояние (консистенции) составляет: -0,01%."}]
[{"$f":"\"по числу текучести грунт подразделяется как: \"&IF(AND(ROUND(P107-P89,1)>=W107,ROUND(P107-P89,1)<=X107),T107,IF(AND(ROUND(P107-P89,1)>=W108,ROUND(P107-P89,1)<=X108),T108,IF(AND(ROUND(P107-P89,1)>=#REF!,ROUND(P107-P89,1)<=#REF!),T109)))&\".\"","v":"по числу текучести грунт подразделяется как: ."},null,null,null,null,null,null,null,null,null,null,null,null,null,null,null,null,null,null,"Разновидность крупнообломочных грунтов и песков",null,null,"Cu","Степень неоднородности гранулометрического состава Cu, д.е"]
[]
[null,null,null,null,null,null,null,null,null,null,null,null,null,null,null,null,null,null,null,"Однородные",null,null,{"$f":"T141/T136","v":5.6811745141675738},"Cu ≤ 3",null,null,null,{"$f":"IF(W116<=3,\"Однородный\",\"Неоднородный\")","v":"Неоднородный"}]
[null,null,null,null,null,null,null,null,null,null,null,null,null,null,null,null,null,null,null,"Неоднородные",null,null,null,"Cu > 3"]
[]
["Результаты зернового (гранулометрического) состава (ситовым методом)",null,null,null,null,null,null,null,null,null,null,null,null,null,null,null,null,null,100,null,"X"]
[null,null,null,null,null,null,null,null,null,null,null,null,null,null,null,null,null,null,null,null,"Диаметр","доля","Y","Позиция","логорифрм","ср.диам.","относ.доля"]
[null,null,"Остатки на ситах, % по массе",null,null,null,null,"Диаметр отверстий сит, мм",null,null,null,null,null,null,null,null,null,null,null,"А20 (>20мм)",20,0,{"$f":"(V121*100+W122)","v":99.999999999999986},10,{"$f":"LOG10(X121)","v":1},5,{"$f":"IFERROR(V121/Z121,)","v":0},null,{"$f":"IF(SUM($AC122:AC$130)=0,IF(W121>10,W121,0),0)","v":0},{"$f":"IF(SUM($AD122:AD$130)=0,IF(W121>60,W121,0),0)","v":0},{"$f":"IF(AC121=W121,U121,0)","v":0},{"$f":"IF(AD121=W121,U121,0)","v":0}]
[null,null,null,null,null,null,null,10,5,2,1,0.5,0.25,0.1,0.05,"˂0,05",null,null,null,"А10 (10-20мм)",10,{"$f":"H123/$S$119","v":0},99.999999999999986,9,0.95424250943932487,{"$f":"U122*1.4/10","v":1.4},{"$f":"V122/Z122","v":0},null,{"$f":"IF(SUM($AC123:AC$130)=0,IF(W122>10,W122,0),0)","v":0},{"$f":"IF(SUM($AD123:AD$130)=0,IF(W122>60,W122,0),0)","v":0},0,0]
[null,null,"Масса, г",null,null,null,null,0,0,1.6,22.7,43.4,17.8,8.9,2.8,2.8,null,null,null,"А5 (5-10мм)",5,{"$f":"I123/$S$119","v":0},99.999999999999986,8,0.90308998699194354,{"$f":"U123*1.4/10","v":0.7},0,null,{"$f":"IF(SUM($AC124:AC$130)=0,IF(W123>10,W123,0),0)","v":0},{"$f":"IF(SUM($AD124:AD$130)=0,IF(W123>60,W123,0),0)","v":0},0,0,{"$f":"IF(SUM(V121:V124)*100>50,\" крупнообломочный гравийный\",\"\")","v":""}]
[null,null,"Частные остатки,%",null,null,null,null,{"$f":"H123/$S$119*100","v":0},{"$f":"I123/$S$119*100","v":0},1.6,22.7,43.4,17.8,8.9,2.8,{"$f":"P123/$S$119*100","v":2.8},null,null,null,"А2 (2-5мм)",2,{"$f":"J123/$S$119","v":1.6E-2},99.999999999999986,7,0.84509804001425681,0.27999999999999997,5.7142857142857148E-2,null,{"$f":"IF(SUM($AC125:AC$130)=0,IF(W124>10,W124,0),0)","v":0},{"$f":"IF(SUM($AD125:AD$130)=0,IF(W124>60,W124,0),0)","v":0},0,0,{"$f":"IF(V124*100>50,\" песок гравилистый\",\"\")","v":""}]
[null,null,"Полные остатки,%",null,null,null,null,{"$f":"H124","v":0},{"$f":"H125+I124","v":0},1.6,24.3,67.7,85.5,94.4,97.2,{"$f":"P124+O125","v":100},null,null,null,"А1 (1-2мм)",1,{"$f":"K123/$S$119","v":0.22699999999999998},98.399999999999991,6,0.77815125038364363,0.13999999999999999,1.6214285714285714,null,{"$f":"IF(SUM($AC126:AC$130)=0,IF(W125>10,W125,0),0)","v":0},{"$f":"IF(SUM($AD126:AD$130)=0,IF(W125>60,W125,0),0)","v":0},0,0]
[null,null,null,null,null,null,null,null,null,null,null,null,null,null,null,null,null,null,null,"А0,5 (0,5-1мм)",0.5,{"$f":"L123/$S$119","v":0.434},75.699999999999989,5,0.69897000433601886,6.9999999999999993E-2,6.2,null,{"$f":"IF(SUM($AC127:AC$130)=0,IF(W126>10,W126,0),0)","v":0},{"$f":"IF(SUM($AD127:AD$130)=0,IF(W126>60,W126,0),0)","v":75.699999999999989},0,0.5,{"$f":"IF((V126+V125)*100>50,\" песок крупный\",\"\")","v":" песок крупный"}]
[null,null,null,null,null,null,null,null,null,null,null,null,null,null,null,null,null,null,null,"А0,25 (0,25-0,5мм)",0.25,{"$f":"M123/$S$119","v":0.17800000000000002},32.299999999999997,4,0.6020599913279624,3.4999999999999996E-2,{"$f":"V127/Z127","v":5.0857142857142872},null,{"$f":"IF(SUM($AC$128:AC130)=0,IF(W127>10,W127,0),0)","v":0},{"$f":"IF(SUM($AD128:AD$130)=0,IF(W127>60,W127,0),0)","v":0},0,{"$f":"IF(AD127=W127,U127,0)","v":0},{"$f":"IF(V127*100>50,\" песок средней крупности\",\"\")","v":""}]
[null,null,null,null,null,null,null,null,null,null,null,null,null,null,null,null,null,null,null,"А0,1 (0,1-0,25мм)",0.1,{"$f":"N123/$S$119","v":8.900000000000001E-2},14.5,3,0.47712125471966244,1.3999999999999999E-2,6.3571428571428585,null,{"$f":"IF(SUM($AC$129:AC130)=0,IF(W128>10,W128,0),0)","v":14.5},{"$f":"IF(SUM($AD$129:AD130)=0,IF(W128>60,W128,0),0)","v":0},0.1,{"$f":"IF(AD128=W128,U128,0)","v":0},{"$f":"IF(V128*100>75,\" песок мелкий\",\"\")","v":""}]
[null,null,null,null,null,null,null,null,null,null,null,null,null,null,null,null,null,null,null,"А0,05 (0,05-0,1мм)",0.05,{"$f":"O123/$S$119","v":2.7999999999999997E-2},{"$f":"(V129*100+W130)","v":5.6},2,0.3010299956639812,6.9999999999999993E-3,4,null,{"$f":"IF(SUM($AC$130:AC131)=0,IF(W129>10,W129,0),0)","v":0},{"$f":"IF(SUM($AD$130:AD131)=0,IF(W129>60,W129,0),0)","v":0},0,{"$f":"IF(AD129=W129,U129,0)","v":0}]
[null,null,null,null,null,null,null,null,null,null,null,null,null,null,null,null,null,null,null,"А0 (<0,05мм)",2.5000000000000001E-2,{"$f":"P123/$S$119","v":2.7999999999999997E-2},{"$f":"V130*100","v":2.8},1,0,2E-3,{"$f":"IFERROR(V130/Z130,)","v":13.999999999999998},null,{"$f":"IF(W130>10,W130,0)","v":0},{"$f":"IF(W130>60,W130,0)","v":0},{"$f":"IF(AC130=W130,U130,0)","v":0},{"$f":"IF(AD130=W130,U130,0)","v":0},{"$f":"IF((V129+V128)*100>25,\" песок пылеватый\",\"\")","v":""}]
[null,null,null,null,null,null,null,null,null,null,null,null,null,null,null,null,null,null,null,null,2E-3,null,{"$f":"V131*100","v":0},null,null,2.7999999999999998E-4,{"$f":"IFERROR(V131/Z131,)","v":0}]
[null,null,null,null,null,null,null,null,null,null,null,null,null,null,null,null,null,null,null,null,"dсредн.",{"$f":"1/SUM(AA121:AA131)","v":2.6794258373205742E-2},null,null,null,null,{"$f":"SUM(AA121:AA131)","v":37.321428571428569},null,null,null,{"$f":"SUM(AE121:AE130)","v":0.1},{"$f":"SUM(AF121:AF130)","v":0.5},{"$f":"AF132/AE132","v":5}]
[]
[null,null,null,null,null,null,null,null,null,null,null,null,null,null,null,null,null,null,null,"Пересечение 10%",null,"Линия 2"]
[null,null,null,null,null,null,null,null,null,null,null,null,null,null,null,null,null,null,null,"x","y","x","y"]
[null,null,null,null,null,null,null,null,null,null,null,null,null,null,null,null,null,null,null,{"$f":"TREND(OFFSET($U$120,MATCH(U136,$W$121:$W$131,-1),,2),OFFSET($W$120,MATCH(U136,$W$121:$W$131,-1),,2),U136,0)","v":7.1602996564711724E-2},10,{"$f":"T136","v":7.1602996564711724E-2},10]
[null,null,null,null,null,null,null,null,null,null,null,null,null,null,null,null,null,null,null,1E-3,10,{"$f":"T136","v":7.1602996564711724E-2},1E-3]
[]
[null,null,null,null,null,null,null,null,null,null,null,null,null,null,null,null,null,null,null,"Пересечение 60%",null,"Линия 2"]
[null,null,null,null,null,null,null,null,null,null,null,null,null,null,null,null,null,null,null,"x","y","x","y"]
[null,null,null,null,null,null,null,null,null,null,null,null,null,null,null,null,null,null,null,{"$f":"TREND(OFFSET($U$120,MATCH(U141,$W$121:$W$131,-1),,2),OFFSET($W$120,MATCH(U141,$W$121:$W$131,-1),,2),U141,0)","v":0.4067891192214686},60,{"$f":"T141","v":0.4067891192214686},60]
[null,null,null,null,null,null,null,null,null,null,null,null,null,null,null,null,null,null,null,1E-3,60,{"$f":"V141","v":0.4067891192214686},1E-3]
[]
[]
[]
[]
[]
[]
[]
["1. Так как масса частиц диаметром более мм составляет"]
[]
["Применяемые средства измерений"]
["сита размером отверстий 10; 5; 2; 1; 0,5; 0,25; 0,1 мм"]
["весы лабораторные по ГОСТ 24104"]
["весы технические с относительной погрешностью взвешивания не более 0,1 %"]
["ступка фарфоровая по ГОСТ 9147"]
["пестик по ГОСТ 9147 с резиновым наконечником"]
["чашка фарфоровая по ГОСТ 9147"]
["груша резиновая"]
["кисточка"]
["песчаная баня"]
["шкаф сушильный"]
[]
["Результаты определения максимальной плотности по ГОСТ 22733-2016"]
[]
["№ п/п","Степени измерения влажности",null,"Влажность абсолютная W, %",null,"Плотность вл.грунта, г/см³",null,"Плотность скелета грунта, г/см³",null,"Максимальная плотность, г/см³",null,null,"Оптимальная влажность, %",null,"Наименование грунта по ГОСТ 25100-2020"]
[1,4,null,4.0999999999999996,null,1.74,null,{"$f":"IF(F167/(1+0.01*D167)=0,\"\",F167/(1+0.01*D167))","v":1.6714697406340058},null,{"$f":"MAX(H167:I173)","v":1.7216770740410348},null,null,{"$f":"INDIRECT(\"D\"&MAX(ROW(D167:E173)*(D167:E173<>\"\")))-1.5","v":12.5},null,null,null,null,null,null,null,null,null,1,2,3,4,5,6,7]
[2,6,null,5.2,null,1.78,null,1.6920152091254752,null,null,null,null,null,null,null,null,null,null,null,null,null,"X",{"$f":"D167","v":4.0999999999999996},{"$f":"D168","v":5.2},{"$f":"D169","v":8.4},{"$f":"D170","v":9.9},{"$f":"D171","v":12.1},{"$f":"D172","v":13.9},{"$f":"IF(D173=0,\"\",D173)","v":14}]
[3,8,null,8.4,null,1.84,null,1.6974169741697416,null,null,null,null,null,null,null,null,null,null,null,null,null,"Y",{"$f":"$H167","v":1.6714697406340058},{"$f":"$H168","v":1.6920152091254752},{"$f":"$H169","v":1.6974169741697416},{"$f":"$H170","v":1.7106460418562328},{"$f":"$H171","v":1.7216770740410348},{"$f":"$H172","v":1.6856892010535556},{"$f":"IF(H173=0,\"\",H173)","v":1.6666666666666663}]
[4,10,null,9.9,null,1.88,null,1.7106460418562328]
[5,"12*",null,12.1,null,1.93,null,1.7216770740410348]
[6,14,null,13.9,null,1.92,null,1.6856892010535556]
[7,16,null,14,null,1.9,null,1.6666666666666663]
[]
[null,null,null,null,null,null,null,null,null,null,null,null,null,null,null,null,null,null,null,null,null,"х = ",{"$f":"D171","v":12.1},"у = ",0]
[null,null,null,null,null,null,null,null,null,null,null,null,null,null,null,null,null,null,null,null,null,null,{"$f":"W175","v":12.1},null,{"$f":"$H$171*1","v":1.7216770740410348}]
[null,null,null,null,null,null,null,null,null,null,null,null,null,null,null,null,null,null,null,null,null,"х = ",0,"у = ",{"$f":"$Y$176","v":1.7216770740410348}]
[null,null,null,null,null,null,null,null,null,null,null,null,null,null,null,null,null,null,null,null,null,null,{"$f":"W176","v":12.1},null,{"$f":"$Y$177","v":1.7216770740410348}]
[]
[]
[]
[]
[]
[]
[]
[]
[]
[]
[]
[]
[]
[]
[]
[]
[]
["Применяемые средства измерений"]
["весы для статического взвешивания на 2—5 кг среднего класса точности по ГОСТ 29329"]
["весы лабораторные на 0,2—1,0 кг 4-го класса точности по ГОСТ 24104"]
["линейка металлическая длиной не менее 300 мм по ГОСТ 427"]
["цилиндры мерные вместимостью 100 мл и 50 мл ценой деления не более 1 мл по ГОСТ 1770"]
["чашки металлические для испытаний вместимостью 5 л"]
["стаканчики весовые (алюминиевые бюксы) ВС-1 с крышками"]
["устройство растирочное или ступка фарфоровая с пестиком по ГОСТ 9147"]
["шкаф сушильный"]
["набор сит с диаметром отверстий 10 и 5 мм"]
["эксикатор Э-250 по ГОСТ 23932"]
["шпатель металлический"]
["нож лабораторный с прямым лезвием длиной не менее 150 мм"]
[]
["Результаты определения коэффициента фильтрации"]
[]
["Площадь поперечного сечения образца грунта, Fk, см²",null,null,null,null,null,null,null,null,20]
["Площадь фильтрационной трубки над образцом грунта, Fn, см²",null,null,null,null,null,null,null,null,20]
["Начальный напор H₀",null,null,null,null,null,null,null,null,20]
["Высота  кольца lк",null,null,null,null,null,null,null,null,10]
[]
[null,null,"Снижение уровня воды S, см",null,"Время снижения уровня S t, c",null,null,"Температура воды Тф",null,null,"Ct, с/см"]
[null,null,1,null,0,null,null,24,null,null,{"$f":"0.1*E218","v":0},null,null,{"$f":"LN($J$214/($J$214-C218))","v":5.1293294387550481E-2},null,null,null,null,null,null,null,null,1,2,3,4,5,6]
[null,null,2,null,101,null,null,24,null,null,10.100000000000001,null,null,0.10536051565782635,null,null,null,null,null,null,null,"X",{"$f":"K218","v":0},{"$f":"K219","v":10.100000000000001},{"$f":"K220","v":21.900000000000002},{"$f":"K221","v":34.9},{"$f":"K222","v":47.1},{"$f":"K223","v":60.7}]
[null,null,3,null,219,null,null,24,null,null,21.900000000000002,null,null,0.16251892949777494,null,null,null,null,null,null,null,"Y",{"$f":"N218","v":5.1293294387550481E-2},{"$f":"N219","v":0.10536051565782635},{"$f":"N220","v":0.16251892949777494},{"$f":"N221","v":0.22314355131420976},{"$f":"N222","v":0.28768207245178085},{"$f":"N223","v":0.35667494393873239}]
[null,null,4,null,349,null,null,24,null,null,34.9,null,null,0.22314355131420976]
[null,null,5,null,471,null,null,24,null,null,47.1,null,null,0.28768207245178085]
[null,null,6,null,607,null,null,24,null,null,60.7,null,null,0.35667494393873239]
[]
["Коэффициент фильтрации, К",null,null,null,null,{"$f":"SUM(N218:P223)/SUM(K218:M223)","v":6.7926348440061528E-3}]
["Коэффициент фильтрации, К10",null,null,null,null,{"$f":"864*F225/(0.7+0.03*H218)","v":4.1329834543812085}]
[]
[null,null,null,null,null,null,null,null,null,null,"х = ",{"$f":"FORECAST(N229,K218:M223,N218:P223)","v":50.929683654360488},"у = ",0]
[null,null,null,null,null,null,null,null,null,null,null,{"$f":"L228","v":50.929683654360488},null,{"$f":"+ATAN((N218-N219)/(K218-K219))/PI()*180","v":0.30671227705128562}]
[null,null,null,null,null,null,null,null,null,null,"х = ",0,"у = ",{"$f":"N229","v":0.30671227705128562}]
[null,null,null,null,null,null,null,null,null,null,null,{"$f":"L229","v":50.929683654360488},null,{"$f":"N230","v":0.30671227705128562}]
[]
[]
[]
[]
[]
[]
[]
[]
[]
[]
[]
[]
[]
[]
[]
[]
[]
[]
[]
[]
[]
["Применяемые средства измерений"]
["фильтрационный прибор"]
["весы лабораторные по ГОСТ 24104"]
["термометр с погрешностью измерения не более 0.5 °С по ГОСТ 28498"]

{"sheet":"Норм.песок","index":1,"n_rows":13,"n_cols":21,"rows_kept":13,"cut":false,"hidden":true,"merged":[[0,6,0,7],[0,12,0,14],[0,0,0,3]]}
["Модуль крупности песка Мк",null,null,null,null,null,"Полный остаток на сите № 063",null,null,null,null,null,"Содержание зерен крупностью"]
["Класс песка","Группа песка","свыше","до",null,"Группа песка","свыше","до",null,"Группа песка","Класс песка","Столбец1","свыше 10 мм","свыше 5 мм","менее 0,16 мм",null,"Группа песка","Класс песка","Столбец1","Содержание пылевидных и глинистых частиц","Содержание глины в комках"]
["I","Повышенной крупности",3,3.5,null,"Повышенной крупности",65,75,null,"Повышенной крупности","I",{"$f":"Крупность[[#This Row],[Группа песка]]&Крупность[[#This Row],[Класс песка]]","v":"Повышенной крупностиI"},0.5,5,5,null,"Повышенной крупности","I",{"$f":"Содержание[[#This Row],[Группа песка]]&Содержание[[#This Row],[Класс песка]]","v":"Повышенной крупностиI"},2,0.25]
["I","Крупный",2.5,3,null,"Крупный",45,65,null,"Крупный","I",{"$f":"Крупность[[#This Row],[Группа песка]]&Крупность[[#This Row],[Класс песка]]","v":"КрупныйI"},0.5,5,5,null,"Крупный","I",{"$f":"Содержание[[#This Row],[Группа песка]]&Содержание[[#This Row],[Класс песка]]","v":"КрупныйI"},2,0.25]
["I","Средний",2,2.5,null,"Средний",30,45,null,"средний","I",{"$f":"Крупность[[#This Row],[Группа песка]]&Крупность[[#This Row],[Класс песка]]","v":"среднийI"},0.5,5,5,null,"средний","I",{"$f":"Содержание[[#This Row],[Группа песка]]&Содержание[[#This Row],[Класс песка]]","v":"среднийI"},2,0.25]
["I","Мелкий",1.5,2,null,"Мелкий",10,30,null,"Мелкий","I",{"$f":"Крупность[[#This Row],[Группа песка]]&Крупность[[#This Row],[Класс песка]]","v":"МелкийI"},0.5,5,10,null,"Мелкий","I",{"$f":"Содержание[[#This Row],[Группа песка]]&Содержание[[#This Row],[Класс песка]]","v":"МелкийI"},3,0.25]
["II","Очень мелкий",1,1.5,null,"Очень мелкий",0,10,null,"Повышенной крупности","II",{"$f":"Крупность[[#This Row],[Группа песка]]&Крупность[[#This Row],[Класс песка]]","v":"Повышенной крупностиII"},5,20,10,null,"Повышенной крупности","II",{"$f":"Содержание[[#This Row],[Группа песка]]&Содержание[[#This Row],[Класс песка]]","v":"Повышенной крупностиII"},3,0.5]
["II","Тонкий",0.7,1,null,"Тонкий","Не нормируется","Не нормируется",null,"Крупный","II",{"$f":"Крупность[[#This Row],[Группа песка]]&Крупность[[#This Row],[Класс песка]]","v":"КрупныйII"},5,15,15,null,"Крупный","II",{"$f":"Содержание[[#This Row],[Группа песка]]&Содержание[[#This Row],[Класс песка]]","v":"КрупныйII"},3,0.5]
["II","Очень тонкий",0,0.7,null,"Очень тонкий","Не нормируется","Не нормируется",null,"Средний","II",{"$f":"Крупность[[#This Row],[Группа песка]]&Крупность[[#This Row],[Класс песка]]","v":"СреднийII"},5,15,15,null,"средний","II",{"$f":"Содержание[[#This Row],[Группа песка]]&Содержание[[#This Row],[Класс песка]]","v":"среднийII"},3,0.5]
[null,null,null,null,null,null,null,null,null,"Мелкий","II",{"$f":"Крупность[[#This Row],[Группа песка]]&Крупность[[#This Row],[Класс песка]]","v":"МелкийII"},0.5,10,20,null,"Мелкий","II",{"$f":"Содержание[[#This Row],[Группа песка]]&Содержание[[#This Row],[Класс песка]]","v":"МелкийII"},5,0.5]
[null,null,null,null,null,null,null,null,null,"Очень мелкий","II",{"$f":"Крупность[[#This Row],[Группа песка]]&Крупность[[#This Row],[Класс песка]]","v":"Очень мелкийII"},0.5,10,20,null,"Очень мелкий","II",{"$f":"Содержание[[#This Row],[Группа песка]]&Содержание[[#This Row],[Класс песка]]","v":"Очень мелкийII"},5,0.5]
[null,null,null,null,null,null,null,null,null,"Тонкий","II",{"$f":"Крупность[[#This Row],[Группа песка]]&Крупность[[#This Row],[Класс песка]]","v":"ТонкийII"},"Не допускается","Не допускается","Не нормируется",null,"Тонкий","II",{"$f":"Содержание[[#This Row],[Группа песка]]&Содержание[[#This Row],[Класс песка]]","v":"ТонкийII"},10,1]
[null,null,null,null,null,null,null,null,null,"Очень тонкий","II",{"$f":"Крупность[[#This Row],[Группа песка]]&Крупность[[#This Row],[Класс песка]]","v":"Очень тонкийII"},"Не допускается","Не допускается","Не нормируется",null,"Очень тонкий","II",{"$f":"Содержание[[#This Row],[Группа песка]]&Содержание[[#This Row],[Класс песка]]","v":"Очень тонкийII"},10,1]

{"sheet":"Сотрудники","index":2,"n_rows":7,"n_cols":2,"rows_kept":7,"cut":false,"hidden":true,"merged":[]}
["Должность","Ф.И.О"]
["Начальник лаборатории ","/ А. Н. Терешев /"]
["Замначальника лаборатории ","/ А. С. Анисимов /"]
["Инженер лаборатории ","/ Д. С. Шадрин /"]
["Инженер лаборатории","/ А. А. Шмельц /"]
["Инженер лаборатории ","/ Р. С. Яников /"]
["Инженер лаборатории","/ А. С. Дорофеев /"]